## PROCESO ESPUM. LAM
Etapa del Proceso | Fuentes de Entrada | Entradas del Proceso | Actividades | Salidas del Proceso | Receptores de las Salidas | Etapa | Descripción
1. Recepción y Almacenamiento de Materias Primas | - Proveedores de poliol, amina, estaño y TDI | - Poliol, amina y estaño y TDI. | - Verificación de calidad y cantidad de materias primas. | - Materias primas verificadas y almacenadas. | - Tanques Almacenamiento de Químicos. | 1. Recepción y Almacenamiento de Materias Primas | Recepción y almacenamiento de poliol, diisocianato y aditivos en condiciones adecuadas (temperatura, humedad).
2. Preparación de Materiales Auxiliares | - Proveedores de materiales auxiliares. | - Materiales auxiliares. | - Medición y preparación de materiales auxiliares. | - Materiales auxiliares listos para su uso. | - Área de Preparación de Materiales. | 2. Preparación de Materiales Auxiliares | Preparación y disposición de aditivos, catalizadores y agentes de soplado necesarios para el proceso de espumado.
3. Acondicionamiento de la Máquina Espumadora | - Especificaciones de la máquina Canon Viking. | - Máquina Canon Viking configurada correctamente. | - Verificación y ajuste de parámetros de la máquina. | - Máquina espumadora acondicionada. | - Operadores de la Máquina Espumadora. | 3. Acondicionamiento de la Máquina Espumadora | Ajuste y configuración de la máquina espumadora para las condiciones de operación específicas del proceso.
4. Dosificación de Materias Primas | - Materias primas y máquina espumadora acondicionada. | - Poliol, isocianato y materiales auxiliares dosificados correctamente. | - Introducción controlada de materias primas en la máquina. | - Materias primas dosificadas y listas para mezcla. | - Operadores de la Máquina Espumadora. | 4. Dosificación de Materias Primas | Medición precisa de poliol, diisocianato y aditivos utilizando sistemas de medición automáticos en la máquina espumadora.
5. Mezcla y Agitación | - Materias primas dosificadas. | - Mezcla homogénea de poliol, isocianato y materiales auxiliares. | - Inicio de la mezcla y agitación en la máquina espumadora. | - Mezcla uniforme lista para reacción química. | - Operadores de la Máquina Espumadora. | 5. Mezcla y Agitación | Mezcla de los componentes a temperatura y presión controladas en la máquina espumadora para iniciar la reacción química.
6. Control de Variables de Proceso | - Sistema de control de la máquina. | - Temperatura, presión y velocidad de mezcla controladas. | - Monitoreo y ajuste continuo de variables de proceso. | - Variables de proceso dentro de rangos especificados. | - Operadores de la Máquina Espumadora. | 6. Control de Variables de Proceso | Monitoreo y ajuste de variables como temperatura, presión y velocidad de mezcla para asegurar la calidad de la espuma.
7. Formación y Expansión de la Espuma | - Mezcla controlada y variables de proceso ajustadas. | - Formación y expansión de la espuma de poliuretano. | - Controlar la formación y expansión de la espuma en la máquina espumadora. | - Espuma formada y expandida uniformemente. | - Operadores de la Máquina Espumadora. | 7. Formación y Expansión de la Espuma | Vertido de la mezcla en moldes o sobre una cinta transportadora donde la espuma se expande y comienza a curar.
8. Laminación | - Espuma formada y expandida. | - Capas adicionales de material aplicadas para laminación. | - Proceso de laminación incorporado en la máquina. | - Espuma de poliuretano laminada. | - Operadores de la Máquina Espumadora. | 8. Laminación | Proceso de formar capas de espuma si es necesario, aplicando presión para unir las capas de manera uniforme.
9. Curado y Solidificación | - Espuma de poliuretano laminada. | - Curado y solidificación controlados. | - Permitir que la espuma cure y solidifique en la máquina espumadora. | - Espuma laminada curada y sólida. | - Operadores de la Máquina Espumadora. | 9. Curado y Solidificación | Dejar que la espuma se enfríe y solidifique completamente para alcanzar sus propiedades físicas óptimas antes del corte.
10. Corte y Formación | - Espuma laminada curada y sólida. | - Corte y formación según especificaciones del cliente. | - Utilizar sistemas de corte y conformado para obtener productos finales. | - Productos finales cortados y conformados. | - Operadores de Corte y Formación. | 10. Corte y Formación | Uso de máquinas de corte (cortadoras horizontales y verticales) para obtener láminas de espuma de dimensiones específicas.
11. Control de Calidad en Línea | - Productos finales cortados y conformados. | - Pruebas continuas durante la producción. | - Verificar propiedades físicas y dimensiones de la espuma laminada. | - Productos que cumplen con estándares de calidad. | - Inspectores de Calidad. | 11. Control de Calidad en Línea | Inspección visual y técnica de las láminas cortadas para detectar defectos y asegurar el cumplimiento de especificaciones.
12. Muestreo y Pruebas de Laboratorio | - Muestras representativas de productos. | - Análisis detallado de propiedades mecánicas, térmicas y químicas. | - Tomar muestras representativas y realizar pruebas en laboratorio para validación de calidad. | - Informes detallados de propiedades de la espuma. | - Departamento de Control de Calidad. | 12. Muestreo y Pruebas de Laboratorio | Toma de muestras y realización de pruebas de laboratorio para verificar propiedades físicas y químicas de la espuma.
13. Ajustes y Mejoras Continuas | - Resultados de pruebas de laboratorio. | - Ajustes en la máquina según resultados de pruebas. | - Implementar mejoras continuas para optimizar calidad y eficiencia del proceso. | - Máquina y proceso optimizados. | - Ingenieros de Proceso y Mejora Continua. | 13. Ajustes y Mejoras Continuas | Implementación de ajustes y mejoras en el proceso basados en los resultados de control de calidad y pruebas de laboratorio.
14. Embalaje y Almacenamiento | - Productos finales cortados y conformados. | - Embalaje seguro y adecuado. | - Empaquetar productos de manera segura para almacenamiento y distribución. | - Productos embalados y listos para almacenamiento. | - Departamento de Almacenamiento y Logí | 14. Embalaje y Almacenamiento | Embalaje de las láminas en plásticos protectores, cajas de cartón o sobre pallets; etiquetado y almacenamiento adecuado.