## Prueba B-Yzoon Analisis proximo
Comentarios: Esta prueba fue realizada para llevar en conjunto las 3 pruebas de analisis proximo, ya que, realizar un analisis de pruebas diferentes aunque fueran de la misma biomasa, el manejo y cantidad de humedad puede cambiar, alterando las medidas obtenidas por cada prueba. para ello, se decidio realizar Humedad-Volatiles-Cenizas seguidas por cada biomasa
Contenido de humedad de Citronela
Especie:Citronela | [9 empty] | contenido de humedad | [8 empty] | Petri | Muestra | Final | %perdida | Horas | Promedio humedad % | Promedio masa % |  | contenido de humedad
Humedad | [9 empty] | promedio total | Desviacion | desviacion porcentual |  | resta | suma | desviacion |  |  | A8 | 0.5057 | 0.464 | 8.245996 | 1 | 8.170944 | 8.170944 |  | promedio total | Desviacion | desviacion porcentual
Petri | Caja | Muestra | Final | muestra final | %perdida | masa normalizada | horas | Promedio humedad % | Promedio masa % | 8.481017 | 0.2606376 | 2.911229 |  | 0.05523513 | 0.06113877 | 0.2472626 |  |  | A7 | 0.5089 | 0.4677 | 8.095893 |  |  |  |  | 8.481017 | 0.2606376 | 2.911229
A8 | 17.4772 | 0.5057 | 17.9412 | 0.464 | 8.245996 | 91.754 | 1 | 8.170944 | 91.82906 |  |  |  |  | 0.1483206 |  |  |  |  | A6 | 0.5064 | 0.4621 | 8.748025 | 2 | 8.850432 | 8.850432
A7 | 18.9079 | 0.5089 | 19.3756 | 0.4677 | 8.095893 | 91.90411 | 1 |  |  | masa remanente |  |  |  | 0.07129331 |  |  |  |  | A5 | 0.5004 | 0.4556 | 8.952838 |  |  |  |  | masa remanente
A6 | 17.2687 | 0.5064 | 17.7308 | 0.4621 | 8.748025 | 91.25197 | 2 | 8.850432 | 91.14957 | promedio total | Desviacion | desviacion porcentual |  | 0.2226146 |  |  |  |  | A4 | 0.5004 | 0.4584 | 8.393285 | 3 | 8.508498 | 8.508498 |  | promedio total | Desviacion | desviacion porcentual
A5 | 17.7512 | 0.5004 | 18.2068 | 0.4556 | 8.952838 | 91.04716 | 2 |  |  | 91.51898 | 0.2606376 | 0.2835974 |  | 0.007696875 | Comentario: prueba de funciones de excel entre desvest y Var.s; aparte de eso, se notó que la desviacion paso a paso aporta un valor menor a las funciones ofrecidas por excel |  |  |  | A3 | 0.5137 | 0.4694 | 8.62371 |  |  |  |  | 91.51898 | 0.2606376 | 0.2835974
A4 | 18.8922 | 0.5004 | 19.3506 | 0.4584 | 8.393285 | 91.60671 | 3 | 8.508498 | 91.4915 |  |  |  |  | 0.02036133 |  |  |  |  | A2 | 0.5031 | 0.4597 | 8.626516 | 4 | 8.569415 | 8.569415
A3 | 19.03 | 0.5137 | 19.4994 | 0.4694 | 8.62371 | 91.37629 | 3 | [6 empty] | 0.02116978 |  |  |  |  | A1 | 0.5075 | 0.4643 | 8.512315
A2 | 19.4416 | 0.5031 | 19.9013 | 0.4597 | 8.626516 | 91.37348 | 4 | 8.569415 | 91.43058 |  |  |  |  | 0.0009795688 |  |  |  |  | A9 | 1.8046 | 1.6541 | 8.339798 | 24 | 8.305797 | 8.305797
A1 | 18.105 | 0.5075 | 18.5693 | 0.4643 | 8.512315 | 91.48768 | 4 | [6 empty] | 0.01994278 |  |  |  |  | A10 | 1.8146 | 1.6645 | 8.271795
A9 | 39.4981 | 1.8046 | 41.1522 | 1.6541 | 8.339798 | 91.6602 | 24 | 8.305797 | 91.6942 |  |  |  |  | 0.04377375
A10 | 40.5765 | 1.8146 | 42.241 | 1.6645 | 8.271795 | 91.7282 | 24 | [7 empty] | 0.2606376 | 0.2606376
Prehumedad | [8 empty] | Nota: al parecer las muestras usadas para el experiemento de 24 horas se tomaron en un crison en lugar de una caja de petro, [por lo cual los valores de los conjuntos varian, teniendo en cuenta que durante uno de los procesos se realizo el pesaje, aparentemente sin la tapa o bien por perdida de material en los crisoles. | [9 empty] | Pre-secado Citronela
crisoles | conjunto | muestra | final | masa final | masa perdida | % perdida | [12 empty] | Crisol | Muestra | Masa final | Masa perdida | % Perdida | Promedio | Varianza | Varianza porcentual
A1 | 39.4981 | 1.8046 | 41.1522 | 1.6541 | 0.1505 | 8.339798 | [12 empty] | A1 | 1.8046 | 1.6541 | 0.1505 | 8.339798 | 8.309663 | 0.001200931 | 0.0144
A2 | 40.5765 | 1.8146 | 42.241 | 1.6645 | 0.1501 | 8.271795 | [12 empty] | A2 | 1.8146 | 1.6645 | 0.1501 | 8.271795
A3 | 39.0921 | 1.8299 | 40.7698 | 1.6777 | 0.1522 | 8.317394 | [12 empty] | A3 | 1.8299 | 1.6777 | 0.1522 | 8.317394
Volatiles | [18 empty] | Volatiles Citronela
crisoles | completo | muestra | final | muestra final | % perdida | [13 empty] | Crisol | Masa inicial seca | Masa final | Perdida volatiles | % Perdida volatiles | Promedio | Varianza | Varianza porcentual
A1 | 39.4981 | 1.6541 | 39.9269 | 0.4288 | 74.07654 | [13 empty] | A1 | 1.6541 | 0.4288 | 1.2253 | 74.07654 | 74.15754 | 0.01312261 | 0.01767628
A2 | 0 | 0 | 0 | 0 | 0 | Estalló | [12 empty] | A2 | 0 | 0 | 0 | 0
A3 | 39.0921 | 1.6777 | 39.5243 | 0.4322 | 74.23854 | [13 empty] | A3 | 1.6777 | 0.4322 | 1.2455 | 74.23854
Cenizas | [26 empty] | Cenizas Citronela | [7 empty] | RESULTADOS: En esta prueba de cenizas hubieron algunos malentendidos con el manejo de datos, para inicial se tiene que: 1. se inician con las dos muestras del proceso anterior y por tanto se entiende que estan en base seca. 2. Se toman los valores de las masa finalez de las pruebas de volatiles como las masas iniciales de la prueba de cenizas. 3. se toman los valores del crisol completo como el valor Final de la prueba de volatiles; sin embargo para la probeta A1 se hace una alteracion ya que la pestaña del crisol se rompio y por tanto se pesa nuevamente el valor completo, sabiendo que el valor de la masa de la muestra es el mismo. 4. los valores calculados se hicieron respecto a la masa remanente (cenizas) y la masa perdida (otros valores). 5. finalmente se calcula el porcentaje de las cenizas usando la masa remanente y masa inicial del experimento. 6. se requiere calcular el porcentaje del remanete de biomasa en base a los datos iniciales de volatiles.
crisoles | completo | masa inicial | final 3h | muestra perdida 3h | masa remanente | final 1h | muestra perdida 1h | masa remanente | final 1h | muestra perdida 1h | masa remanente | final 1h | muestra perdida 1h | masa remanente | % masas remanente | Promedio | varianza | [9 empty] | crisoles | completo | masa inicial | final 3h | muestra perdida 3h | masa remanente 3h
A1 | 39.4774 | 0.4288 | 39.1442 | 0.3332 | 0.0956 | 39.1428 | 0.3346 | 0.0942 | 39.1435 | 0.3339 | 0.0949 | 39.1435 | 0.3339 | 0.0949 | 22.13153 | 21.88252 | 0.1240154 | [9 empty] | A1 | 39.4774 | 0.4288 | 39.1442 | 0.3332 | 0.0956
A3 | 39.5294 | 0.4322 | 39.1903 | 0.3391 | 0.0931 | 39.1903 | 0.3391 | 0.0931 | 39.1908 | 0.3386 | 0.0936 | 39.1907 | 0.3387 | 0.0935 | 21.6335 | [11 empty] | A3 | 39.5294 | 0.4322 | 39.1903 | 0.3391 | 0.0931
[27 empty] | crisoles | final 1h (4) | muestra perdida 1h (4) |  | masa remanente (4)
[27 empty] | A1 | 39.1428 | 0.3346 |  | 0.0942
[27 empty] | A3 | 39.1903 | 0.3391 |  | 0.0931
[27 empty] | crisoles | final 1h (5) | muestra perdida 1h (5) |  | masa remanente (5)
Especie:Patchouli | [10 empty] | Comentarios: para esta prueba se usaron 10 muestras de 0,5 gr. las cuales fueron seleccionadas aleatoriamente para ser medidas en los intervalos establecidos. Las pruebas se llevaron a cabo al mismo tiempo, donde se programaron para durar un total de 24 h, sin embargo, tener en cuenta que, 1. cada hora se abria la mufla, 2. hubo un apagon al rededor de las 11 de la noche, de modo que el mufla se reinicio, de modo que es posible que algo de humedad hubiera sido absorvida. Hora inicial: 10:49 am, Hora final: 10:49 am, sin embargo se sometio a 8 h, de modo que, Hora inicio: 10:05 am, Hora final: 5:00 pm. | [15 empty] | A1 | 39.1435 | 0.3339 |  | 0.0949
Humedad | [14 empty] | Contenido de humedad Patchouli | [11 empty] | A3 | 39.1908 | 0.3386 |  | 0.0936 |  | % masas remanente desded volatiles
petri | Conjunto | Muestra | Final | muestra final | %perdida | masa normalizada | horas | Promedio % | Promedio masa % | [5 empty] | Petri | Muestra | Final | %perdida | Horas | Promedio % | Promedio masa % | contenido de humedad |  |  |  |  | crisoles | final 1h (6) | muestra perdida 1h (6) |  | masa remanente (6) | % masas remanente
B2 | 37.5146 | 0.505 | 37.9727 | 0.4581 | 9.287129 | 90.71287 | 1 | 9.233634 | 90.76637 | [5 empty] | B2 | 0.505 | 0.4581 | 9.287129 | 1 | 9.233634 | 90.76637 | promedio total | varianza | varianza porcentual |  |  | A1 | 39.1435 | 0.3339 |  | 0.0949 | 22.13153 | 5.737259
B4 | 35.0803 | 0.5196 | 35.5522 | 0.4719 | 9.180139 | 90.81986 | 1 | [7 empty] | B4 | 0.5196 | 0.4719 | 9.180139 |  |  |  | 9.268608 | 0.008167846 | 0.08686648 |  |  | A3 | 39.1907 | 0.3387 |  | 0.0935 | 21.6335 | 5.573106
B10 | 37.6918 | 0.5056 | 38.1498 | 0.458 | 9.414557 | 90.58544 | 2 | 9.40276 | 90.59724 | [5 empty] | B10 | 0.5056 | 0.458 | 9.414557 | 2 | 9.40276 | 90.59724 | [7 empty] | Promedio |  | varianza | varianza porcentual
B9 | 39.7278 | 0.509 | 40.189 | 0.4612 | 9.390963 | 90.60904 | 2 | [7 empty] | B9 | 0.509 | 0.4612 | 9.390963 |  |  |  | masa remanente | [6 empty] | 5.655182 |  | 0.1240154 | 0.5603561
B7 | 38.3097 | 0.5021 | 38.7648 | 0.4551 | 9.360685 | 90.63931 | 3 | 9.197717 | 90.80228 | [5 empty] | B7 | 0.5021 | 0.4551 | 9.360685 | 3 | 9.197717 | 90.80228 | promedio total | varianza | varianza porcentual
B1 | 35.7233 | 0.518 | 36.1945 | 0.4712 | 9.034749 | 90.96525 | 3 | [7 empty] | B1 | 0.518 | 0.4712 | 9.034749 |  |  |  | 90.73139 | 0.008167846 | 0.008994546
B6 | 37.9921 | 0.5053 | 38.4507 | 0.4586 | 9.242034 | 90.75797 | 4 | 9.191118 | 90.80888 | [5 empty] | B6 | 0.5053 | 0.4586 | 9.242034 | 4 | 9.191118 | 90.80888
B3 | 36.6473 | 0.5164 | 37.1165 | 0.4692 | 9.140201 | 90.8598 | 4 | [7 empty] | B3 | 0.5164 | 0.4692 | 9.140201
B8 | 36.8703 | 0.5228 | 37.3437 | 0.4734 | 9.44912 | 90.55088 | 24 | 9.317814 | 90.68219 | [5 empty] | B8 | 0.5228 | 0.4734 | 9.44912 | 24 | 9.317814 | 90.68219
B5 | 36.3714 | 0.504 | 36.8291 | 0.4577 | 9.186508 | 90.81349 | 24 | [7 empty] | B5 | 0.504 | 0.4577 | 9.186508
Pre-secado Patchouli
Prehumedad | [9 empty] | Comentarios: Estas muestras fueron sometidas a 24 horas al igual que las muestras para prueba de humedad, sin embargo, debido a el apagon registrado en la noche solo estuvo en secado por alrededor de 11 horas, de modo que, durante aproximadamente 10 horas estuvo expuesta a menos de 105 °C, por este motivo, se realizo un secado de 8 h, el cual puede o no ser suficiente para compensar la exposicion, es por esto que se recomienda realizar la prueba de humedad nuevamente, determinando si la humedad absorvida puede ser liberada en las 8 h posteriores. |  |  |  |  | Crisol | Muestra | Masa final | Masa perdida | % Perdida | Promedio | Varianza | Varianza porcentual
crisol | conjunto | muestra | final | masa final | masa perdida | % perdida | peso inicial volatiles | humedad ganada | [6 empty] | B1 | 1.8278 | 1.6495 | 0.1783 | 9.754897 | 9.801112 | 0.003055835 | 0.0309873
B1 | 38.5584 | 1.8278 | 40.2079 | 1.6495 | 0.1783 | 9.754897 | 40.231 | 0.0231 | [6 empty] | B2 | 1.8014 | 1.6257 | 0.1757 | 9.753525
B2 | 40.8261 | 1.8014 | 42.4518 | 1.6257 | 0.1757 | 9.753525 | 42.4745 | 0.0227 | [6 empty] | B3 | 1.806 | 1.6279 | 0.1781 | 9.861573
B3 | 32.4181 | 1.806 | 34.046 | 1.6279 | 0.1781 | 9.861573 | 34.0713 | 0.0253 | [6 empty] | B4 | 1.8303 | 1.6503 | 0.18 | 9.834453
B4 | 36.4281 | 1.8303 | 38.0784 | 1.6503 | 0.18 | 9.834453 | 38.1038 | 0.0254
Volatiles | [11 empty] | Comentarios: Para esta prueba, las muestras se almacenaron durante la noche en el desecador, se regisro la diferencia de humedad absorvida en los periodos de almacenamiento antes y despues de la prueba, se registro las perdidas de masa en base seca, de modo que, si se comparan con arreglos previos de la prueba, deberia poder compararse el total de masa liberada en base humeda con la prueba actual |  |  |  |  | Volatiles Patchouli
crisol | conjunto | valor anterior | crisol inicial | masa total inicial | masa inicial seca | humedad ganada | final volatiles | masa final | perdida volatiles | % Perdida volatiles | [6 empty] | Crisol | Masa inicial seca | Masa final | Perdida volatiles | % Perdida volatiles | Promedio | Varianza | Varianza porcentual
B1 | 38.5584 | 40.2079 | 40.231 | 1.6726 | 1.6495 | 0.0231 | 39.04 | 0.4816 | 1.1679 | 70.80327 | [6 empty] | B1 | 1.6495 | 0.4816 | 1.1679 | 70.80327 | 70.91857 | 0.05418565 | 0.07618658
B2 | 40.8261 | 42.4518 | 42.4745 | 1.6484 | 1.6257 | 0.0227 | 41.3033 | 0.4772 | 1.1485 | 70.64649 | [6 empty] | B2 | 1.6257 | 0.4772 | 1.1485 | 70.64649
B3 | 32.4181 | 34.046 | 34.0713 | 1.6532 | 1.6279 | 0.0253 | 32.8882 | 0.4701 | 1.1578 | 71.1223 | [6 empty] | B3 | 1.6279 | 0.4701 | 1.1578 | 71.1223
B4 | 36.4281 | 38.0784 | 38.1038 | 1.6757 | 1.6503 | 0.0254 | 36.905 | 0.4769 | 1.1734 | 71.10222 | [6 empty] | B4 | 1.6503 | 0.4769 | 1.1734 | 71.10222 | [5 empty] | Cenizas Patchuli | [6 empty] | crisol | conjunto | valor anterior seca | Preceniza | masa total inicial | masa inicial seca | humedad ganada
[27 empty] | crisoles | completo | masa inicial | final 3h | muestra perdida 3h | masa remanente |  | B1 | 38.5584 | 39.04 | 39.0636 | 0.5052 | 0.4816 | 0.0236
[27 empty] | B1 | 38.5584 | 0.4816 | 38.7313 | 0.3087 | 0.1729 |  | B2 | 40.8261 | 41.3033 | 41.3267 | 0.5006 | 0.4772 | 0.0234
[27 empty] | B2 | 40.8261 | 0.4772 | 41.02 | 0.2833 | 0.1939 |  | B3 | 32.4181 | 32.8882 | 32.9121 | 0.494 | 0.4701 | 0.0239
Cenizas | [26 empty] | B3 | 32.4181 | 0.4701 | 32.5902 | 0.298 | 0.1721 |  | B4 | 36.4281 | 36.905 | 36.929 | 0.5009 | 0.4769 | 0.024
crisol | conjunto | valor anterior seca | Preceniza | masa total inicial | masa inicial seca | humedad ganada | final 3h | masa final 3h | pedida 3h | final +1h | masa final +1h | perdida +1h | final +1h | masa final +1h | perdida +1h | final +1h | masa final +1h | perdida +1h | final +1h | masa final +1h | perdida +1h | [5 empty] | B4 | 36.4281 | 0.4769 | 36.6 | 0.305 | 0.1719 |  |  | final 3h | masa final 3h | pedida 3h | final +1h | masa final +1h | perdida +1h
B1 | 38.5584 | 39.04 | 39.0636 | 0.5052 | 0.4816 | 0.0236 | 38.7313 | 0.1729 | 0.3087 | 38.7309 | 0.1725 | 0.3091 | 38.7291 | 0.1707 | 0.3109 | 38.7299 | 0.1715 | 0.3101 | [8 empty] | crisoles | final 1h (4) | muestra perdida 1h (4) |  | masa remanente (4) |  |  |  | 38.7313 | 0.1729 | 0.3087 | 38.7309 | 0.1725 | 0.3091
B2 | 40.8261 | 41.3033 | 41.3267 | 0.5006 | 0.4772 | 0.0234 | 41.02 | 0.1939 | 0.2833 | 40.9975 | 0.1714 | 0.3058 | 40.9959 | 0.1698 | 0.3074 | 40.996 | 0.1699 | 0.3073 | [8 empty] | B1 | 38.7309 | 0.3091 | 0.3091 | 0.1725 |  |  |  | 41.02 | 0.1939 | 0.2833 | 40.9975 | 0.1714 | 0.3058
B3 | 32.4181 | 32.8882 | 32.9121 | 0.494 | 0.4701 | 0.0239 | 32.5902 | 0.1721 | 0.298 | 32.5897 | 0.1716 | 0.2985 | 32.5882 | 0.1701 | 0.3 | 32.5885 | 0.1704 | 0.2997 | [8 empty] | B2 | 40.9975 | 0.3058 | 0.3058 | 0.1714 |  |  |  | 32.5902 | 0.1721 | 0.298 | 32.5897 | 0.1716 | 0.2985
B4 | 36.4281 | 36.905 | 36.929 | 0.5009 | 0.4769 | 0.024 | 36.6 | 0.1719 | 0.305 | 36.5999 | 0.1718 | 0.3051 | 36.5982 | 0.1701 | 0.3068 | 36.5985 | 0.1704 | 0.3065 | [8 empty] | B3 | 32.5897 | 0.2985 | 0.2985 | 0.1716 |  |  |  | 36.6 | 0.1719 | 0.305 | 36.5999 | 0.1718 | 0.3051
[7 empty] | % perdida respecto a inicial |  | Promedio perdida | % perdida respecto a inicial |  | Promedio perdida | % perdida respecto a inicial |  | Promedio perdida | % perdida respecto a inicial |  | Promedio perdida | [8 empty] | B4 | 36.5999 | 0.3051 | 0.3051 | 0.1718 |  |  |  | final +1h | masa final +1h | perdida +1h | final +1h | masa final +1h | perdida +1h
[7 empty] | 64.09884 |  | 62.70286 | 64.18189 |  | 63.93421 | 64.55565 |  | 64.28036 | 64.38953 |  | 64.20191 | [8 empty] | crisoles | final 1h (5) | muestra perdida 1h (5) |  | masa remanente (5) |  |  |  | 38.7291 | 0.1707 | 0.3109 | 38.7299 | 0.1715 | 0.3101
[7 empty] | 59.36714 |  |  | 64.08215 |  |  | 64.41744 |  |  | 64.39648 | [10 empty] | B1 | 38.7291 | 0.3109 |  | 0.1707 |  |  |  | 40.9959 | 0.1698 | 0.3074 | 40.996 | 0.1699 | 0.3073
[7 empty] | 63.39077 |  |  | 63.49713 |  |  | 63.81621 |  |  | 63.75239 | [10 empty] | B2 | 40.9959 | 0.3074 |  | 0.1698 |  |  |  | 32.5882 | 0.1701 | 0.3 | 32.5885 | 0.1704 | 0.2997
[7 empty] | 63.95471 |  |  | 63.97568 |  |  | 64.33215 |  |  | 64.26924 | [10 empty] | B3 | 32.5882 | 0.3 |  | 0.1701 |  |  |  | 36.5982 | 0.1701 | 0.3068 | 36.5985 | 0.1704 | 0.3065
[10 empty] | % perdida respecto a anterior |  |  | % perdida respecto a anterior |  |  | % perdida respecto a anterior | [10 empty] | B4 | 36.5982 | 0.3068 |  | 0.1701 |  | % masas remanente desded volatiles
[10 empty] | 0.129408 |  |  | 0.5789643 |  |  | -0.2579813 | [10 empty] | crisoles | final 1h (6) | muestra perdida 1h (6) |  | masa remanente (6) | % masas remanente
[10 empty] | 7.35775 |  |  | 0.5204945 |  |  | -0.03254149 | [10 empty] | B1 | 38.7299 | 0.3101 |  | 0.1715 | 35.61047 | 10.39709
[10 empty] | 0.1675042 |  |  | 0.5 |  |  | -0.1001001 | [10 empty] | B2 | 40.996 | 0.3073 |  | 0.1699 | 35.60352 | 10.45088
[10 empty] | 0.03277614 |  |  | 0.5541069 |  |  | -0.09787928 | [10 empty] | B3 | 32.5885 | 0.2997 |  | 0.1704 | 36.24761 | 10.46747
[10 empty] | Perdida respecto a anterior |  |  | Perdida respecto a anterior |  |  | Perdida respecto a anterior | [10 empty] | B4 | 36.5985 | 0.3065 |  | 0.1704 | 35.73076 | 10.3254
Especie:Patchouli | [9 empty] | 0.0004 |  |  | 0.0018 |  |  | -0.0008 | [12 empty] | Promedio |  | varianza | varianza porcentual
Humedad | [9 empty] | 0.0225 |  |  | 0.0016 |  |  | -0.0001 | [12 empty] | 10.41021 |  | 0.004099674 | 0.03916584 |  |  |  | `
B1 | 37.2214 | 0.5068 | 37.6828 | 0.4614 | 8.958169 | 91.04183 | 24 | 9.035783 | 90.96422 | 0.0005 |  |  | 0.0015 |  |  | -0.0003
B2 | 36.9731 | 0.5042 | 37.4313 | 0.4582 | 9.123364 | 90.87664 | 24 |  |  | 0.0001 | (cerro) |  | 0.0017 | (cerro) |  | -0.0003
B3 | 37.8611 | 0.5307 | 38.3439 | 0.4828 | 9.025815 | 90.97419 | 24
Especie:Palmarosa | [10 empty] | Comentarios: para esta prueba se usaron 10 muestras de 0,5 gr. las cuales fueron seleccionadas aleatoriamente para ser medidas en los intervalos establecidos. Las pruebas se llevaron a cabo al mismo tiempo, donde se programaron para durar un total de 24 h, sin embargo, tener en cuenta que, 1. cada hora se abria la mufla, 2. hubo un apagon al rededor de las 11 de la noche, de modo que el mufla se reinicio, de modo que es posible que algo de humedad hubiera sido absorvida. Hora inicial: 10:49 am, Hora final: 10:49 am, sin embargo se sometio a 8 h, de modo que, Hora inicio: 10:05 am, Hora final: 5:00 pm. |  |  |  |  | Humedad Palmarosa
Humedad | [15 empty] | Petri | Muestra | Final | %perdida | Horas | Promedio % | Promedio masa % | contenido de humedad
petri | Conjunto | Muestra | Final | muestra final | %perdida | masa normalizada | horas | Promedio % | Promedio masa % | [6 empty] | C1 | 0.5017 | 0.4586 | 8.590791 | 1 | 8.603672 | 91.39633 | promedio total | varianza | varianza porcentual
C1 | 36.0619 | 0.5017 | 36.5205 | 0.4586 | 8.590791 | 91.40921 | 1 | 8.603672 | 91.39633 | [6 empty] | C2 | 0.5002 | 0.4571 | 8.616553 |  |  |  | 9.043281 | 0.07347959 | 0.7920353 |  | Cenizas Palmarosa
C2 | 36.5102 | 0.5002 | 36.9673 | 0.4571 | 8.616553 | 91.38345 | 1 | [8 empty] | C3 | 0.5039 | 0.4577 | 9.168486 | 2 | 9.277312 | 90.72269 |  |  |  |  | crisoles | completo | masa inicial | final 3h | muestra perdida 3h | masa remanente
C3 | 36.7026 | 0.5039 | 37.1603 | 0.4577 | 9.168486 | 90.83151 | 2 | 9.277312 | 90.72269 | [6 empty] | C4 | 0.505 | 0.4576 | 9.386139 | [7 empty] | C1 | 41.7147 | 0.4649 | 41.4035 | 0.3112 | 0.1537
C4 | 36.3072 | 0.505 | 36.7648 | 0.4576 | 9.386139 | 90.61386 | 2 | [8 empty] | C5 | 0.5129 | 0.4664 | 9.066095 | 3 | 9.025235 | 90.97477 | promedio total | varianza | varianza porcentual |  | C2 | 32.8762 | 0.457 | 32.5744 | 0.3018 | 0.1552
C5 | 37.7595 | 0.5129 | 38.2259 | 0.4664 | 9.066095 | 90.93391 | 3 | 9.025235 | 90.97477 | [6 empty] | C6 | 0.512 | 0.466 | 8.984375 |  |  |  | 90.95672 | 0.07347959 | 0.08039665 |  | C3 | 36.8827 | 0.4562 | 36.5797 | 0.303 | 0.1532
C6 | 37.3371 | 0.512 | 37.8031 | 0.466 | 8.984375 | 91.015625 | 3 | [8 empty] | C7 | 0.5022 | 0.4558 | 9.239347 | 4 | 9.256489 | 90.74351 |  |  |  |  | C4 | 32.4616 | 0.4453 | 32.1709 | 0.2907 | 0.1546 | % masas remanente desded volatiles
C7 | 35.3207 | 0.5022 | 35.7765 | 0.4558 | 9.239347 | 90.76065 | 4 | 9.256489 | 90.74351 | [6 empty] | C8 | 0.5025 | 0.4559 | 9.273632 | [7 empty] | crisoles | final 1h (4) | muestra perdida 1h (4) |  | masa remanente (4) | %masa remanente
C8 | 37.0875 | 0.5025 | 37.5434 | 0.4559 | 9.273632 | 90.72637 | 4 | [8 empty] | C9 | 0.5147 | 0.4681 | 9.053818 | 24 | 9.053698 | 90.9463 |  |  |  |  | C1 | 41.4034 | 0.3113 |  | 0.1536 | 33.03936 | 9.264732
C9 | 36.3681 | 0.5147 | 36.8362 | 0.4681 | 9.053818 | 90.94618 | 24 | 9.053698 | 90.9463 | [6 empty] | C10 | 0.5114 | 0.4651 | 9.053578 | [7 empty] | C2 | 32.5743 | 0.3019 |  | 0.1551 | 33.93873 | 9.300792
C10 | 37.8978 | 0.5114 | 38.3629 | 0.4651 | 9.053578 | 90.94642 | 24 | [19 empty] | C3 | 36.5798 | 0.3029 |  | 0.1533 | 33.60368 | 9.246637
[27 empty] | C4 | 32.1707 | 0.2909 |  | 0.1544 | 34.67325 | 9.338898
[29 empty] | Promedio |  | varianza | varianza porcentual
Prehumedad | [9 empty] | Comentarios: Estas muestras fueron sometidas a 24 horas al igual que las muestras para prueba de humedad, tambien se incluyeron las muestras finales de la prueba anterior (patchuoli de 24 h), se noto que estas ultimas no se vieron influenciadas, de modo que no perdieron mas masa de la registrada anteriormente, es por esto que se concluye que la masa final corresponde a el valor maximo perdido de humedad para el patchouli |  |  |  |  | Pre-secado Palmarosa | [13 empty] | 9.287765 |  | 0.001668751 | 0.01786883
crisol | conjunto | muestra | final | masa final | masa perdida | % perdida | peso inicial volatiles | humedad ganada | [6 empty] | Crisol | Muestra | Masa final | Masa perdida | % Perdida | Promedio | Varianza | Varianza porcentual
C1 | 41.2498 | 1.8046 | 42.9077 | 1.6579 | 0.1467 | 8.129225 | 42.9342 | 0.0265 | [6 empty] | C1 | 1.8046 | 1.6579 | 0.1467 | 8.129225 | 8.142741 | 0.01697015 | 0.2056677
C2 | 32.4192 | 1.8119 | 34.0868 | 1.6676 | 0.1443 | 7.964016 | 34.1171 | 0.0303 | [6 empty] | C2 | 1.8119 | 1.6676 | 0.1443 | 7.964016
C3 | 36.4265 | 1.807 | 38.0844 | 1.6579 | 0.1491 | 8.251245 | 38.1168 | 0.0324 | [6 empty] | C3 | 1.807 | 1.6579 | 0.1491 | 8.251245
C4 | 32.0163 | 1.8015 | 33.6696 | 1.6533 | 0.1482 | 8.226478 | 33.7059 | 0.0363 | [6 empty] | C4 | 1.8015 | 1.6533 | 0.1482 | 8.226478
Volatiles | [11 empty] | Comentarios: Para esta prueba, las muestras se almacenaron durante la noche en el desecador, se regisro la diferencia de humedad absorvida en los periodos de almacenamiento antes y despues de la prueba, se registro las perdidas de masa en base seca, de modo que, si se comparan con arreglos previos de la prueba, deberia poder compararse el total de masa liberada en base humeda con la prueba actual |  |  |  |  | Volatiles Palamarosa
crisol | conjunto | valor anterior | crisol inicial | masa total inicial | masa inicial seca | humedad ganada | final volatiles | masa final | perdida volatiles | % Perdida volatiles | [6 empty] | Crisol | Masa inicial seca | Masa final | Perdida volatiles | % Perdida volatiles | Promedio | Varianza | Varianza porcentual
C1 | 41.2498 | 42.9077 | 42.9342 | 1.6844 | 1.6579 | 0.0265 | 41.7147 | 0.4649 | 1.193 | 71.9585 | [6 empty] | C1 | 1.6579 | 0.4649 | 1.193 | 71.9585 | 72.52577 | 0.2067593 | 0.2829761
C2 | 32.4192 | 34.0868 | 34.1171 | 1.6979 | 1.6676 | 0.0303 | 32.8762 | 0.457 | 1.2106 | 72.59535 | [6 empty] | C2 | 1.6676 | 0.457 | 1.2106 | 72.59535
C3 | 36.4265 | 38.0844 | 38.1168 | 1.6903 | 1.6579 | 0.0324 | 36.8827 | 0.4562 | 1.2017 | 72.48326 | [6 empty] | C3 | 1.6579 | 0.4562 | 1.2017 | 72.48326
C4 | 32.0163 | 33.6696 | 33.7059 | 1.6896 | 1.6533 | 0.0363 | 32.4616 | 0.4453 | 1.208 | 73.06599 | [6 empty] | C4 | 1.6533 | 0.4453 | 1.208 | 73.06599
[10 empty] | 72.52577 | 0.454708
Cenizas
crisol | conjunto | valor anterior seca | Preceniza | masa total inicial | masa inicial seca | humedad ganada | final 3h | masa final 3h | pedida 3h | final +1h | masa final +1h | perdida +1h | final +1h | masa final +1h | perdida +1h | final +1h | masa final +1h | perdida +1h | final +1h | masa final +1h | perdida +1h |  | crisol | conjunto | masa total inicial | final 3h | masa final 3h | pedida 3h | final +1h | masa final +1h | perdida +1h | %masa remanente | promedio | varianza
C1 | 41.2498 | 41.7147 | - | 0.4649 | - | - | 41.4035 | 0.1537 | 0.3112 | 41.4034 | 0.1536 | 0.3113 | [10 empty] | C1 | 41.2498 | 0.4649 | 41.4035 | 0.1537 | 0.3112 | 41.4034 | 0.1536 | 0.3113 | 33.03936 | 33.81376 | 0.4660568
C2 | 32.4192 | 32.8762 | - | 0.457 | - | - | 32.5744 | 0.1552 | 0.3018 | 32.5743 | 0.1551 | 0.3019 | [10 empty] | C2 | 32.4192 | 0.457 | 32.5744 | 0.1552 | 0.3018 | 32.5743 | 0.1551 | 0.3019 | 33.93873
C3 | 36.4265 | 36.8827 | - | 0.4562 | - | - | 36.5797 | 0.1532 | 0.303 | 36.5798 | 0.1533 | 0.3029 | [10 empty] | C3 | 36.4265 | 0.4562 | 36.5797 | 0.1532 | 0.303 | 36.5798 | 0.1533 | 0.3029 | 33.60368
C4 | 32.0163 | 32.4616 | - | 0.4453 | - | - | 32.1709 | 0.1546 | 0.2907 | 32.1707 | 0.1544 | 0.2909 | [10 empty] | C4 | 32.0163 | 0.4453 | 32.1709 | 0.1546 | 0.2907 | 32.1707 | 0.1544 | 0.2909 | 34.67325
[7 empty] | % perdida respecto a inicial |  | Promedio perdida | % perdida respecto a inicial |  | Promedio perdida | % perdida respecto a inicial |  | Promedio perdida | % perdida respecto a inicial |  | Promedio perdida
[7 empty] | 66.93913 |  | 66.16965 | 66.96064 | [8 empty] | Comentarios: esta prueba fue algo controversial ya que, las muestras estuvieron selladas en el desecador 3 dias, esto debido a ciertos importunios que provocaron su atraso, de modo que, aunque los resultados pueden considerarse concluyentes, incluyen algo de humedad absorvida durante su estadia (recomendacion: preguntar al profesor sobre la posible impermeabilidad de la biomasa y crisoles contenidos, y si esto es razon para tener que repetir el experimento)
[7 empty] | 66.03939 |  |  | 66.06127
[7 empty] | 66.41824 |  |  | 66.39632
[7 empty] | 65.28183 |  |  | 65.32675
[10 empty] | % perdida respecto a anterior |  |  | % perdida respecto a anterior |  |  | % perdida respecto a anterior
0.03212335
0.03312355
-0.0330142
0.06875215
[10 empty] | Perdida respecto a anterior |  |  | Perdida respecto a anterior |  |  | Perdida respecto a anterior
Especie:Palmarosa | [9 empty] | 0.0001
Humedad | [9 empty] | 0.0001
C1 | 36.1543 | 0.5022 | 36.6098 | 0.4555 | 9.299084 | 90.70092 | 24 | 9.034984 | 90.96502 | -0.0001
C2 | 34.8711 | 0.5028 | 35.3298 | 0.4587 | 8.770883 | 91.22912 | 24 |  |  | 0.0002
C3 | 37.8978 | 0.5114 | 38.0938 | 0.196 | 61.67384 | 38.32616 | 24

## Torrefaccion 200 y 15
TORREFACCION Temperatura: 200°C tiempo: 15 min, tercera prueba | [7 empty] | promedios
citronela | caja | completo | masa inicial | peso final | masa final | masa perdida | %perdida | citronela |  |  | desviacion %perdida estandar |  |  | desviacion masica estandar |  |  | desviacion % perdida porcentual |  |  |  | Citronela | %perdida 1 | Desviacion | Citronela | % Perdida 2 | Desviacion | Citronela | % Perdida 3 | Desviacion
1A |  | 37.0386 | 2.5123 | 39.2894 | 2.2508 | 0.2615 | 10.40879 | masa final | masa perdida | %perdida | restas | suma | desviacion | restas | suma | desviacion | desviacion% |  | porcentaje |  | 1A | 12.08258 | 0.6351746 | 1A | 11.53862 | 0.1042991 | 1A | 10.40879 | 0.2242304
2A |  | 36.3465 | 2.5151 | 38.6093 | 2.2628 | 0.2523 | 10.03141 | 2.2633 | 0.2544 | 10.1049 | 0.09235055 | 0.05027926 | 0.2242304 | 2.916e-05 | 3.330667e-05 | 0.005771193 | 0.2242304 |  | 2.219027 |  | 2A | 11.48393 | Porcentual | 2A | 11.78647 | Porcentual | 2A | 10.03141 | 0.274625
3A |  | 36.0585 | 2.5257 | 38.3348 | 2.2763 | 0.2494 | 9.87449 |  |  |  | 0.005400214 |  |  | 6.76e-06 | [6 empty] | 3A | 10.53958 | 5.256945 | 3A | 11.7162 | 0.8849052 | 3A | 9.87449 | Porcentual
|  | promedio | 2.5177 | [7 empty] | 0.05308701 |  | 0.274625 | 6.4e-05 | [6 empty] | Patchouli |  | Desviacion | Patchouli |  | Desviacion |  |  | 2.154241
TORREFACCION Temperatura: 200°C tiempo:15 min, primera prueba | [20 empty] | 1B | 12.50831 | 0.353452 | 1B | 10.8186 | 0.2277232 |  |  | 2.638395
pachuli | caja | completo | masa inicial | peso final | masa final | masa perdida | %perdida | pachuli |  |  | desviacion %perdida estandar |  |  | desviacion masica estandar |  |  | desviacion % perdida porcentual |  |  |  | 2B | 11.9403 | Porcentual | 2B | 11.36809 | Porcentual | Combinatoria
1B | 18.2919 | 36.6379 | 1.0529 | 37.5591 | 0.9212 | 0.1317 | 12.50831 | masa final | masa perdida | %perdida | restas | suma | desviacion | restas | suma | desviacion | restas | suma | desviacion |  | 3B | 11.65844 | 2.825738 | 3B | 11.01025 | 2.003179 | Patchouli | % Combinado | Desviacion
2B | 20.4734 | 39.5119 | 1.0653 | 40.45 | 0.9381 | 0.1272 | 11.9403 | 0.9718667 | 0.1327667 | 12.03568 | 0.2233758 | 0.1249283 | 0.353452 | 0.002676338 | 0.004172196 | 0.06459253 | 0.2233758 | 0.1249283 | 2.936701 |  | Palma rosa |  | Desviacion | Palma rosa |  | Desviacion | 1B | 12.50831 | 0.5688897
3B | 18.9658 | 37.4207 | 1.1957 | 38.477 | 1.0563 | 0.1394 | 11.65844 |  |  |  | 0.009098369 |  |  | 0.001547111 |  |  | 0.009098369 |  |  |  | 1C | 11.35306 | 0.1631917 | 1C | 10.35321 | 0.09612831 | 2B | 11.9403 | 0.6231874
|  | promedio | 1.104633 | [7 empty] | 0.1423109 |  | 0.4328886 | 0.008293138 |  |  | 0.1423109 |  |  |  | 2C | 11.28062 | Porcentual | 2C | 10.57372 | Porcentual | 3B | 11.65844 | Porcentual
[21 empty] | 3C | 10.97639 | 1.437424 | 3C | 10.535 | 0.9091251 | 1B.2 | 10.8186 | 4.548094
palma rosa | caja | completo | masa inicial | peso final | masa final | masa perdida | %perdida | palma rosa |  |  | desviacion %perdida estandar |  |  | desviacion masica estandar |  |  | desviacion % perdida porcentual | [9 empty] | 2B.2 | 11.36809 | 4.982187
1C | 18.2835 | 36.5491 | 1.0103 | 37.4447 | 0.8956 | 0.1147 | 11.35306 | masa final | masa perdida | %perdida | restas | suma | desviacion | restas | suma | desviacion | restas | suma | desviacion | [7 empty] | 3B.2 | 11.01025
2C | 20.3727 | 38.2119 | 1.1143 | 39.2005 | 0.9886 | 0.1257 | 11.28062 | 0.9511333 | 0.1199667 | 11.20336 | 0.02241093 | 0.02663152 | 0.1631917 | 0.00369664 | 0.001957547 | 0.04424417 | 0.02241093 | 0.02663152 | 1.456631 | [7 empty] | Palma rosa | % Combinado | Desviacion
3C | 18.3298 | 37.6847 | 1.0887 | 38.6539 | 0.9692 | 0.1195 | 10.97639 |  |  |  | 0.005969721 |  |  | 0.00186624 |  |  | 0.005969721 | [9 empty] | 1C | 11.35306 | 0.3822544
|  | promedio | 1.0711 | [7 empty] | 0.05151392 |  | 0.1998682 | 0.00030976 |  |  | 0.05151392 | [9 empty] | 2C | 11.28062 | 0.4187387
TORREFACCION Temperatura: 200°C tiempo:15 min, segunda prueba | [26 empty] | 3C | 10.97639 | Porcentual
pachuli | caja | completo | masa inicial | peso final | masa final | masa perdida | %perdida | pachuli |  |  | desviacion %perdida estandar |  |  | desviacion masica estandar |  |  | desviacion % perdida porcentual | [9 empty] | 1C.2 | 10.35321 | 3.366971
1B | 1 | 34.8504 | 2.2905 | 36.8931 | 2.0427 | 0.2478 | 10.8186 | masa final | masa perdida | %perdida | restas | suma | desviacion | restas | suma | desviacion | restas | suma | desviacion | [7 empty] | 2C.2 | 10.57372 | 3.688332
2B | 1 | 37.207 | 2.8061 | 39.6941 | 2.4871 | 0.319 | 11.36809 | 2.1145 | 0.2637333 | 11.06565 | 0.06103345 | 0.05185786 | 0.2277232 | 0.007697138 | 0.1021526 | 0.3196132 | 0.06103345 | 0.05185786 | 2.057929 | [7 empty] | 3C.2 | 10.535
3B | 1 | 36.6479 | 2.0381 | 38.4616 | 1.8137 | 0.2244 | 11.01025 |  |  |  | 0.0914717 |  |  | 0.1830699 |  |  | 0.0914717
|  | promedio | 2.378233 | [7 empty] | 0.003068429 |  | 0.2789028 | 0.1156907 |  |  | 0.003068429
palma rosa | caja | completo | masa inicial | peso final | masa final | masa perdida | %perdida | palma rosa
1C | 1 | 38.6754 | 2.6726 | 41.0713 | 2.3959 | 0.2767 | 10.35321 | masa final | masa perdida | %perdida | restas | suma | desviacion | restas | suma | desviacion | restas | suma | desviacion
2C | 1 | 37.4709 | 2.3095 | 39.5362 | 2.0653 | 0.2442 | 10.57372 | 2.1922 | 0.2566667 | 10.48731 | 0.01798155 | 0.009240653 | 0.09612831 | 0.0500566 | 0.02553247 | 0.1597888 | 0.01798155 | 0.009240653 | 0.9166156
3C | 1 | 37.3212 | 2.3645 | 39.4366 | 2.1154 | 0.2491 | 10.535 |  |  |  | 0.007466318 |  |  | 0.01942307 |  |  | 0.007466318
|  | promedio | 2.448867 | [7 empty] | 0.002274091 |  | 0.1177327 | 0.007117734 |  |  | 0.002274091
Historial de pruebas 200°C 15 minutos
[21 empty] | Primera prueba |  | Segunda prueba |  | Tercera prueba |  | Combinatoria 1
TORREFACCION Temperatura: 200°C tiempo:15 min, combinacion primera y segunda prueba | [19 empty] | Citronela | 11.3687 |  | 11.68043 |  | 10.1049 |  | -
pachuli |  | %perdida | restas | suma | desviacion |  |  | Nota: se combinaron las muestras de la primera y segunda prueba, en este momento se cuentan con gr aproximadamente | [11 empty] | Patchouli | 12.03568 |  | 11.06565 |  | - |  | 11.55067
1B | 12.50831 | 11.55067 | 0.9170828 | 0.3236355 | 0.5688897 | [14 empty] | Palmarosa | 11.20336 |  | 10.48731 |  | - |  | 10.84534
2B | 11.9403 |  | 0.1518135 |  | 0.6231874
3B | 11.65844 |  | 0.01161584
1B.2 | 10.8186 |  | 0.5359227
2B.2 | 11.36809 |  | 0.03333364
3B.2 | 11.01025 |  | 0.2920444
Nota: se combinaron las muestras de la primera y segunda prueba, en este momento se cuentan con gr aproximadamente
palma rosa | % combinado | %perdida | restas | suma | desviacion
1C | 11.35306 | 10.84534 | 0.2577882 | 0.1461184 | 0.3822544
2C | 11.28062 |  | 0.189477 |  | 0.4187387
3C | 10.97639 |  | 0.01717642
1C.2 | 10.35321 |  | 0.242183
2C.2 | 10.57372 |  | 0.07377621
3C.2 | 10.535 |  | 0.09630979

## Torrefaccion 200 y 30
TORREFACCION Temperatura:200°C tiempo: 30 min, segunda prueba
pachuli | completo | masa inicial | peso final | masa final | masa perdida | %perdida | pachuli |  |  | desviacion %perdida |  |  | desviacion masica |  |  | desviacion %perdida porcentual |  |  | Nota: esta torrefaccion sola presenta aproximadamente gr | Citronela | % Perdida 1 | Desviacion | Citronela | % Perdida 2 | Desviacion | Citronela | %Perdida 3 | Desviacion | Combinatoria de patchouli |  |  | Comentario: la desviacion es aceptable por lo cual el uso de esta Biomasa es aceptable
1B | 37.5369 | 2.9285 | 40.1242 | 2.5873 | 0.3412 | 11.65102 | masa final | masa perdida | %perdida | restas | suma | desviacion | restas | suma | desviacion | restas | suma | desviacion |  | 1A | 13.0575 | 0.6739024 | 1A | 11.90487 | 0.4386892 | 1A | 13.58305 | 0.3424723 | Patchouli | % Perdida 1 | Desviacion
2B | 39.5723 | 2.0509 | 41.368 | 1.7957 | 0.2552 | 12.44332 | 2.110667 | 0.2907333 | 12.16365 | 0.2627949 | 0.1317609 | 0.3629888 | 0.27783441 | 0.1439574 | 0.3794172 | 0.2627949 | 0.1317609 | 2.984209 |  | 2A | 12.65492 | Porcentual | 2A | 12.72642 | Porcentual | 2A | 13.05257 | 0.4194411 | 1B | 12.72131 | 0.3788727
3B | 37.0242 | 2.2248 | 38.9732 | 1.949 | 0.2758 | 12.39662 |  |  |  | 0.07821332 |  |  | 0.12285025 |  |  | 0.07821332 |  |  |  | 3A | 11.46981 | 5.161039 | 3A | 12.91549 | 3.396613 | 3A | 12.75502 | Porcentual | 2B | 12.17391 | 0.4150343
| promedio | 2.4014 | [7 empty] | 0.05427446 |  | 0.4445687 | 0.03118756 |  |  | 0.05427446 |  |  |  | Patchouli |  | Desviacion | Patchouli |  | Desviacion |  |  | 2.52132 | 3B | 11.76413 | Porcentual
TORREFACCION Temperatura:200°C tiempo: 30 min, tercera prueba | [19 empty] | 1B | 12.72131 | 0.3921132 | 1B | 11.65102 | 0.3629888 |  |  | 3.087974 | Patchouli | % Perdida 2 | 2.978252
citronela | completo | masa inicial | peso final | masa final | masa perdida | %perdida | citronela |  |  | desviacion %perdida |  |  | desviacion masica |  |  | desviacion %perdida porcentual |  |  | Nota: esta torrefaccion sola presenta aproximadamente 6,007 gr. fue secada | 2B | 12.17391 | Porcentual | 2B | 12.44332 | Porcentual | Patchouli | % Perdida 2 | Desviacion | 1B | 11.65102 | 3.262512 | Comentario: la desviacion es aceptable por lo cual el uso de esta Biomasa es aceptable
1A | 36.4009 | 2.5068 | 38.5672 | 2.1663 | 0.3405 | 13.58305 | masa final | masa perdida | %perdida | restas | suma | desviacion | restas | suma | desviacion | restas | suma | desviacion |  | 3B | 11.76413 | 3.082333 | 3B | 12.39662 | 2.917139 | 1B | 11.65102 | 0.3629888 | 2B | 12.44332
2A | 36.0579 | 2.5336 | 38.2608 | 2.2029 | 0.3307 | 13.05257 | 2.191933 | 0.3312667 | 13.13022 | 0.2050621 | 0.1172872 | 0.3424723 | 0.00026896 | 0.0001377067 | 0.01173485 | 0.2050621 | 0.1172872 | 2.608276 |  | Palma rosa |  | Desviacion | Palma rosa |  | Desviacion | 2B | 12.44332 | 0.4445687 | 3B | 12.39662
3A | 36.6858 | 2.5292 | 38.8924 | 2.2066 | 0.3226 | 12.75502 |  |  |  | 0.006028416 |  |  | 0.00010816 |  |  | 0.006028416 |  |  |  | 1C | 11.50921 | 0.8589972 | 1C | 11.00556 | 0.1055378 | 3B | 12.39662 | Porcentual
| promedio | 2.5232 | [7 empty] | 0.1407712 |  | 0.4194411 | 3.6e-05 |  |  | 0.1407712 |  |  |  | 2C | 11.28177 | Porcentual | 2C | 11.23849 | Porcentual |  |  | 2.917139
palma rosa | completo | masa inicial | peso final | masa final | masa perdida | %perdida | palma rosa |  |  | desviacion %perdida |  |  | desviacion masica |  |  | desviacion %perdida porcentual |  |  | Nota: esta torrefaccion sola presenta aproximadamente gr | 3C | 9.583959 | 7.463565 | 3C | 11.21913 | 0.9390741 |  |  | 3.572751
1C | 36.5982 | 2.5057 | 38.8383 | 2.2401 | 0.2656 | 10.59983 | masa final | masa perdida | %perdida | restas | suma | desviacion | restas | suma | desviacion | restas | suma | desviacion | [7 empty] | Palma rosa | %Perdida 3 | Desviacion |  |  |  | Comentario: la desviacion es aceptable por lo cual el uso de esta Biomasa es aceptable
2C | 35.6063 | 2.5166 | 37.8572 | 2.2509 | 0.2657 | 10.5579 | 2.245433 | 0.265 | 10.55596 | 0.001924453 | 0.001341953 | 0.03663268 | 2.240444e-05 | 2.082889e-05 | 0.004563868 | 0.001924453 | 0.001341953 | 0.347033 | [7 empty] | 1C | 10.59983 | 0.03663268
3C | 36.619 | 2.509 | 38.8643 | 2.2453 | 0.2637 | 10.51016 |  |  |  | 3.731791e-06 |  |  | 3.802778e-05 |  |  | 3.731791e-06 | [9 empty] | 2C | 10.5579 | 0.04486569
| promedio | 2.510433 | [7 empty] | 0.002097675 |  | 0.04486569 | 2.054444e-06 |  |  | 0.002097675 | [9 empty] | 3C | 10.51016 | Porcentual
0.3455968
0.4232679
Combinatoria de primera y segunda prueba para el Patchouli
pachuli | masa perdida | %perdida 1 | promedios |  | desviacion %perdida
1B | 0.1358 | 12.72131 | masa perdida | %perdida | restas | suma | desviacion | [12 empty] | Historial de pruebas 200°C y 30 minutos
2B | 0.126 | 12.17391 | 0.2088833 | 12.19172 | 0.28047 | 0.1435445 | 0.3788727 | [13 empty] | Primera prueba |  | Segunda prueba |  | Combinatoria |  | Tercera prueba
3B | 0.1193 | 11.76413 |  |  | 0.000316991 | [14 empty] | Citronela | 12.39407 |  | 12.51559 |  | - |  | 13.13022
pachuli |  | %perdida 2 |  |  | 0.1828345 | [14 empty] | Patchouli | 12.21978 |  | 12.16365 |  | 12.19172 |  | -
1B | 0.3412 | 11.65102 | [17 empty] | Palmarosa | 10.79165 |  | 11.15439 |  | - |  | 10.55596
2B | 0.2552 | 12.44332 |  |  | 0.292358
3B | 0.2758 | 12.39662 |  |  | 0.0633027
[5 empty] | 0.04198509 |  | 0.4150343

## Torrefaccion 250 y 15
TORREFACCION Temperatura: 250°C tiempo: 15 min, cuarta prueba | [7 empty] | promedios
citronela | caja | completo | masa inicial | peso final | masa final | masa perdida | %perdida | citronela |  |  | desviacion %perdida |  |  | desviacion masica |  |  | desviacion % perdida porcentual |  | Nota: esta torrefaccion presenta una masa de aproximadamente 5,6317 gr. fue secada |  | Citronela | % Perdida 1 | Desviacion | citronela | % Perdida 2 | Desviacion | Citronela | % Perdida 3 | Desviacion | Citronela | % Perdida 4 | Desviacion | Comentario: la desviacion es aceptable por lo cual el uso de esta Biomasa es aceptable
1A |  | 38.3085 | 2.5306 | 40.3387 | 2.0302 | 0.5004 | 19.77397 | masa final | masa perdida | %perdida | restas | suma | desviacion | restas | suma | desviacion | desviacion% | porcentaje |  |  | 1A | 15.88958 | 2.963373 | 1A | 18.52439 | 1.26909 | 1A | 20.44929 | 6.83647 | 1A | 19.77397 | 0.4611352
2A |  | 35.7396 | 2.5194 | 37.7459 | 2.0063 | 0.5131 | 20.36596 | 2.025633 | 0.4998333 | 19.79226 | 0.0003347146 | 0.2126457 | 0.4611352 | 0.04941729 | 0.0471827 | 0.2172158 | 0.4611352 | 2.329876 |  |  | 2A | 20.5106 | Porcentual | 2A | 21.62095 | Porcentual | 2A | 34.49324 | Porcentual | 2A | 20.36596 | 0.564773
3A |  | 36.1655 | 2.5264 | 38.2059 | 2.0404 | 0.486 | 19.23686 |  |  |  | 0.3291297 |  |  | 0.04456321 | [6 empty] | 3A | 23.04795 | 12.85742 | 3A | 20.30956 | 5.869721 | 3A | 19.5723 | 19.81974 | 3A | 19.23686 | Porcentual
|  | promedio | 2.525467 | [7 empty] | 0.3084726 |  | 0.564773 | 0.04756761 | [6 empty] | Patchouli |  | Desviacion | Patchouli |  | Desviacion | Patchouli | %perdida 3 | Desviacion |  |  | 2.264245
pachuli | caja | completo | masa inicial | peso final | masa final | masa perdida | %perdida | pachuli |  |  | desviacion %perdida estandar | [7 empty] | Nota: esta torrefaccion presenta una masa de aproximadamente gr. |  | 1B | 17.83659 | 1.879625 | 1B | 15.19604 | 2.313004 | 1B | 23.08584 | 1.559466 |  |  | 2.773122
1B |  | 35.6074 | 2.5267 | 37.6301 | 2.0227 | 0.504 | 19.94697 | masa final | masa perdida | %perdida | restas | suma | desviacion | restas | suma | desviacion | desviacion% | porcentaje |  |  | 2B | 20.88649 | Porcentual | 2B | 19.83058 | Porcentual | 2B | 20.34856 | Porcentual | Patchouli | % Perdida 4 | Desviacion | Comentario: la desviacion es aceptable por lo cual el uso de esta Biomasa es aceptable
2B |  | 36.6 | 2.5311 | 38.646 | 2.046 | 0.4851 | 19.16558 | 2.043733 | 0.4841 | 19.15067 | 0.6340843 | 0.4307851 | 0.6563422 | 1.284444e-06 | 5.502222e-06 | 0.002345682 | 0.6563422 | 3.427254 |  |  | 3B | 22.34852 | 8.410511 | 3B | 20.33566 | 11.37413 | 3B | 19.40978 | 6.755077 | 1B | 19.94697 | 0.6563422
3B |  | 36.62 | 2.5257 | 38.6825 | 2.0625 | 0.4632 | 18.33947 |  |  |  | 0.0002222457 |  |  | 1.067111e-05 | [6 empty] | Palma rosa |  | Desviacion | Palma rosa |  | Desviacion | Citronela | % Perdida 4 | Desviacion | 2B | 19.16558 | 0.8038518
|  | promedio | 2.527833 | [7 empty] | 0.6580487 |  | 0.8038518 | 4.551111e-06 | [6 empty] | 1C | 15.65836 | 1.989181 | 1C | 15.54156 | 1.367684 | 1A | 19.77397 | 0.4611352 | 3B | 18.33947 | Porcentual
palma rosa | caja | completo | masa inicial | peso final | masa final | masa perdida | %perdida | palma rosa |  |  | desviacion %perdida |  |  | desviacion masica |  |  |  |  | Nota: esta torrefaccion presenta una masa de aproximadamente gr. |  | 2C | 19.42051 | Porcentual | 2C | 18.46284 | Porcentual | 2A | 20.36596 | 0.564773 |  |  | 3.290436
1C |  | 34.5268 | 2.5257 | 36.6154 | 2.0886 | 0.4371 | 17.30609 | masa final | masa perdida | %perdida | restas | suma | desviacion | restas | suma | desviacion | desviacion% | porcentaje |  |  | 3C | 20.22094 | 9.83723 | 3C | 18.42245 | 7.407765 | 3A | 19.23686 | Porcentual |  |  | 4.029945
2C |  | 36.6855 | 2.508 | 38.7509 | 2.0654 | 0.4426 | 17.64753 | 2.086567 | 0.4261 | 16.95675 | 0.122042 | 0.5603594 | 0.7485716 | 0.0001698678 | 8.721556e-05 | 0.009338927 | 0.7485716 | 4.414594 | [10 empty] | 2.264245 | Palma rosa | % Perdida 4 | Desviacion | Comentario: la desviacion es aceptable por lo cual el uso de esta Biomasa es aceptable
3C |  | 37.1718 | 2.5043 | 39.2775 | 2.1057 | 0.3986 | 15.91662 |  |  |  | 0.4771766 |  |  | 2.177778e-05 | [14 empty] | 2.773122 | 1C | 17.30609 | 0.7485716
|  | promedio | 2.512667 | [7 empty] | 1.08186 |  | 0.9168092 | 7.000111e-05 | [12 empty] | Patchouli | % Perdida 4 | Desviacion | 2C | 17.64753 | 0.9168092
[27 empty] | 1B | 19.94697 | 0.6563422 | 3C | 15.91662 | Porcentual
[27 empty] | 2B | 19.16558 | 0.8038518 |  |  | 4.241793
[27 empty] | 3B | 18.33947 | Porcentual |  |  | 5.195114
3.290436
4.029945
[27 empty] | Palma rosa | % Perdida 4 | Desviacion
[27 empty] | 1C | 17.30609 | 0.7485716
[27 empty] | 2C | 17.64753 | 0.9168092
[27 empty] | 3C | 15.91662 | Porcentual
4.241793
5.195114
Historial de pruebas 250°C y 15 minutos
[21 empty] | Primera prueba |  | Segunda prueba |  | Tercera prueba |  | Cuarta prueba
[20 empty] | Citronela | 19.81605 |  | 20.15163 |  | 24.83828 |  | 19.79226
[20 empty] | Patchouli | 20.3572 |  | 18.45409 |  | 20.94806 |  | 19.15067
[20 empty] | Palmarosa | 18.43327 |  | 17.47561 |  | - |  | 16.95675

## Torrefaccion 250 y 30
TORREFACCION Temperatura: 250°C tiempo: 30 min, tercera prueba | [7 empty] | promedios
citronela | caja | completo | masa inicial | peso final | masa final | masa perdida | %perdida | citronela |  |  | desviacion %perdida estandar |  |  | desviacion masica estandar |  |  | desviacion % perdida porcentual |  | Citronela | % Perdida 1 | Desviacion | Citronela | % Perdida 2 | Desviacion | Citronela | % Perdida 3 | Desviacion | Comentario: la desviacion es aceptable por lo cual el uso de esta Biomasa es aceptable
1A |  | 36.9411 | 2.5436 | 38.8097 | 1.8686 | 0.675 | 26.53719 | masa final | masa perdida | %perdida | restas | suma | desviacion | restas | suma | desviacion | desviacion% | porcentaje | 1A | 16.26627 | 4.392266 | 1A | 18.02586 | 3.444738 | 1A | 26.53719 | 0.2677208
2A |  | 37.0218 | 2.5299 | 38.8652 | 1.8434 | 0.6865 | 27.13546 | 1.851733 | 0.6765333 | 26.7588 | 0.04911072 | 0.07167441 | 0.2677208 | 0.0002351111 | 0.0001752156 | 0.0132369 | 0.2677208 | 1.000496 | 2A | 24.71082 | Porcentual | 2A | 25.90782 | Porcentual | 2A | 27.13546 | 0.3278896
3A |  | 38.0744 | 2.5113 | 39.9176 | 1.8432 | 0.6681 | 26.60375 |  |  |  | 0.1418721 |  |  | 2.667778e-06 |  |  |  |  | 3A | 26.26186 | 16.72489 | 3A | 24.57529 | 13.29613 | 3A | 26.60375 | Porcentual
|  | promedio | 2.528267 | [7 empty] | 0.02404042 |  | 0.3278896 | 0.0002878678 |  |  |  |  | Patchouli |  | Desviacion | Patchouli |  | Desviacion |  |  | 0.9866086
pachuli | caja | completo | masa inicial | peso final | masa final | masa perdida | %perdida | pachuli | [10 empty] | 1B | 17.5529 | 4.273207 | 1B | 20.02435 | 3.57473 |  |  | 1.208344
1B |  | 35.654 | 2.5627 | 37.4756 | 1.8216 | 0.7411 | 28.91872 | masa final | masa perdida | %perdida | restas | suma | desviacion | restas | suma | desviacion | desviacion% | porcentaje | 2B | 25.11663 | Porcentual | 2B | 27.31793 | Porcentual | Patchouli | % Perdida 3 | Desviacion | Comentario: la desviacion es aceptable por lo cual el uso de esta Biomasa es aceptable
2B |  | 36.6748 | 2.5413 | 38.5236 | 1.8488 | 0.6925 | 27.24983 | 1.8551 | 0.6942333 | 27.22783 | 2.859106 | 1.931197 | 1.389675 | 0.0001786678 | 9.054889e-05 | 0.009515718 | 1.389675 | 5.103877 | 3B | 27.60085 | 15.48216 | 3B | 27.86721 | 12.82773 | 1B | 28.91872 | 1.389675
3B |  | 36.1332 | 2.544 | 38.0281 | 1.8949 | 0.6491 | 25.51494 |  |  |  | 0.0004841449 |  |  | 6.453444e-05 |  |  |  |  | Palma rosa |  | Desviacion | Palma rosa |  | Desviacion | 2B | 27.24983 | 1.701997
|  | promedio | 2.549333 | [7 empty] | 2.934 |  | 1.701997 | 2.844444e-05 |  |  |  |  | 1C | 17.50616 | 3.640878 | 1C | 18.41115 | 2.369452 | 3B | 25.51494 | Porcentual
palma rosa | caja | completo | masa inicial | peso final | masa final | masa perdida | %perdida | palma rosa | [10 empty] | 2C | 24.27159 | Porcentual | 2C | 24.20339 | Porcentual |  |  | 4.805452
1C |  | 35.2547 | 2.5242 | 37.2416 | 1.9869 | 0.5373 | 21.28595 | masa final | masa perdida | %perdida | restas | suma | desviacion | restas | suma | desviacion | desviacion% | porcentaje | 3C | 25.92114 | 14.04598 | 3C | 21.62637 | 9.789755 |  |  | 5.885452
2C |  | 36.9514 | 2.5046 | 38.8728 | 1.9214 | 0.5832 | 23.28516 | 1.967133 | 0.5466667 | 21.74897 | 0.214383 | 1.241986 | 1.114444 | 0.00010816 | 6.474667e-05 | 0.008046531 | 1.114444 | 5.124125 | [6 empty] | Palma rosa | % Perdida 3 | Desviacion | Comentario: la desviacion es aceptable por lo cual el uso de esta Biomasa es aceptable
3C |  | 36.6197 | 2.5126 | 38.6128 | 1.9931 | 0.5195 | 20.67579 |  |  |  | 2.359874 |  |  | 8.464e-05 | [10 empty] | 1C | 21.28595 | 1.114444
|  | promedio | 2.5138 | [7 empty] | 1.151701 |  | 1.36491 | 1.44e-06 | [10 empty] | 2C | 23.28516 | 1.36491
[25 empty] | 3C | 20.67579 | Porcentual
4.786072
5.861717
Historial de pruebas 250°C y 30 minutos
[20 empty] | Primera prueba |  | Segunda prueba |  | Tercera prueba
[19 empty] | Citronela | 22.41298 |  | 22.83633 |  | 26.7588
[19 empty] | Patchouli | 23.42346 |  | 25.06983 |  | 27.22783
[19 empty] | Palmarosa | 22.56629 |  | 21.41364 |  | 21.74897

## Torrefaccion 275 y 15
TORREFACCION Temperatura: 275°C tiempo: 15 min, tercera prueba | [7 empty] | promedios
citronela | caja | completo | masa inicial | peso final | masa final | masa perdida | %perdida | citronela |  |  | desviacion %perdida |  |  | desviacion masica |  |  | desviacion % perdida porcentual |  |  | Citronela | % Perdida 1 | Desviación | Citronela | % Perdida 2 | Desviación | Citronela | % Perdida 3 | Desviación | Combinatoria 3 y 4 prueba |  |  | Citronela | Higrometría | Desviación |  | Citronela | %perdida 3, 4 y higrometría | desviación
1A |  | 38.2504 | 2.5077 | 39.9504 | 1.7 | 0.8077 | 32.2088 | masa final | masa perdida | %perdida | restas | suma | desviacion | restas | suma | desviacion | desviacion% | porcentaje |  | 1A | 23.59048 | 3.785904 | 1A | 20.74064 | 3.829808 | 1A | 32.2088 | 0.8776768 | Patchouli | % Perdida 3 | Desviación | 1A | 33.48839 | 1.112477 |  | A1 | 32.2088 | 1.08354
2A |  | 35.6625 | 2.5235 | 37.3878 | 1.7253 | 0.7982 | 31.63067 | 1.731033 | 0.7893667 | 31.32198 | 0.7864378 | 0.7703166 | 0.8776768 | 0.00016129 | 8.768667e-05 | 0.009364116 | 0.8776768 | 2.802111 |  | 2A | 31.63325 | Porcentual | 2A | 28.26067 | Porcentual | 2A | 31.63067 | 1.07493 | 1B | 31.00708 | 0.782938 | 2A | 32.18782 | 1.362501 |  | A2 | 31.63067 | 1.186959
3A |  | 35.5322 | 2.53 | 37.3 | 1.7678 | 0.7622 | 30.12648 |  |  |  | 0.09528833 |  |  | 9.61e-06 | [5 empty] | 3A | 31.60989 | 11.96812 | 3A | 29.35764 | 13.04535 | 3A | 30.12648 | Porcentual | 2B | 30.69982 | 0.8753513 | 3A | 30.76431 | Porcentual |  | A3 | 30.12648 | porcentual
|  | promedio | 2.5204 | [7 empty] | 1.429224 |  | 1.07493 | 9.216e-05 | [5 empty] | Patchouli |  | Desviación | Patchouli |  | Desviación |  |  | 2.72496 | 3B | 28.96291 | Porcentual |  |  | 3.321979 |  | HA1 | 33.48839 | 3.235569
pachuli | caja | completo | masa inicial | peso final | masa final | masa perdida | %perdida | pachuli | [11 empty] | 1B | 23.15855 | 4.282076 | 1B | 23.08058 | 3.078824 |  |  | 3.337381 | Patchouli | % Perdida 4 | 2.52503 |  |  | 4.068577 |  | HA2 | 32.18782 | 3.544388
1B |  | 38.2504 | 2.542 | 40.0042 | 1.7538 | 0.7882 | 31.00708 | masa final | masa perdida | %perdida | restas | suma | desviacion | restas | suma | desviacion | desviacion% | porcentaje |  | 2B | 32.08228 | Porcentual | 2B | 28.067 | Porcentual | Patchouli | % Perdida 3 | Desviación | 2B | 29.56137 | 2.823069 | Patchouli | Higrometría | Desviación | Comentarios: estos datos fueron tomados en cuenta ya que los resultados combinados mostraron una relevancia significativa con respecto a los valores, de manera que al considerarse dentro de un grupo mas grande de datos, la desviacion podria acomodar valores mas dispersos. | HA3 | 30.76431
2B |  | 37.0425 | 2.5378 | 38.8012 | 1.7587 | 0.7791 | 30.69982 | 1.772233 | 0.7676333 | 30.22327 | 0.6143596 | 0.8099882 | 0.8999934 | 4.551111e-06 | 2.942222e-06 | 0.001715291 | 0.8999934 | 2.977816 |  | 3B | 32.3941 | 13.21869 | 3B | 30.47358 | 10.10326 | 1B | 31.00708 | 0.8999934 | 3B | 29.43892 |  | 2B | 32.39843 | 2.450461 |  | Patchouli | %perdida 3, 4 y higrometría | desviación
3B |  | 36.4997 | 2.5398 | 38.3039 | 1.8042 | 0.7356 | 28.96291 |  |  |  | 0.2270986 |  |  | 4.271111e-06 | [5 empty] | Palma rosa |  | Desviación | Palma rosa |  | Desviación | 2B | 30.69982 | 1.102262 | Palma rosa | % Perdida 3 | Desviación | 3B | 27.49751 | 3.465475 |  | 1B | 31.00708 | 1.467493
|  | promedio | 2.539867 | [7 empty] | 1.588506 |  | 1.102262 | 4.444444e-09 | [5 empty] | 1C | 21.01069 | 4.79767 | 1C | 23.26276 | 1.988357 | 3B | 28.96291 | Porcentual | 1C | 28.51888 | 0.7538959 |  |  | Porcentual |  | 2B | 30.69982 | 1.585074
palma rosa | caja | completo | masa inicial | peso final | masa final | masa perdida | %perdida | palma rosa | [11 empty] | 2C | 30.75498 | Porcentual | 2C | 27.82367 | Porcentual |  |  | 2.902542 | 2C | 27.38923 | 0.8428812 |  |  | 7.563518 |  | 3B | 28.96291 | porcentual
1C |  | 36.4988 | 2.5285 | 38.3062 | 1.8074 | 0.7211 | 28.51888 | masa final | masa perdida | %perdida | restas | suma | desviacion | restas | suma | desviacion | desviacion% | porcentaje |  | 3C | 31.57194 | 15.19599 | 3C | 27.02295 | 7.146281 |  |  | 3.554873 | 3C | 26.91288 | Porcentual |  |  | 10.69643 |  | 2B.2 | 29.56137 | 4.52952
2C |  | 38.2497 | 2.5594 | 40.1081 | 1.8584 | 0.701 | 27.38923 | 1.8374 | 0.7006667 | 27.607 | 0.8315379 | 0.453588 | 0.6734894 | 9.152111e-05 | 0.0002283622 | 0.01511166 | 0.6734894 | 2.439561 | [7 empty] | Palma rosa | % Perdida 3 | Desviación | Palma rosa | % Perdida 4 | 2.643497 | Palma rosa | Higrometría | Desviación |  | 3B.2 | 29.43892 | 4.89244
3C |  | 37.0418 | 2.5263 | 38.8882 | 1.8464 | 0.6799 | 26.91288 |  |  |  | 0.04742197 |  |  | 0.0004551111 | [11 empty] | 1C | 28.51888 | 0.6734894 | 2C | 26.255 | 2.955519 | 1C | 29.54627 | 0.7514663 |  | HB2 | 32.39843
|  | promedio | 2.538067 | [7 empty] | 0.4818042 |  | 0.8248527 | 0.0001384544 | [11 empty] | 2C | 27.38923 | 0.8248527 | 3C | 27.63997 |  | 2C | 28.75919 | 0.9203545 |  | HB3 | 27.49751
[26 empty] | 3C | 26.91288 | Porcentual |  |  |  | 3C | 27.71171 | Porcentual |  | Palma rosa | %perdida 3, 4 y higrometría | desviación
[28 empty] | 2.361556 | [5 empty] | 2.543354 |  | 1C | 28.51888 | 0.9904908
TORREFACCION Temperatura: 275°C tiempo: 15 min, cuarta prueba | [18 empty] | desviacion | [8 empty] | 2.892304 | [5 empty] | 3.11496 |  | 2C | 27.38923 | 1.058879
pachuli | caja | completo | masa inicial | peso final | masa final | masa perdida | %perdida | pachuli | [10 empty] | 1.805808 | [16 empty] | 3C | 26.91288 | porcentual
1B |  | 34.8713 | 2.5233 | 36.5536 | 1.6823 | 0.841 | 33.32937 | masa final | masa perdida | %perdida | restas | suma | desviacion | restas | suma | desviacion | desviacion% | porcentaje | 2.211654 | [16 empty] | 2C.2 | 26.255 | 3.352338
2B |  | 37.9321 | 2.5283 | 39.713 | 1.7809 | 0.7474 | 29.56137 | 1.745467 | 0.7760667 | 30.77655 | 6.516886 | 3.260942 | 1.805808 | 0.00045369 | 0.0004221267 | 0.02054572 | 0.06122386 | 0.1989302 | porcentual | [16 empty] | 3C.2 | 27.63997 | 3.5838
3B |  | 37.3644 | 2.513 | 39.1376 | 1.7732 | 0.7398 | 29.43892 |  |  |  | 1.476676 |  |  | 0.00069169 |  |  |  |  | 5.418068 | [16 empty] | HC1 | 29.54627
|  | promedio | 2.521533 | [7 empty] | 1.789263 |  | 2.211654 | 0.000121 |  |  |  |  | 6.63575 |  | Historial de pruebas 275°C y 15 minutos | [14 empty] | HC2 | 28.75919
[7 empty] | %perdida | masa final | masa perdida | %perdida | restas | suma | desviacion | [8 empty] | Primera prueba |  | Segunda prueba |  | Tercera prueba |  | Cuarta prueba | [7 empty] | HC3 | 27.71171
[7 empty] | 29.56137 | 1.77705 | 0.7436 | 29.50014 | 0.003748361 | 0.003748361 | 0.06122386 | [7 empty] | Citronela | 28.94454 |  | 26.11965 |  | 31.32198 |  | -
[7 empty] | 29.43892 |  |  |  | 0.003748361 | [9 empty] | Patchouli | 29.21165 |  | 27.20705 |  | 30.22327 |  | 30.77655
[13 empty] | 0.08658361 | [7 empty] | Palma rosa | 27.7792 |  | 26.03646 |  | 27.607 |  | 24.78425
palma rosa | caja | completo | masa inicial | peso final | masa final | masa perdida | %perdida | palma rosa | [10 empty] | desviacion |  | Historial de pruebas 275°C y 15 minutos
1C |  | 36.9734 | 2.5296 | 38.9855 | 2.0121 | 0.5175 | 20.45778 | masa final | masa perdida | %perdida | restas | suma | desviacion | restas | suma | desviacion | desviacion% | porcentaje | 3.111088 |  |  | Combinatoria 1 |  | Higrometría |  | Combinatoria prueba higrometría, 3 y 4 prueba
2C |  | 38.1938 | 2.502 | 40.0389 | 1.8451 | 0.6569 | 26.255 | 1.8298 | 0.675 | 24.78425 | 18.71834 | 9.678867 | 3.111088 | 0.00069696 | 0.0002392533 | 0.01546782 | 0.6924892 | 2.79407 | 3.810289 |  | Citronela | - |  | 32.14684 |  | 31.73441
3C |  | 35.5298 | 2.5076 | 37.3443 | 1.8145 | 0.6931 | 27.63997 |  |  |  | 2.163093 |  |  | 1.44e-06 |  |  |  |  | porcentual |  | Patchouli | 29.93402 |  | 29.94797 |  | 29.938
|  | promedio | 2.513067 | [7 empty] | 8.155162 |  | 3.810289 | 1.936e-05 |  |  |  |  | 11.25575 |  | Palma rosa | 27.34319 |  | 28.67239 |  | 27.84164
[7 empty] | %perdida | masa final | masa perdida | %perdida | restas | suma | desviacion | [5 empty] | 13.78543
[7 empty] | 26.255 | 1.890567 | 0.45 | 26.94749 | 0.4795413 | 0.4795413 | 0.6924892
[7 empty] | 27.63997 |  |  |  | 0.4795413
TORREFACCION Temperatura: 275°C tiempo: 15 min, cuarta prueba, combinatoria | [7 empty] | promedios | [11 empty] | valido
pachuli | caja | completo | masa inicial | peso final | masa final | masa perdida | %perdida | pachuli |  |  | desviacion %perdida |  |  | desviacion masica |  |  | desviacion % perdida porcentual |  |  |  | %perdida | %prom total | restas | suma | desviacion | desviacion porcentual | comentarios: analisis de la torrefaccion de citronela y comparacion con los valores de las muestras usadas en calorimetrias para determinar si es admisible su uso.
1B |  | 38.2504 | 2.542 | 40.0042 | 1.7538 | 0.7882 | 31.00708 | masa final | masa perdida | %perdida | restas | suma | desviacion | restas | suma | desviacion | desviacion% | porcentaje |  | A1 | 32.2088 | 31.73441 | 0.2250403 | 1.174059 | 1.08354
2B |  | 37.0425 | 2.5378 | 38.8012 | 1.7587 | 0.7791 | 30.69982 | 1.77416 | 0.75802 | 29.93402 | 1.151463 | 0.6129919 | 0.782938 | 9.64324e-05 | 0.0001138016 | 0.01066778 | 0.782938 | 2.615546 |  | A2 | 31.63067 |  | 0.01076221 |  |  | 3.235569
3B |  | 36.4997 | 2.5398 | 38.3039 | 1.8042 | 0.7356 | 28.96291 |  |  |  | 0.5864498 |  |  | 3.15844e-05 | [5 empty] | A3 | 30.12648 |  | 2.585441
2B.2 |  | 37.9321 | 2.5283 | 39.713 | 1.7809 | 0.7474 | 29.56137 |  |  |  | 0.9430511 |  |  | 5.80644e-05 | [5 empty] | HA1 | 33.48839 |  | 3.076438
3B.2 |  | 37.3644 | 2.513 | 39.1376 | 1.7732 | 0.7398 | 29.43892 |  |  |  | 0.1388705 |  |  | 1.50544e-05 | [5 empty] | HA2 | 32.18782 |  | 0.2055797
[11 empty] | 0.245125 |  |  | 0.0003678724 | [5 empty] | HA3 | 30.76431 |  | 0.9410927 |  | 1.186959
[13 empty] | 0.8753513 | [6 empty] | valido
|  | promedio | 2.53218 | [17 empty] | %perdida | %prom total | restas | suma | desviacion | desviacion porcentual
palma rosa | caja | completo | masa inicial | peso final | masa final | masa perdida | %perdida | palma rosa | [11 empty] | 1B | 31.00708 | 29.938 | 1.142925 | 2.153536 | 1.467493
1C |  | 36.4988 | 2.5285 | 38.3062 | 1.8074 | 0.7211 | 28.51888 | masa final | masa perdida | %perdida | restas | suma | desviacion | restas | suma | desviacion | desviacion% | porcentaje |  | 2B | 30.69982 |  | 0.5803613 |  |  | 4.52952
2C |  | 38.2497 | 2.5594 | 40.1081 | 1.8584 | 0.701 | 27.38923 | 1.83436 | 0.6904 | 27.34319 | 1.382252 | 0.568359 | 0.7538959 | 1.39876e-05 | 0.0004054296 | 0.02013528 | 0.7538959 | 2.757161 |  | 3B | 28.96291 |  | 0.950808
3C |  | 37.0418 | 2.5263 | 38.8882 | 1.8464 | 0.6799 | 26.91288 |  |  |  | 0.002119602 |  |  | 0.00119993 | [5 empty] | 2B.2 | 29.56137 |  | 0.1418569
2C.2 |  | 38.1938 | 2.502 | 40.0389 | 1.8451 | 0.6569 | 26.255 |  |  |  | 0.185172 |  |  | 2.3716e-06 | [5 empty] | 3B.2 | 29.43892 |  | 0.2490875
3C.2 |  | 35.5298 | 2.5076 | 37.3443 | 1.8145 | 0.6931 | 27.63997 |  |  |  | 1.184172 | [8 empty] | HB2 | 32.39843 |  | 6.053692
|  | promedio | 2.52476 | [7 empty] | 0.08807941 |  | 0.8428812 | [6 empty] | HB3 | 27.49751 |  | 5.956025 |  | 1.585074
valido
[21 empty] | %perdida | %prom total | restas | suma | desviacion | desviacion porcentual
TORREFACCION Temperatura: 275°C tiempo: 15 min, nueva prueba para higrometria | [7 empty] | promedios | [11 empty] | 1C | 28.51888 | 27.84164 | 0.4586589 | 0.9810721 | 0.9904908
citronela | caja | completo | masa inicial | peso final | masa final | masa perdida | %perdida | citronela |  |  | desviacion %perdida |  |  | desviacion masica |  |  | desviacion % perdida porcentual |  |  | 2C | 27.38923 |  | 0.2046741 |  |  | 3.352338
1A |  | 36.4145 | 2.5152 | 38.0874 | 1.6729 | 0.8423 | 33.48839 | masa final | masa perdida | %perdida | restas | suma | desviacion | restas | suma | desviacion | desviacion% | porcentaje |  | 3C | 26.91288 |  | 0.8626036
2A |  | 36.3476 | 2.5258 | 38.0604 | 1.7128 | 0.813 | 32.18782 | 1.7062 | 0.8084333 | 32.14684 | 1.799753 | 1.237606 | 1.112477 | 3.211111e-07 | 8.756222e-05 | 0.009357469 | 1.112477 | 3.460612 |  | 2C.2 | 26.255 |  | 2.517443
3A |  | 37.7085 | 2.5029 | 39.4414 | 1.7329 | 0.77 | 30.76431 |  |  |  | 0.001679343 |  |  | 0.0001246944 | [5 empty] | 3C.2 | 27.63997 |  | 0.04066942
|  | promedio | 2.514633 | [7 empty] | 1.911385 |  | 1.362501 | 0.0001376711 | [5 empty] | HC1 | 29.54627 |  | 2.905753
TORREFACCION Temperatura: 275°C tiempo: 15 min, nueva prueba para higrometria | [7 empty] | promedios | [11 empty] | HC2 | 28.75919 |  | 0.8418928
Patchouli | caja | completo | masa inicial | peso final | masa final | masa perdida | %perdida | citronela |  |  | desviacion %perdida |  |  | desviacion masica |  |  | desviacion % perdida porcentual |  |  | HC3 | 27.71171 |  | 0.01688239 |  | 1.058879
1B |  | 38.0082 | 2.502 | 39.6571 | 1.6489 | 0.8531 | 34.09672 | masa final | masa perdida | %perdida | restas | suma | desviacion | restas | suma | desviacion | desviacion% | porcentaje
2B |  | 37.3938 | 2.4958 | 39.081 | 1.6872 | 0.8086 | 32.39843 | 1.718033 | 0.7837333 | 29.94797 | 17.21216 | 6.004759 | 2.450461 | 5.444444e-08 | 2.284222e-05 | 0.004779354 | 2.450461 | 8.182395
3B |  | 36.9726 | 2.5075 | 38.7906 | 1.818 | 0.6895 | 27.49751 |  |  |  | 6.004759 |  |  | 3.560111e-05
|  | promedio | 2.501767 | [7 empty] | 6.004759 |  | 3.465475 | 3.287111e-05
TORREFACCION Temperatura: 275°C tiempo: 15 min, nueva prueba para higrometria | [7 empty] | promedios
Palmarosa | caja | completo | masa inicial | peso final | masa final | masa perdida | %perdida | citronela |  |  | desviacion %perdida |  |  | desviacion masica |  |  | desviacion % perdida porcentual
1C |  | 35.5578 | 2.5147 | 37.3295 | 1.7717 | 0.743 | 29.54627 | masa final | masa perdida | %perdida | restas | suma | desviacion | restas | suma | desviacion | desviacion% | porcentaje
2C |  | 36.5498 | 2.5032 | 38.3331 | 1.7833 | 0.7199 | 28.75919 | 1.7888 | 0.7191 | 28.67239 | 0.7636656 | 0.5647016 | 0.7514663 | 4.624e-05 | 2.424667e-05 | 0.00492409 | 0.7514663 | 2.620871
3C |  | 37.1629 | 2.5058 | 38.9743 | 1.8114 | 0.6944 | 27.71171 |  |  |  | 0.007534223 |  |  | 2.209e-05
|  | promedio | 2.5079 | [7 empty] | 0.9229051 |  | 0.9203545 | 4.41e-06

## Torrefaccion 275 y 30
Historial de pruebas 275°C y 30 minutos
[20 empty] | Primera prueba |  | Segunda prueba |  | Tercera prueba
TORREFACCION Temperatura: 275°C tiempo: 30 min, tercera prueba | [7 empty] | promedios | [10 empty] | Citronela | 31.08807 |  | 33.20211 |  | 33.8251
citronela | caja | completo | masa inicial | peso final | masa final | masa perdida | %perdida | citronela |  |  | desviacion %perdida |  |  | desviacion masica |  |  | desviacion % perdida porcentual |  | Patchouli | 33.02239 |  | 34.50304 |  | 35.40225
1A |  | 35.6839 | 2.5254 | 37.3756 | 1.6917 | 0.8337 | 33.01259 | masa final | masa perdida | %perdida | restas | suma | desviacion | restas | suma | desviacion | desviacion% | porcentaje | Palma rosa | 35.21933 |  | 33.00309 |  | 33.68227
2A |  | 35.8829 | 2.5054 | 37.545 | 1.6621 | 0.8433 | 33.6593 | 1.662933 | 0.8499333 | 33.8251 | 0.6601699 | 0.5482524 | 0.7404407 | 0.0001570844 | 7.950222e-05 | 0.008916402 | 0.7404407 | 2.189027 |  | Cuarta prueba |  | Quinta prueba |  | Sexta prueba |  | Combinatoria 1
3A |  | 36.6543 | 2.5078 | 38.2893 | 1.635 | 0.8728 | 34.80341 |  |  |  | 0.02749114 |  |  | 5.575111e-05 |  |  |  |  | Citronela | - |  | - |  | - |  | -
|  | promedio | 2.512867 | [7 empty] | 0.9570961 |  | 0.9068509 | 2.567111e-05 |  |  |  |  | Patchouli | 38.25054 |  | 34.3033 |  | 38.12505 |  | 35.11459
palma rosa | caja | completo | masa inicial | peso final | masa final | masa perdida | %perdida | palma rosa | [10 empty] | Palma rosa | 34.63541 |  | - |  | - |  | 33.73138
1C |  | 36.0146 | 2.5244 | 37.7365 | 1.7219 | 0.8025 | 31.78973 | masa final | masa perdida | %perdida | restas | suma | desviacion | restas | suma | desviacion | desviacion% | porcentaje
2C |  | 36.7007 | 2.5316 | 38.3506 | 1.6499 | 0.8817 | 34.82778 | 1.671033 | 0.8486667 | 33.68227 | 3.581708 | 1.817317 | 1.348079 | 2.209e-05 | 0.00014642 | 0.01210041 | 1.348079 | 4.00234
3C |  | 35.2543 | 2.5031 | 36.8956 | 1.6413 | 0.8618 | 34.42931 |  |  |  | 1.312181 |  |  | 0.00014161
|  | promedio | 2.5197 | [7 empty] | 0.5580619 |  | 1.651053 | 0.00027556
TORREFACCION Temperatura: 275°C tiempo: 30 min, cuarta prueba | [7 empty] | promedios
palma rosa | caja | completo | masa inicial | peso final | masa final | masa perdida | %perdida | palma rosa |  |  | desviacion %perdida
1C |  | 36.9509 | 2.5024 | 38.615 | 1.6641 | 0.8383 | 33.49984 | masa final | masa perdida | %perdida | restas | suma | desviacion | restas | suma | desviacion | desviacion% | porcentaje
2C |  | 36.1362 | 2.5055 | 37.7323 | 1.5961 | 0.9094 | 36.29615 | 1.638933 | 0.8684333 | 34.63541 | 1.289528 | 1.44112 | 1.200467 | 2.466778e-05 | 2.494889e-05 | 0.004994886 | 1.200467 | 3.466009
3C |  | 36.152 | 2.5142 | 37.8086 | 1.6566 | 0.8576 | 34.11025 |  |  |  | 2.758039 |  |  | 3.484444e-06
|  | promedio | 2.507367 | [7 empty] | 0.2757934 |  | 1.470265 | 4.669444e-05
pachuli | caja | completo | masa inicial | peso final | masa final | masa perdida | %perdida | pachuli
1B |  | 34.5117 | 2.515 | 36.0095 | 1.4978 | 1.0172 | 40.44533 | masa final | masa perdida | %perdida | restas | suma | desviacion | restas | suma | desviacion | desviacion% | porcentaje
2B |  | 36.9509 | 2.5139 | 38.4878 | 1.5369 | 0.977 | 38.86392 | 1.552 | 0.9614333 | 38.25054 | 4.817084 | 4.359691 | 2.087987 | 2.454444e-06 | 2.268889e-06 | 0.001506283 | 2.087987 | 5.458713
3B |  | 35.5284 | 2.5114 | 37.1497 | 1.6213 | 0.8901 | 35.44238 |  |  |  | 0.3762279 |  |  | 2.177778e-07
|  | promedio | 2.513433 | [7 empty] | 7.885761 |  | rechazado | 4.134444e-06
[19 empty] | Citronela | % Perdida 1 | Desviacion | Citronela | % Perdida 2 | Desviacion | Citronela | % Perdida 3 | Desviacion |  | % Perdida 4 |  |  | %perdida 5 |  |  | %perdida 6 |  |  | promedio
[19 empty] | 1A | 21.28009 | 6.941756 | 1A | 31.76207 | 2.094058 | 1A | 33.01259 | 0.7404407 | [9 empty] | citronela | 33.8251
[19 empty] | 2A | 35.62506 | Porcentual | 2A | 35.60433 | Porcentual | 2A | 33.6593 | 0.9068509
[19 empty] | 3A | 36.35905 | 19.09224 | 3A | 32.23994 | 5.881468 | 3A | 34.80341 | Porcentual | [9 empty] | patchouli | 35.11459
[19 empty] | Patchouli |  | Desviacion | Patchouli |  | Desviacion |  |  | 2.127494 | Patchouli | % Perdida 4 | Desviacion | Patchouli | % Perdida 5 | Desviacion | Patchouli | % Perdida 6 | Desviacion
[19 empty] | 1B | 24.43857 | 6.124526 | 1B | 29.25951 | 3.748607 |  |  | 2.605638 | 1B | 40.44533 | 2.087987 | 1B | 33.17592 | 0.8077651 | 1B | 36.34702 | 1.86606 | palmarosa | 33.73138
TORREFACCION Temperatura: 275°C tiempo: 30 min, prueba combinada palmarosa 3 y 4 | [7 empty] | promedios | [10 empty] | 2B | 36.31261 | Porcentual | 2B | 36.4487 | Porcentual | Patchouli | % Perdida 3 | Desviacion | 2B | 38.86392 | Porcentual | 2B | 34.70731 | 0.9893061 | 2B | 36.31604 | 2.078076
palma rosa | caja | completo | masa inicial | peso final | masa final | masa perdida | %perdida | palma rosa | [10 empty] | 3B | 38.31597 | 15.98426 | 3B | 37.80091 | 9.916712 | 1B | 37.94348 | 1.956369 | 3B | 35.44238 | 5.162493 | 3B | 35.02665 | Porcentual | 3B | 40.12821 | Porcentual
1C.1 |  | 36.9509 | 2.5024 | 38.615 | 1.6641 | 0.8383 | 33.49984 | masa final | masa perdida | %perdida | restas | suma | desviacion | restas | suma | desviacion | desviacion% | porcentaje | Palma rosa |  | Desviacion | palma rosa |  | Desviacion | 2B | 33.18418 | Porcentual | palma rosa | % Perdida 4 | Desviacion |  |  | 2.306144 | 4B | 39.70892 | 4.650245
3C.1 |  | 36.152 | 2.5142 | 37.8086 | 1.6566 | 0.8576 | 34.11025 | 1.66676 | 0.84838 | 33.73138 | 0.05361169 | 1.131268 | 1.063611 | 0.0001623076 | 0.0001329664 | 0.01153111 | 1.063611 | 3.153179 | 1C | 30.80712 | 3.287457 | 1C | 31.8336 | 1.954561 | 3B | 35.0791 | 5.156008 | 1C | 33.49984 | 1.200467 |  |  | 2.824438 |  |  | 5.178592
1C |  | 36.0146 | 2.5244 | 37.7365 | 1.7219 | 0.8025 | 31.78973 |  |  |  | 0.1435437 |  |  | 8.836e-07 |  |  |  |  | 2C | 36.15641 | Porcentual | 2C | 35.75686 | Porcentual | palma rosa | % Perdida 3} | Desviacion | 2C | 36.29615 | 1.470265
2C |  | 36.7007 | 2.5316 | 38.3506 | 1.6499 | 0.8817 | 34.82778 |  |  |  | 3.770004 |  |  | 8.57476e-05 |  |  |  |  | 3C | 38.69445 | 8.49594 | 3C | 31.41879 | 5.466256 | 1C | 31.78973 | 1.348079 | 3C | 34.11025 | Porcentual |  |  |  | Combinatoria patchuli 5 y 6 prueba
3C |  | 35.2543 | 2.5031 | 36.8956 | 1.6413 | 0.8618 | 34.42931 |  |  |  | 1.202081 |  |  | 0.0002709316 | [10 empty] | 2C | 34.82778 | 1.651053 |  |  | 3.307421 |  |  |  | Patchouli | % Perdida 5 | Desviacion | pachuli | % Perdida 5 | Desviacion
|  | promedio | 2.51514 | [7 empty] | 0.4871 |  | 1.189153 | 0.0001449616 | [10 empty] | 3C | 34.42931 | Porcentual |  |  | 4.050747 |  |  |  | 1B | 33.17592 | 2.580411 | 1B | 33.17592 | 1.31286
continuacion, se mezclo la torrefaccion cuarta pruena de palmarosa con la nueva prueba para determinar cuanto de esta era representativa y eleminar el valor mas desviado | [26 empty] | 3.870701 | [6 empty] | 2B | 34.70731 | 2.580411 |  |  | 1.31286
[27 empty] | 4.740621 | [6 empty] | 3B | 35.02665 | Porcentual | 2B | 34.70731 | Porcentual
[28 empty] | Combinatoria 3 y 4 prueba | [5 empty] | Patchouli | % Perdida 6 | 6.430418 | 3B | 35.02665 | 3.612017
[28 empty] | palma rosa | % Perdida 3 | Desviacion |  |  |  | 1B | 36.34702 | 7.099376 | pachuli | % Perdida 6 | 3.612017
[28 empty] | 1C | 31.78973 | 1.063611 |  |  |  | 2B | 36.31604 |  | 1B | 36.34702
TORREFACCION Temperatura: 275°C tiempo: 30 min, quinta prueba, remplazo de 4 prueba patchouli | [7 empty] | promedios | [19 empty] | 2C | 34.82778 | 1.189153 |  |  |  | 3B | 40.12821 |  | 2B | 36.31604
pachuli | caja | completo | masa inicial | peso final | masa final | masa perdida | %perdida | pachuli |  |  | desviacion %perdida | [16 empty] | 3C | 34.42931 | Porcentual |  |  |  | 4B | 39.70892
1B |  | 35.8801 | 2.5199 | 37.564 | 1.6839 | 0.836 | 33.17592 | masa final | masa perdida | %perdida | restas | suma | desviacion | restas | suma | desviacion | desviacion% | porcentaje | [9 empty] | palma rosa | % Perdida 4 | 3.053916
2B |  | 35.0448 | 2.5061 | 36.6811 | 1.6363 | 0.8698 | 34.70731 | 1.651167 | 0.8621 | 34.3033 | 1.270976 | 0.6524844 | 0.8077651 | 4.400111e-05 | 3.188222e-05 | 0.005646434 | 0.8077651 | 2.354774 | [9 empty] | 1C.1 | 33.49984 | 3.414382
3B |  | 36.0647 | 2.5138 | 37.698 | 1.6333 | 0.8805 | 35.02665 |  |  |  | 0.163231 |  |  | 5.136111e-05 | [13 empty] | 3C.1 | 34.11025
|  | promedio | 2.513267 | [7 empty] | 0.5232458 |  | 0.9893061 | 2.844444e-07
remplazo de torrefaccion de patchouli, debido a la desviacion grande, no hay suficiente masa, se requiere de mas
TORREFACCION Temperatura: 275°C tiempo: 30 min, sexta prueba, para hacer masa de mas | [7 empty] | promedios
pachuli | caja | completo | masa inicial | peso final | masa final | masa perdida | %perdida | pachuli |  |  | desviacion %perdida
1B |  | 36.792 | 2.5163 | 38.3937 | 1.6017 | 0.9146 | 36.34702 | masa final | masa perdida | %perdida | restas | suma | desviacion | restas | suma | desviacion | desviacion% | porcentaje
2B |  | 35.7441 | 2.5212 | 37.3497 | 1.6056 | 0.9156 | 36.31604 | 1.554475 | 0.9576 | 38.12505 | 3.161387 | 3.2388 | 1.799667 | 1.785062e-05 | 0.000119840625 | 0.01094717 | 0.8077651 | 2.118725
3B |  | 37.8994 | 2.496 | 39.3938 | 1.4944 | 1.0016 | 40.12821 |  |  |  | 3.272504 |  |  | 8.326562e-05
4B |  | 39.7293 | 2.5148 | 41.2455 | 1.5162 | 0.9986 | 39.70892 |  |  |  | 4.012645 |  |  | 0.0002584056
|  | promedio | 2.512075 | [7 empty] | 2.508666 |  | 2.078076 | 7.425625e-06
Desviacion con la inclusuion de todos los resultados: quinta y sexta prueba | [5 empty] | Desviacion excluyendo los resultados problematicos | [5 empty] | Conclusion: se acepta la combinacion de las pruebas pathouli de remplazo de 4 prueba y 5 prueba
pachuli 5p | %perdida conv | %perdida | restas | suma | desviacion | pachuli | %perdida conv | %perdida | restas | suma | desviacion
1B | 33.17592 | 36.48715 | 10.96427 | 5.707305 | 2.388997 | 1B | 33.17592 | 35.11459 | 3.758438 | 1.378882 | 1.174258
2B | 34.70731 |  | 3.167827 |  | 2.580411 | 2B | 34.70731 |  | 0.1658727 |  | 1.31286
3B | 35.02665 |  | 2.133061 |  | desviacion % | 3B | 35.02665 |  | 0.007732731 |  | desviacion %
1B | 36.34702 |  | 0.01963803 |  | 5.95341 | 1B | 36.34702 |  | 1.51888 |  | 3.230686
2B | 36.31604 |  | 0.02927974 |  |  | 2B | 36.31604 |  | 1.443485 |  | 3.612017
3B | 40.12821 |  | 13.25726
4B | 39.70892 |  | 10.3798

## Torrefaccion 300 y 15
Historial de pruebas 300°C y 15 minutos
[23 empty] | Primera prueba |  | Segunda prueba |  | Tercera prueba |  | Cuarta prueba |  | Combinatoria prueba
TORREFACCION Temperatura: 300°C tiempo: 15 min, tercera prueba | [7 empty] | promedios | [13 empty] | Citronela | 39.1461 |  | 37.9524 |  | 42.64377 |  | 43.37741 |  | 43.09036
citronela | caja | completo | masa inicial | peso final | masa final | masa perdida | %perdida | citronela |  |  | desviacion %perdida |  |  | desviacion masica |  |  | desviacion % perdida porcentual |  |  |  |  | Patchouli | 41.05729 |  | 38.3353 |  | 40.6373 |  | 39.91648 |  | 41.63313
1A |  | 38.3068 | 2.5581 | 39.8235 | 1.5167 | 1.0414 | 40.7099 | masa final | masa perdida | %perdida | restas | suma | desviacion | restas | suma | desviacion | desviacion% |  | porcentaje |  |  | Palma rosa | 40.84976 |  | 37.56902 |  | 40.53537 |  | - |  | -
2A |  | 35.6541 | 2.5635 | 37.0866 | 1.4325 | 1.131 | 44.11937 | 1.470967 | 1.093733 | 42.64377 | 3.739847 | 2.042416 | 1.429131 | 4.356e-05 | 3.528e-05 | 0.005939697 | 1.429131 |  | 3.351325
3A |  | 38.0734 | 2.5725 | 39.5371 | 1.4637 | 1.1088 | 43.10204 |  |  |  | 2.177389 |  |  | 1.44e-06
|  | promedio | 2.5647 | [7 empty] | 0.2100119 |  | 1.750321 | 6.084e-05
pachuli | caja | completo | masa inicial | peso final | masa final | masa perdida | %perdida | pachuli
1B |  | 36.348 | 2.5017 | 37.7768 | 1.4288 | 1.0729 | 42.88684 | masa final | masa perdida | %perdida | restas | suma | desviacion | restas | suma | desviacion | desviacion% |  | porcentaje |  |  | Citronela | % Perdida 1 | Desviación | Citronela | % Perdida 2 | Desviación | Citronela | % Perdida 3 | Desviación | Citronela | % Perdida 4 | Desviación |  | promedio
2B |  | 38.2508 | 2.5049 | 39.7616 | 1.5108 | 0.9941 | 39.68622 | 1.486933 | 1.017833 | 40.6373 | 5.060434 | 2.550329 | 1.596975 | 9.404444e-06 | 6.008889e-06 | 0.002451304 | 1.596975 |  | 3.929826 |  |  | 1A | 34.94642 | 3.048055 | 1A | 35.56238 | 2.021786 | 1A | 40.7099 | 1.429131 | 1A | 41.9378 | 1.054606 | citronela | 43.01059
3B |  | 34.8471 | 2.5077 | 36.3683 | 1.5212 | 0.9865 | 39.33884 |  |  |  | 0.9045553 |  |  | 1.777778e-08 | [7 empty] | 2A | 40.40455 | Porcentual | 2A | 40.50656 | Porcentual | 2A | 44.11937 | 1.750321 | 2A | 43.75967 | 1.291623
|  | promedio | 2.504767 | [7 empty] | 1.685998 |  | 1.955887 | 8.604444e-06 | [7 empty] | 3A | 42.08734 | 7.242213 | 3A | 37.78828 | 4.991257 | 3A | 43.10204 | Porcentual | 3A | 44.43476 | Porcentual | patchouli | 41.45983
palma rosa | caja | completo | masa inicial | peso final | masa final | masa perdida | %perdida | palma rosa | [11 empty] | comentario: esta muestra es valida, pero se requiere mas masa, peso actual estimado es de 4,14 gr, se aconseja hacer mas |  | Patchouli | % Perdida 1 | Desviación | Patchouli |  | Desviación |  |  | 3.239238 |  |  | 2.37338
1C |  | 34.7345 | 2.518 | 36.2156 | 1.4811 | 1.0369 | 41.17951 | masa final | masa perdida | %perdida | restas | suma | desviacion | restas | suma | desviacion | desviacion% |  | porcentaje |  |  | 1B | 37.51161 | 2.615627 | 1B | 33.6095 | 3.506143 |  |  | 3.96724 |  |  | 3.079853 | palma rosa | 40.53537
2C |  | 37.2181 | 2.5103 | 38.689 | 1.4709 | 1.0394 | 41.40541 | 1.4961 | 1.0198 | 40.53537 | 0.414912 | 1.154869 | 1.074648 | 4.41e-06 | 1.600667e-05 | 0.004000833 | 1.074648 |  | 2.651137 |  |  | 2B | 43.74301 | Porcentual | 2B | 41.99806 | Porcentual | Patchouli |  | Desviación
3C |  | 36.014 | 2.5194 | 37.5503 | 1.5363 | 0.9831 | 39.0212 |  |  |  | 0.7569675 |  |  | 3.136e-05 | [7 empty] | 3B | 41.91725 | 5.979531 | 3B | 39.39835 | 8.348345 | 1B | 42.88684 | 1.596975
|  | promedio | 2.5159 | [7 empty] | 2.292727 |  | 1.31617 | 1.225e-05 | [7 empty] | Palma rosa | % Perdida 1 | Desviación | Palma rosa |  | Desviación | 2B | 39.68622 | 1.955887
[22 empty] | 1C | 36.32106 | 3.872143 | 1C | 36.46904 | 1.426671 | 3B | 39.33884 | Porcentual
[22 empty] | 2C | 40.44796 | Porcentual | 2C | 39.58381 | Porcentual |  |  | 3.723695
[22 empty] | 3C | 45.78027 | 8.458105 | 3C | 36.65423 | 3.604178 |  |  | 4.560576
[26 empty] | (perdida por la mezcla) |  | Palma rosa |  | Desviación | Combinatoria
TORREFACCION Temperatura: 300°C tiempo: 15 min cuarta prueba | [7 empty] | promedios | [5 empty] | Descarto de valores fuera de la desviacion | [13 empty] | 1C | 41.17951 | 1.074648 | Citronela | % Perdida 3 | Desviación
citronela | caja | completo | masa inicial | peso final | masa final | masa perdida | %perdida | citronela |  |  | desviacion %perdida |  |  | masa perdida | %perdida | citronela |  |  | desviacion %perdida | [8 empty] | 2C | 41.40541 | 1.31617 | 1A | 40.7099 | 1.308381
1A |  | 37.5113 | 2.508 | 38.9675 | 1.4562 | 1.0518 | 41.9378 | masa final | masa perdida | %perdida | restas | suma | desviacion | 1.0518 | 41.9378 | masa final | masa perdida | %perdida | restas | suma | desviacion | [6 empty] | 3C | 39.0212 | Porcentual | 2A | 44.11937 | 1.433259
2A |  | 37.8939 | 2.5215 | 39.312 | 1.4181 | 1.1034 | 43.75967 | 1.425367 | 1.092067 | 41.81777 | 0.01440584 | 8.131503 | 2.851579 | 1.1034 | 43.75967 | 1.092067 | 43.37741 | 43.37741 | 2.072471 | 1.112193 | 1.054606 | [8 empty] | 2.59543 | 3A | 43.10204 | Porcentual
3A |  | 36.644 | 2.5228 | 38.0458 | 1.4018 | 1.121 | 44.43476 |  |  |  | 3.770945 |  | desviacion % | 1.121 | 44.43476 |  |  |  | 0.1461226 |  | 1.291623 | [8 empty] | 3.372962 | Citronela | % Perdida 4 | 2.944499
4A |  | 37.9885 | 2.513 | 39.5682 | 1.5797 | 0.9333 | 37.13888 |  |  |  | 6.848586 |  | 6.417452 | [5 empty] | 1.117985 |  | desviacion % | [9 empty] | 1A | 41.9378 | 3.520665
|  | promedio | 2.516325 | [7 empty] | 21.89208 | [9 empty] | 2.51469 | [9 empty] | 2A | 43.75967
Patchouli | caja | completo | masa inicial | peso final | masa final | masa perdida | %perdida | citronela |  |  | desviacion %perdida |  |  | masa perdida | %perdida | Patchouli |  |  | desviacion %perdida | [11 empty] | 3A | 44.43476
1B |  | 38.6355 | 2.508 | 40.0418 | 1.4063 | 1.1017 | 43.92743 | masa final | masa perdida | %perdida | restas | suma | desviacion | 1.1017 | 43.92743 | masa final | masa perdida | %perdida | restas | suma | desviacion | [9 empty] | Patchouli | % Perdida 3 | Desviación
2B |  | 37.427 | 2.509 | 37.0036 | -0.4234 | 2.9324 | 116.8752 | 1.50635 | 1.0008 | 44.66867 | 0.5494377 | 4611.348 | 67.9069 | 0.8999 | 35.90552 | 39.91648 | 1.0008 | 39.91648 | 16.08778 | 16.08778 | 4.010957 | [9 empty] | 1B | 42.88684 | 1.985556
3B |  | 36.1357 | 2.5009 | 39.0876 | 2.9519 | -0.451 | -18.03351 |  |  |  | 5213.79 |  | desviacion % | [5 empty] | 16.08778 |  | 5.67235 | [9 empty] | 2B | 39.68622 | 2.292723
4B |  | 38.2604 | 2.5063 | 39.8668 | 1.6064 | 0.8999 | 35.90552 |  |  |  | 3931.563 |  | 58.10204 | [7 empty] | desviacion % | [9 empty] | 3B | 39.33884 | Porcentual
|  | promedio | 2.50605 | [7 empty] | 76.79288 | [9 empty] | 11.17087 | [9 empty] | Patchouli | % Perdida 4 | 4.520083
[31 empty] | 1B.2 | 43.92743 | 5.219342
TORREFACCION Temperatura: 300°C tiempo: 15 min, combinatoria 3 y 4 prueba | [7 empty] | promedios |  |  | desviacion %perdida |  |  | desviacion masica |  |  | desviacion % perdida porcentual
citronela | caja | completo | masa inicial | peso final | masa final | masa perdida | %perdida | citronela |  |  | restas | suma | desviacion | restas | suma | desviacion | desviacion% |  | porcentaje
1A |  | 38.3068 | 2.5581 | 39.8235 | 1.5167 | 1.0414 | 40.7099 | masa final | masa perdida | %perdida | 5.293159 | 1.71186 | 1.308381 | 0.0004428018 | 0.0006146385 | 0.0247919 | 1.308381 |  | 3.041997
2A |  | 35.6541 | 2.5635 | 37.0866 | 1.4325 | 1.131 | 44.11937 | 1.448167 | 1.0929 | 43.01059 | 1.229392 |  | 1.433259 | 0.0006992247
3A |  | 38.0734 | 2.5725 | 39.5371 | 1.4637 | 1.1088 | 43.10204 |  |  |  | 0.008363505 |  |  | 0.001256196
1A.2 |  | 37.5113 | 2.508 | 38.9675 | 1.4562 | 1.0518 | 41.9378 |  |  |  | 1.150877 |  | desviacion % | 0.0008443176
2A.2 |  | 37.8939 | 2.5215 | 39.312 | 1.4181 | 1.1034 | 43.75967 |  |  |  | 0.5611182 |  | 3.213913 | 0.0002420247
3A.2 |  | 36.644 | 2.5228 | 38.0458 | 1.4018 | 1.121 | 44.43476 |  |  |  | 2.02825 |  |  | 0.0002032661
4A.2 |  | 37.9885 | 2.513 | 39.5682 | 1.5797 | 0.9333 | 37.13888
|  | promedio | 2.537057 | [7 empty] | desviacion %perdida |  |  | desviacion masica |  |  | desviacion % perdida porcentual
Patchuli | caja | completo | masa inicial | peso final | masa final | masa perdida | %perdida | citronela |  |  | restas | suma | desviacion | restas | suma | desviacion | desviacion% |  | porcentaje
1B |  | 36.348 | 2.5017 | 37.7768 | 1.4288 | 1.0729 | 42.88684 | masa final | masa perdida | %perdida | 2.036348 | 3.942433 | 1.985556 | 1.444e-05 | 8.562857e-06 | 0.002926236 | 1.985556 |  | 4.789108
2B |  | 38.2508 | 2.5049 | 39.7616 | 1.5108 | 0.9941 | 39.68622 | 1.466775 | 1.0388 | 41.45983 | 3.145711 |  | 2.292723 | 3.6e-07
3B |  | 34.8471 | 2.5077 | 36.3683 | 1.5212 | 0.9865 | 39.33884 |  |  |  | 4.498615 |  |  | 4.84e-06
1B.2 |  | 38.6355 | 2.508 | 40.0418 | 1.4063 | 1.1017 | 43.92743 |  |  |  | 6.08906 |  |  | 6.25e-06
2B.2 |  | 37.427 | 2.509 | 37.0036 | -0.4234 | 2.9324 | 116.8752 | [5 empty] | desviacion % | 1.225e-05
3B.2 |  | 36.1357 | 2.5009 | 39.0876 | 2.9519 | -0.451 | -18.03351 | [5 empty] | 4.520083 | 2.116e-05
4B.2 |  | 38.2604 | 2.5063 | 39.8668 | 1.6064 | 0.8999 | 35.90552 | [6 empty] | 6.4e-07
|  | promedio | 2.5055
Evaluacion de masas en combocatoria según sus desviaciones respecto al promedio
Citronela prueba de desviaciones |  |  |  | Primera ronda | [5 empty] | Segunda ronda
citronela | masa final | masa perdida | %perdida | masa final | masa perdida | %perdida | restas | suma | desviacion | masa final | masa perdida | %perdida | restas | suma | desviacion
1A | 1.5167 | 1.0414 | 40.7099 | 1.466957 | 1.0701 | 42.17177 | 2.137067 | 5.688981 | 2.385158 | 1.448167 | 1.0929 | 43.01059 | 5.293159 | 1.71186 | 1.308381
2A | 1.4325 | 1.131 | 44.11937 |  |  |  | 3.793127 | [5 empty] | 1.229392
3A | 1.4637 | 1.1088 | 43.10204 |  |  |  | 0.8653986 | [5 empty] | 0.008363505
1A.2 | 1.4562 | 1.0518 | 41.9378 |  |  |  | 0.05474371 | [5 empty] | 1.150877
2A.2 | 1.4181 | 1.1034 | 43.75967 |  |  |  | 2.521408 | [5 empty] | 0.5611182
3A.2 | 1.4018 | 1.121 | 44.43476 |  |  |  | 5.121089 |  | desviacion % |  |  |  | 2.02825 |  | desviacion %
4A.2 | 1.5797 | 0.9333 | 37.13888 |  |  |  | 25.33003 |  | 6.422268 | [5 empty] | 3.213913
Citronela prueba de desviaciones |  |  |  | Primera ronda | [5 empty] | Segunda ronda | [5 empty] | Tercera ronda
Patchuli | masa final | masa perdida | %perdida | masa final | masa perdida | %perdida | restas | suma | desviacion | masa final | masa perdida | %perdida | restas | suma | desviacion | masa final | masa perdida | %perdida | restas | suma | desviacion
1B | 1.4288 | 1.0729 | 42.88684 | 1.428857 | 1.076643 | 42.94094 | 0.002927137 | 1322.601 | 36.36758 | 1.4947 | 1.01102 | 40.34897 | 6.44078 | 8.090008 | 2.844294 | 1.466775 | 1.0388 | 41.45983 | 2.036348 | 3.942433 | 1.985556
2B | 1.5108 | 0.9941 | 39.68622 |  |  |  | 10.59323 | [5 empty] | 0.4392412 | [5 empty] | 3.145711
3B | 1.5212 | 0.9865 | 39.33884 |  |  |  | 12.97515 | [5 empty] | 1.020365 | [5 empty] | 4.498615
1B.2 | 1.4063 | 1.1017 | 43.92743 |  |  |  | 0.9731669 | [5 empty] | 12.80541 | [5 empty] | 6.08906
2B.2 | -0.4234 | 2.9324 | 116.8752 |  |  |  | 5466.282
3B.2 | 2.9519 | -0.451 | -18.03351 |  |  |  | 3717.883 |  | desviacion % | [5 empty] | desviacion % | [5 empty] | desviacion %
4B.2 | 1.6064 | 0.8999 | 35.90552 |  |  |  | 49.49716 |  | 31.11658 |  |  |  | 19.74424 |  | 7.921607 | [5 empty] | 4.520083

## Torrefaccion 300 y 30
TORREFACCION Temperatura: 300°C tiempo: 30 min, tercera prueba | [7 empty] | promedios | [17 empty] | Historial de pruebas 300°C y 30 minutos
citronela | caja | completo | masa inicial | peso final | masa final | masa perdida | %perdida | citronela |  |  | desviacion %perdida |  |  | desviacion masica |  |  | desviacion % perdida porcentual | [9 empty] | Primera prueba |  | Segunda prueba |  | Tercera prueba |  | Cuarta prueba |  | Combinatoria
1A |  | 35.6626 | 2.5348 | 37.0024 | 1.3398 | 1.195 | 47.14376 | masa final | masa perdida | %perdida | restas | suma | desviacion | restas | suma | desviacion | desviacion% | porcentaje | [7 empty] | Citronela | 44.5015 |  | 42.81535 |  | 47.95053 |  | 44.08259 |  | 46.63963
2A |  | 36.9708 | 2.5481 | 38.304 | 1.3332 | 1.2149 | 47.67866 | 1.326767 | 1.222467 | 47.95053 | 0.6508772 | 0.6294143 | 0.7933564 | 0.0002083211 | 0.0001506422 | 0.01227364 | 0.7933564 | 1.654531 | [7 empty] | Patchouli | 46.18614 |  | 42.74633 |  | 46.68767 |  | 46.97276 |  | 46.83022
3A |  | 35.8385 | 2.5648 | 37.1458 | 1.3073 | 1.2575 | 49.02916 |  |  |  | 0.0739111 |  |  | 1.284444e-06 | [11 empty] | Palma rosa | 47.39452 |  | 48.37159 |  | 46.67767 |  | 44.09067 |  | 45.38417
|  | promedio | 2.549233 | [7 empty] | 1.163455 |  |  | 0.0002423211
pachuli | caja | completo | masa inicial | peso final | masa final | masa perdida | %perdida | pachuli | [17 empty] | Citronela | % Perdida 1 | Desviación | Citronela | % Perdida 2 | Desviación | Citronela | % Perdida 3 | Desviación | Citronela | % Perdida 4 | Desviación | Citronela | % Perdida 4 | desviación |  | promedio
1B |  | 34.5266 | 2.5479 | 35.8539 | 1.3273 | 1.2206 | 47.90612 | masa final | masa perdida | %perdida | restas | suma | desviacion | restas | suma | desviacion | desviacion% | porcentaje | [7 empty] | 1A | 37.86977 | 4.697867 | 1A | 40.51582 | 2.54204 | 1A | 47.14376 | 0.7933564 | 1A | 42.90123 | 0.8366562 |  |  |  | Citronela | 46.63963
2B |  | 36.1321 | 2.5235 | 37.4939 | 1.3618 | 1.1617 | 46.03527 | 1.3467 | 1.1796 | 46.68767 | 1.484607 | 0.7435469 | 0.8622916 | 0.00046656 | 0.0002759467 | 0.01661164 | 0.8622916 | 1.846936 | [7 empty] | 2A | 47.4709 | Porcentual | 2A | 46.35825 | Porcentual | 2A | 47.67866 | 0.9716592 | 2A | 44.61599 | 1.02469
3B |  | 37.7054 | 2.5075 | 39.0564 | 1.351 | 1.1565 | 46.12164 |  |  |  | 0.4256331 |  |  | 7.84e-06 | [11 empty] | 3A | 48.16384 | 9.753929 | 3A | 41.57198 | 5.483469 | 3A | 49.02916 | Porcentual | 3A | 44.73056 | Porcentual |  |  |  | Patchouli | 46.83022
|  | promedio | 2.5263 | [7 empty] | 0.3204002 |  |  | 0.00035344 | [11 empty] | Patchouli |  | Desviación | Patchouli |  | Desviación |  |  | 1.618132 |  |  | 1.950192 | Patchouli |  | desviación
palma rosa | caja | completo | masa inicial | peso final | masa final | masa perdida | %perdida | palma rosa | [17 empty] | 1B | 41.66667 | 3.197247 | 1B | 38.92077 | 3.759043 |  |  | 1.981798 |  |  | 2.388487 |  |  |  | Palma rosa | 45.38417
1C |  | 36.1506 | 2.5345 | 37.5225 | 1.3719 | 1.1626 | 45.87098 | masa final | masa perdida | %perdida | restas | suma | desviacion | restas | suma | desviacion | desviacion% | porcentaje | [7 empty] | 2B | 48.32612 | Porcentual | 2B | 47.8559 | Porcentual | Patchouli |  | Desviación | Patchouli |  | Desviación
2C |  | 35.3966 | 2.5117 | 36.7068 | 1.3102 | 1.2015 | 47.83613 | 1.348367 | 1.180167 | 46.67767 | 0.6507486 | 0.7055033 | 0.8399424 | 3.560111e-05 | 0.0001456822 | 0.01206989 | 0.8399424 | 1.799452 | [7 empty] | 3B | 48.56563 | 6.583352 | 3B | 41.46234 | 7.854921 | 1B | 47.90612 | 0.8622916 | 1B | 45.89284 | 0.7643048
3C |  | 37.6884 | 2.5394 | 39.0514 | 1.363 | 1.1764 | 46.3259 |  |  |  | 1.342022 |  |  | 0.0002833611 | [11 empty] | Palma rosa |  | Desviación | Palma rosa |  | Desviación | 2B | 46.03527 | 1.056087 | 2B | 47.5522 | 0.9360784 | Palma rosa |  | desviación
|  | promedio | 2.528533 | [7 empty] | 0.1237398 |  |  | 0.0001180844 | [11 empty] | 1C | 42.7387 | 3.308469 | 1C | 56.91793 | 6.162155 | 3B | 46.12164 | Porcentual | 3B | 47.47326 | Porcentual
[26 empty] | 2C | 50.1242 | Porcentual | 2C | 45.57433 | Porcentual |  |  | 1.799961 |  |  | 1.665412
[26 empty] | 3C | 49.32068 | 6.600543 | 3C | 42.62251 | 10.82639 |  |  | 2.204493 |  |  | 2.039705
[32 empty] | Palma rosa |  | Desviación | Palma rosa |  | Desviación | Combinatoria
TORREFACCION Temperatura: 300°C tiempo: 30 min, cuarta prueba | [7 empty] | citronela |  |  | desviacion %perdida | [20 empty] | 1C | 45.87098 | 0.8399424 | 1C | 44.37692 | 0.536479 | Citronela | % Perdida 3 | Desviación
citronela | caja | completo | masa inicial | peso final | masa final | masa perdida | %perdida | masa final | masa perdida | %perdida | restas | suma | desviacion | [18 empty] | 2C | 47.83613 | 1.028715 | 2C | 44.55603 | 0.6570499 | 1A | 47.14376 | 1.730023
1A.2 |  | 36.6172 | 2.5272 | 38.0602 | 1.443 | 1.0842 | 42.90123 | 1.411433 | 1.112667 | 44.08259 | 1.395612 | 0.6999937 | 0.8366562 | [18 empty] | 3C | 46.3259 | Porcentual | 3C | 43.33906 | Porcentual | 2A | 47.67866 | 2.299112
2A.2 |  | 36.831 | 2.5325 | 38.2336 | 1.4026 | 1.1299 | 44.61599 |  |  |  | 0.2845126 |  | 1.950192 | [20 empty] | 1.755875 |  |  | 1.237865 | 3A | 49.02916 | Porcentual
3A.2 |  | 37.1287 | 2.5126 | 38.5174 | 1.3887 | 1.1239 | 44.73056 |  |  |  | 0.4198562 | [22 empty] | 2.242627 |  |  | 1.516069 | citronela | % Perdida 4 | 4.032572
|  | promedio | 2.5241 |  |  |  |  | pachuli | [29 empty] | 1A.2 | 42.90123 | 5.359082
pachuli | caja | completo | masa inicial | peso final | masa final | masa perdida | %perdida | masa final | masa perdida | %perdida | restas | suma | desviacion | [24 empty] | 2A.2 | 44.61599
1B.2 |  | 37.1028 | 2.5139 | 38.463 | 1.3602 | 1.1537 | 45.89284 | 1.333367 | 1.181133 | 46.97276 | 1.166247 | 0.5841618 | 0.7643048 | [24 empty] | 3A.2 | 44.73056
2B.2 |  | 37.1705 | 2.5145 | 38.4893 | 1.3188 | 1.1957 | 47.5522 |  |  |  | 0.3357419 |  | 1.665412 | [24 empty] | Patchouli | % Perdida 3 | Desviación
3B.2 |  | 36.0788 | 2.5151 | 37.3999 | 1.3211 | 1.194 | 47.47326 |  |  |  | 0.2504969 | [26 empty] | 1B | 47.90612 | 0.8488221
|  | promedio | 2.5145 |  |  |  |  | palmarosa | [29 empty] | 2B | 46.03527 | 0.9060951
Palma rosa | caja | completo | masa inicial | peso final | masa final | masa perdida | %perdida | masa final | masa perdida | %perdida | restas | suma | desviacion | [24 empty] | 3B | 46.12164 | Porcentual
1C.2 |  | 34.5271 | 2.5013 | 35.9184 | 1.3913 | 1.11 | 44.37692 | 1.4006 | 1.104533 | 44.09067 | 0.08194073 | 0.2878097 | 0.536479 | [24 empty] | Patchouli | % Perdida 4 | 1.849574
2C.2 |  | 38.3101 | 2.5092 | 39.7013 | 1.3912 | 1.118 | 44.55603 |  |  |  | 0.2165625 |  | 1.237865 | [24 empty] | 1B.2 | 45.89284 | 1.891397
3C.2 |  | 36.4872 | 2.5049 | 37.9065 | 1.4193 | 1.0856 | 43.33906 |  |  |  | 0.5649261 | [26 empty] | 2B.2 | 47.5522
|  | promedio | 2.505133 | [34 empty] | 3B.2 | 47.47326
[38 empty] | Palma rosa | % Perdida 3 | Desviación
[38 empty] | 1C | 45.87098 | 1.473023
TORREFACCION Temperatura: 300°C tiempo: 30 min, combinatoria 3 y 4 Prueba | [7 empty] | promedios | [29 empty] | 2C | 47.83613 | 1.613616
citronela | caja | completo | masa inicial | peso final | masa final | masa perdida | %perdida | citronela |  |  | desviacion %perdida |  |  | desviacion masica |  |  | desviacion % perdida porcentual |  | nota: se pueden combinar las X6, falta pasar por la malla la prueba X6_2, para combinar ambas finalmente, masa actual estimada es de 6,6873 gr, se aconseja hacer mas si luego del tamizado no hay al menos 6 gr | La muestra 1A.2 se perdio durante la recoleccion de biomasa, de manera que no se tuvo en cuenta. | citronela | %perdida | %perdida | restas | suma | desviacion | citronela | %perdida | %perdida | restas | suma | desviacion | [5 empty] | 3C | 46.3259 | Porcentual
1A |  | 35.6626 | 2.5348 | 37.0024 | 1.3398 | 1.195 | 47.14376 | masa final | masa perdida | %perdida | restas | suma | desviacion | restas | suma | desviacion | desviacion% | porcentaje |  |  | 1A | 47.14376 | 46.01656 | 1.270573 | 4.404932 | 2.098793 | 1A | 47.14376 | 46.63963 | 0.2541488 | 2.956655 | 1.719493 | [5 empty] | Palma rosa | % Perdida 4 | 3.398836
2A |  | 36.9708 | 2.5481 | 38.304 | 1.3332 | 1.2149 | 47.67866 | 1.3691 | 1.167567 | 46.01656 | 1.270573 | 4.404932 | 2.098793 | 0.00020736 | 0.0009820033 | 0.03133693 | 1.719493 | 3.736682 |  |  | 2A | 47.67866 |  | 2.762579 |  | 2.299112 | 2A | 47.67866 |  | 1.079595 |  | 1.922451 | [5 empty] | 1C.2 | 44.37692 | 3.723238
3A |  | 35.8385 | 2.5648 | 37.1458 | 1.3073 | 1.2575 | 49.02916 |  |  |  | 2.762579 |  | 2.299112 | 0.00076729 | [6 empty] | 3A | 49.02916 |  | 9.075773 |  | %desviacion | 3A | 49.02916 |  | 5.709887 |  | %desviacion | [5 empty] | 2C.2 | 44.55603
1A.2 |  | 36.6172 | 2.5272 | 38.0602 | 1.443 | 1.0842 | 42.90123 |  |  |  | 9.075773 |  | %desviacion | 0.00197136 | [6 empty] | 1A.2 | 42.90123 |  | 9.705263 |  | 4.89215 | 2A.2 | 44.61599 |  | 4.095099 |  | 3.507081 | [5 empty] | 3C.2 | 43.33906
2A.2 |  | 36.831 | 2.5325 | 38.2336 | 1.4026 | 1.1299 | 44.61599 |  |  |  | 9.705263 |  | 4.89215 | 4.624e-05 | [6 empty] | 2A.2 | 44.61599 |  | 1.961595 |  | 5.359082 | 3A.2 | 44.73056 |  | 3.644545 |  | 3.921036
3A.2 |  | 37.1287 | 2.5126 | 38.5174 | 1.3887 | 1.1239 | 44.73056 |  |  |  | 1.961595 |  | 5.359082 | 0.00014641 | [6 empty] | 3A.2 | 44.73056 |  | 1.653806
|  | promedio | 2.536667 | [7 empty] | 1.653806 |  |  | 6.084e-05
pachuli | caja | completo | masa inicial | peso final | masa final | masa perdida | %perdida | pachuli |  |  | desviacion %perdida |  |  | desviacion masica |  |  | desviacion % perdida porcentual
1B |  | 34.5266 | 2.5479 | 35.8539 | 1.3273 | 1.2206 | 47.90612 | masa final | masa perdida | %perdida | restas | suma | desviacion | restas | suma | desviacion | desviacion% | porcentaje | nota: se pueden combinar las Y6, falta pasar por la malla las pruebas Y6 y Y6_2, para combinar ambas finalmente,masa actual estimada es de 7,9653 gr
2B |  | 36.1321 | 2.5235 | 37.4939 | 1.3618 | 1.1617 | 46.03527 | 1.340033 | 1.180367 | 46.83022 | 3.570426 | 1.346213 | 1.160264 | 0.0001261878 | 0.0004375078 | 0.02091669 | 0.8271478 | 1.766269
3B |  | 37.7054 | 2.5075 | 39.0564 | 1.351 | 1.1565 | 46.12164 |  |  |  | 0.0003499439 |  | 0.9060951 | 0.0001733611
1B.2 |  | 37.1028 | 2.5139 | 38.463 | 1.3602 | 1.1537 | 45.89284 |  |  |  | 0.01104042 |  | %desviacion | 0.0008506944
2B.2 |  | 37.1705 | 2.5145 | 38.4893 | 1.3188 | 1.1957 | 47.5522 |  |  |  | 0.01530809 |  | 2.421954 | 0.0005183211
3B.2 |  | 36.0788 | 2.5151 | 37.3999 | 1.3211 | 1.194 | 47.47326 |  |  |  | 2.358177 |  | 1.891397 | 0.0004913611
|  | promedio | 2.5204 | [7 empty] | 2.121974 |  |  | 0.0004651211
Palma rosa | caja | completo | masa inicial | peso final | masa final | masa perdida | %perdida | citronela |  |  | desviacion %perdida |  |  | desviacion masica |  |  | desviacion % perdida porcentual
1C |  | 36.1506 | 2.5345 | 37.5225 | 1.3719 | 1.1626 | 45.87098 | masa final | masa perdida | %perdida | restas | suma | desviacion | restas | suma | desviacion | desviacion% | porcentaje | nota: se pueden combinar las Z6, falta pasar por la malla las pruebas Z6 y Z6_2, para combinar ambas finalmente, masa actual estimada es de 8,0431 gr
2C |  | 35.3966 | 2.5117 | 36.7068 | 1.3102 | 1.2015 | 47.83613 | 1.374483 | 1.14235 | 45.38417 | 0.2369837 | 2.169798 | 1.473023 | 0.0003121111 | 0.0002149456 | 0.01466102 | 1.473023 | 3.245677
3C |  | 37.6884 | 2.5394 | 39.0514 | 1.363 | 1.1764 | 46.3259 |  |  |  | 6.012089 |  | 1.613616 | 2.635111e-05
1C.2 |  | 34.5271 | 2.5013 | 35.9184 | 1.3913 | 1.11 | 44.37692 |  |  |  | 0.8868611 |  | %desviacion | 0.0005092544
2C.2 |  | 38.3101 | 2.5092 | 39.7013 | 1.3912 | 1.118 | 44.55603 |  |  |  | 1.014546 |  | 3.079312 | 0.0002412844
3C.2 |  | 36.4872 | 2.5049 | 37.9065 | 1.4193 | 1.0856 | 43.33906 |  |  |  | 0.6858108 |  | 3.373217 | 5.826778e-05
|  | promedio | 2.516833 | [7 empty] | 4.182497 |  |  | 0.0001424044

## Analisis de torrefacciones
Analisis de Citronela
Historial de pruebas 200°C 15 minutos | [7 empty] | 15 minutos |  |  | 30 minutos | [10 empty] | Analisis de Citronela |  |  |  | Analisis comparativo
| Primera prueba | Segunda prueba | Tercera prueba | Combinatoria 1 |  |  |  | Temperatura | Perdida de masa |  | Temperatura | Perdida de masa | [9 empty] | 15 minutos |  | 30 minutos |  | 15 minutos
Citronela | 11.3687 | 11.68043 | 10.1049 | - |  |  |  | 200 | 10.1049 |  | 200 | 13.13022 | [9 empty] | Temperatura | Perdida de masa | Temperatura | Perdida de masa |  | Citronela | Patchouli | Palmarosa
Patchouli | 12.03568 | 11.06565 | - | 11.55067 |  |  |  | 250 | 19.79226 |  | 250 | 26.7588 | [9 empty] | 200 | 10.1049 | 200 | 13.13022 | Temperatura | Perdida de masa | Perdida de masa | Perdida de masa
Palmarosa | 11.20336 | 10.48731 | - | 10.84534 |  |  |  | 275 | 31.73441 |  | 275 | 33.8251 | [9 empty] | 250 | 19.79226 | 250 | 26.7588 | 200 | 10.1049 | 11.55067 | 10.84534
[8 empty] | 300 | 43.09036 |  | 300 | 46.63963 |  | comparacion en base a especie para introducir en el trabajo | [7 empty] | 275 | 31.73441 | 275 | 33.8251 | 250 | 19.79226 | 19.15067 | 16.95675
[22 empty] | 300 | 43.09036 | 300 | 46.63963 | 275 | 31.73441 | 29.938 | 27.84164
Historial de pruebas 200°C y 30 minutos | [25 empty] | 300 | 43.09036 | 41.63313 | 40.53537
| Primera prueba | Segunda prueba | Combinatoria | Tercera prueba | [9 empty] | Analisis de Citronela
Citronela | 12.39407 | 12.51559 | - | 13.13022 | [9 empty] | 15 minutos |  | 30 minutos | [5 empty] | Analisis de Patchouli |  |  |  | Analisis comparativo
Patchouli | 12.21978 | 12.16365 | 12.19172 | - | [9 empty] | Temperatura | Perdida de masa | Temperatura | Perdida de masa |  |  |  |  | 15 minutos |  | 30 minutos |  | 30 minutos
Palmarosa | 10.79165 | 11.15439 | - | 10.55596 | [9 empty] | 200 | 10.1049 | 200 | 13.13022 |  |  |  |  | Temperatura | Perdida de masa | Temperatura | Perdida de masa |  | Citronela | Patchouli | Palmarosa
[14 empty] | 250 | 19.79226 | 250 | 26.7588 |  |  |  |  | 200 | 11.55067 | 200 | 12.19172 | Temperatura | Perdida de masa | Perdida de masa | Perdida de masa
[14 empty] | 275 | 31.73441 | 275 | 33.8251 |  |  |  |  | 250 | 19.15067 | 250 | 27.22783 | 200 | 13.13022 | 12.19172 | 10.55596
Historial de pruebas 250°C y 15 minutos | [13 empty] | 300 | 43.09036 | 300 | 46.63963 |  |  |  |  | 275 | 29.938 | 275 | 35.11459 | 250 | 26.7588 | 27.22783 | 21.74897
| Primera prueba | Segunda prueba | Tercera prueba | Cuarta prueba | [17 empty] | 300 | 41.63313 | 300 | 46.83022 | 275 | 33.8251 | 35.11459 | 33.73138
Citronela | 19.81605 | 20.15163 | 24.83828 | 19.79226 | [21 empty] | 300 | 46.63963 | 46.83022 | 45.38417
Patchouli | 20.3572 | 18.45409 | 20.94806 | 19.15067 | [9 empty] | Analisis de Patchouli
Palmarosa | 18.43327 | 17.47561 | - | 16.95675 | [9 empty] | 15 minutos |  | 30 minutos | [5 empty] | Analisis de Palmarosa
[14 empty] | Temperatura | Perdida de masa | Temperatura | Perdida de masa |  |  |  |  | 15 minutos |  | 30 minutos
[14 empty] | 200 | 11.55067 | 200 | 12.19172 |  |  |  |  | Temperatura | Perdida de masa | Temperatura | Perdida de masa
Historial de pruebas 250°C y 30 minutos | [13 empty] | 250 | 19.15067 | 250 | 27.22783 |  |  |  |  | 200 | 10.84534 | 200 | 10.55596
| Primera prueba | Segunda prueba | Tercera prueba | [10 empty] | 275 | 29.938 | 275 | 35.11459 |  |  |  |  | 250 | 16.95675 | 250 | 21.74897
Citronela | 22.41298 | 22.83633 | 26.7588 | [10 empty] | 300 | 41.63313 | 300 | 46.83022 |  |  |  |  | 275 | 27.84164 | 275 | 33.73138
Patchouli | 23.42346 | 25.06983 | 27.22783 | [18 empty] | 300 | 40.53537 | 300 | 45.38417
Palmarosa | 22.56629 | 21.41364 | 21.74897
Analisis de Palmarosa
[14 empty] | 15 minutos |  | 30 minutos
Hisotirial de pruebas 275°C y 15 minutos | [13 empty] | Temperatura | Perdida de masa | Temperatura | Perdida de masa
| Primera prueba | Segunda prueba | Tercera prueba | Cuarta prueba | Combinatoria 1 | Higrometria | Combinatoria prueba egonometria, 3 y 4 prueba | [6 empty] | 200 | 10.84534 | 200 | 10.55596
Citronela | 28.94454 | 26.11965 | 31.32198 | - | - | 32.14684 | 31.73441 | [6 empty] | 250 | 16.95675 | 250 | 21.74897
Patchouli | 29.21165 | 27.20705 | 30.22327 | 30.77655 | 29.93402 | 29.94797 | 29.938 | [6 empty] | 275 | 27.84164 | 275 | 33.73138
Palmarosa | 27.7792 | 26.03646 | 27.607 | 24.78425 | 27.34319 | 28.67239 | 27.84164 | [6 empty] | 300 | 40.53537 | 300 | 45.38417
Historial de pruebas 275°C y 30 minutos
| Primera prueba | Segunda prueba | Tercera prueba | Cuarta prueba | Quinta prueba | Sexta prueba | Combinatoria 1
Citronela | 31.08807 | 33.20211 | 33.8251 | - | - | - | -
Patchouli | 33.02239 | 34.50304 | 35.40225 | 38.25054 | 34.3033 | 38.12505 | 35.11459 | [6 empty] | comparacion entre diferentes especies en base a 15 y 30 minutos
Palmarosa | 35.21933 | 33.00309 | 33.68227 | 34.63541 | - | - | 33.73138 |  |  | Analisis de Patchouli
[9 empty] | 15 minutos |  |  | 30 minutos
[9 empty] | Temperatura | Perdida de masa |  | Temperatura | Perdida de masa | 15 minutos
Historial de pruebas 300°C y 15 minutos | [8 empty] | 200 | 11.55067 |  | 200 | 12.19172 |  | Citronela | Patchouli | Palmarosa
| Primera prueba | Segunda prueba | Tercera prueba | Cuarta prueba | Combinatoria prueba |  |  |  | 250 | 19.15067 |  | 250 | 27.22783 | Temperatura | Perdida de masa | Perdida de masa | Perdida de masa | 15 minutos
Citronela | 39.1461 | 37.9524 | 42.64377 | 43.37741 | 43.09036 |  |  |  | 275 | 29.938 |  | 275 | 35.11459 | 200 | 10.1049 | 11.55067 | 10.84534 |  | Citronela | Patchouli | Palmarosa
Patchouli | 41.05729 | 38.3353 | 40.6373 | 39.91648 | 41.63313 |  |  |  | 300 | 41.63313 |  | 300 | 46.83022 | 250 | 19.79226 | 19.15067 | 16.95675 | Temperatura | Perdida de masa | Perdida de masa | Perdida de masa
Palmarosa | 40.84976 | 37.56902 | 40.53537 | - | - | [8 empty] | 275 | 31.73441 | 29.938 | 27.84164 | 200 | 10.1049 | 11.55067 | 10.84534
[14 empty] | 300 | 43.09036 | 41.63313 | 40.53537 | 250 | 19.79226 | 19.15067 | 16.95675
[18 empty] | 275 | 31.73441 | 29.938 | 27.84164
Historial de pruebas 300°C y 30 minutos | [17 empty] | 300 | 43.09036 | 41.63313 | 40.53537
| Primera prueba | Segunda prueba | Tercera prueba | Cuarta prueba | Combinatoria
Citronela | 44.5015 | 42.81535 | 47.95053 | 44.08259 | 46.63963
Patchouli | 46.18614 | 42.74633 | 46.68767 | 46.97276 | 46.83022 | [12 empty] | 30 minutos
Palmarosa | 47.39452 | 48.37159 | 46.67767 | 44.09067 | 45.38417 | [13 empty] | Citronela | Patchouli | Palmarosa
[18 empty] | Temperatura | Perdida de masa | Perdida de masa | Perdida de masa
[18 empty] | 200 | 13.13022 | 12.19172 | 10.55596
[18 empty] | 250 | 26.7588 | 27.22783 | 21.74897
[18 empty] | 275 | 33.8251 | 35.11459 | 33.73138
[18 empty] | 300 | 46.63963 | 46.83022 | 45.38417
Analisis de Palmarosa
[9 empty] | 15 minutos |  |  | 30 minutos |  | 30 minutos
[9 empty] | Temperatura | Perdida de masa |  | Temperatura | Perdida de masa |  | Citronela | Patchouli | Palmarosa
[9 empty] | 200 | 10.84534 |  | 200 | 10.55596 | Temperatura | Perdida de masa | Perdida de masa | Perdida de masa
[9 empty] | 250 | 16.95675 |  | 250 | 21.74897 | 200 | 13.13022 | 12.19172 | 10.55596
[9 empty] | 275 | 27.84164 |  | 275 | 33.73138 | 250 | 26.7588 | 27.22783 | 21.74897
[9 empty] | 300 | 40.53537 |  | 300 | 45.38417 | 275 | 33.8251 | 35.11459 | 33.73138
[14 empty] | 300 | 46.63963 | 46.83022 | 45.38417

## Pruebas de poder calorifico
Poderes caloríficos de biomasas torrefactadas en MJ/Kg. | [9 empty] | Citronela | [5 empty] | Palmarosa
CITRONELA |  | PATCHOULI |  | PALMAROSA | [5 empty] | muestra | masa | acido | poder | promedio |  | muestra | masa | acido | poder | promedio
ESPECIMEN | PODER | ESPECIMEN | PODER | ESPECIMEN | PODER |  |  |  |  | X1.1 | 1.0118 | 0.2212 | 18.8251 | 18.59807 |  | Z1.1 | 0.864 | 0.2193 | 18.3117 | 18.25745
X1 | 18.59807 | Y1 | 17.6113 | Z1 | 18.25745 |  |  |  |  | X1.2 | 0.9687 | 0.2485 | 18.3754 |  |  | Z1.2 | 0.8657 | 0.2302 | 18.2032
X2 | 18.8438 | Y2 | 17.91345 | Z2 | 18.29765 |  |  |  |  | X.1.3.2 | 0.9502 | 0.2217 | 18.5937
X3 | 19.77975 | Y3 | 19.03915 | Z3 | 19.04025
X4 | 20.1825 | Y4 | 19.6382 | Z4 | 19.5885 |  |  |  |  | X2.1 | 0.9594 | 0.2411 | 18.8674 | 18.8438 |  | Z2.1 | 0.9587 | 0.2306 | 18.343 | 18.29765
X7 | 20.884 | Y7 | 20.1011 | Z7 | 19.9155 |  |  |  |  | X2.2 | 0.8973 | 0.2563 | 18.8202 |  |  | Z2.2 | 0.9713 | 0.261 | 18.2523
X8 | 21.0714 | Y8 | 20.6214 | Z8 | 20.7216
X5 | 22.4978 | Y5 | 21.3105 | Z5 | 21.4126 |  |  |  |  | X3.1 | 0.9511 | 0.216 | 19.8458 | 19.77975 |  | Z3.1 | 0.9972 | 0.2427 | 19.0522 | 19.04025
X6 | 23.1389 | Y6 |  | Z6 | [5 empty] | X3.2 | 0.9479 | 0.2468 | 19.7137 |  |  | Z3.2 | 1.0149 | 0.2317 | 19.0283
[10 empty] | X4.1 | 0.9383 | 0.243 | 20.1707 | 20.1825 |  | Z4.1 | 1.0838 | 0.2467 | 19.6016 | 19.5885
[10 empty] | X4.2 | 0.9855 | 0.2436 | 20.1943 |  |  | Z4.2.1 | 1.0466 | 0.2187 | 19.5754
ESPECIMEN | TEMPERATURA | TIEMPO MIN. | PODER |  | ESPECIMEN | TEMPERATURA | TIEMPO MIN. | PODER
X1 | 200 | 15 | 18.59807 |  | X2 | 200 | 30 | 18.8438 |  | X7.1 | 1.0027 | 0.2412 | 20.884 |  |  | Z7.1 | 1.0303 | 0.204 | 19.9155
X3 | 250 | 15 | 19.77975 |  | X4 | 250 | 30 | 20.1825
X7 | 275 | 15 | 20.884 |  | X8 | 275 | 30 | 21.0714 |  | X8.1 | 1.0424 | 0.232 | 21.0714 |  |  | Z8.1 | 0.982 | 0.2133 | 20.7216
X5 | 300 | 15 | 22.4978 |  | X6 | 300 | 30 | 23.1389
[10 empty] | X5.1 | 1.0226 | 0.224 | 22.4978 |  |  | Z5.1 | 1.0523 | 0.208 | 21.4126
[10 empty] | X6.1 | 0.9641 | 0.2176 | 23.1389 |  |  | Z6.1 | 0 | 0 | 0
ESPECIMEN | TEMPERATURA | TIEMPO MIN. | PODER |  | ESPECIMEN | TEMPERATURA | TIEMPO MIN. | PODER
Y1 | 200 | 15 | 17.6113 |  | Y2 | 200 | 30 | 17.91345
Y3 | 250 | 15 | 19.03915 |  | Y4 | 250 | 30 | 19.6382 |  | Patchouli
Y7 | 275 | 15 | 20.1011 |  | Y8 | 275 | 30 | 20.6214 |  | muestra | masa | acido | poder | promedio
Y5 | 300 | 15 | 21.3105 |  | Y6 | 300 | 30 |  |  | Y1.1 | 1.0108 | 0.2274 | 18.0756 | 17.6113
[10 empty] | Y1.2 | 1.0249 | 0.2694 | 17.1386
[10 empty] | Y.1.2.1 | 1.0222 | 0.2239 | 17.6197
ESPECIMEN | TEMPERATURA | TIEMPO MIN. | PODER |  | ESPECIMEN | TEMPERATURA | TIEMPO MIN. | PODER |  | Y2.1 | 1.0278 | 0.227 | 17.9242 | 17.91345
Z1 | 200 | 15 | 18.25745 |  | Z2 | 200 | 30 | 18.29765 |  | Y2.2 | 1.029 | 0.2354 | 17.9027
Z3 | 250 | 15 | 19.04025 |  | Z4 | 250 | 30 | 19.5885
Z7 | 275 | 15 | 19.9155 |  | Z8 | 275 | 30 | 20.7216 |  | Y3.1 | 1.0882 | 0.2378 | 19.0323 | 19.03915
Z5 | 300 | 15 | 21.4126 |  | Z6 | 300 | 30 |  |  | Y3.2 | 1.0272 | 0.2235 | 19.046
[10 empty] | Y4.1 | 1.0242 | 0.2118 | 19.6577 | 19.6382
[10 empty] | Y4.2 | 0.9999 | 0.2079 | 19.6187
[10 empty] | Y7.1 | 1.0917 | 0.2147 | 20.1011
[10 empty] | Y8.1 | 1.028 | 0.2049 | 20.6214
[10 empty] | Y5.1 | 1.0551 | 0.2089 | 21.3105
[10 empty] | Y6.1 | 0 | 0 | 0
Secado de torrefacciones para hacer pruebas de calorimetrias.
Citronela | [8 empty] | %Humedad
Especimen | Conjunto | Muestra | Final | Remanente | Humedad | %Humedad | %Promedio |  | Especimen | Tratamiento |  | Citronela |  | Patchouli |  | Palma rosa
X1 | 19.0398 | 4.1079 | 23.0383 | 3.9985 | 0.1094 | 2.663161 | 2.382415 |  | 1 | 200°C 15 minutos |  | 2.382415 |  | 5.59572 |  | 4.227665
X1.2 | 17.8399 | 2.1938 | 19.984 | 2.1441 | 0.0497 | 2.265475 |  |  | 2 | 200°C 30 minutos |  | 2.201924 |  | 5.04133 |  | 3.83554
X2 | 18.4561 | 2.3979 | 20.8008 | 2.3447 | 0.0532 | 2.218608 | 2.201924 |  | 3 | 250°C 15 minutos |  | 2.147265 |  | 3.22687 |  | 3.664539
X2.2 | 17.6028 | 3.7431 | 21.2651 | 3.6623 | 0.0808 | 2.158639 |  |  | 4 | 250°C 30 minutos |  | 2.197994 |  | 2.990612 |  | 3.095202
X3 | 17.2691 | 2.9257 | 20.1296 | 2.8605 | 0.0652 | 2.228527 | 2.147265 |  | 7 | 275°C 15 minutos |  | 2.650171 |  | 2.612435 |  | 2.494838
X3.2 | 18.8936 | 2.8339 | 21.6648 | 2.7712 | 0.0627 | 2.212499 |  |  | 8 | 275°C 30 minutos |  | 2.888376 |  | 3.321014 |  | 2.705312
X4 | 18.9093 | 2.594 | 21.4514 | 2.5421 | 0.0519 | 2.000771 | 2.197994 |  | 5 | 300°C 15 minutos |  | 3.608914 |  | 3.906758 |  | 2.550348
X4.2 | 18.1325 | 2.735 | 20.8174 | 2.6849 | 0.0501 | 1.83181 |  |  | 6 | 300°C 30 minutos |  | 4.089134 |  | 4.064178 |  | 2.302
X7 | 18.1057 | 2.9007 | 20.9263 | 2.8206 | 0.0801 | 2.761402 | 2.650171
X7.2 | 18.1314 | 2.0562 | 20.1426 | 2.0112 | 0.045 | 2.188503
X8 | 19.0311 | 4.7757 | 23.6635 | 4.6324 | 0.1433 | 3.000607 | 2.888376
X8.2 | 17.8206 | 2.371 | 20.1319 | 2.3113 | 0.0597 | 2.517925
X5 | 12.4577 | 3.6611 | 16.0036 | 3.5459 | 0.1152 | 3.146595 | 3.608914
X5.2 | 18.8999 | 4.6474 | 23.3919 | 4.492 | 0.1554 | 3.343805
X6 | 10.6956 | 3.8235 | 14.3533 | 3.6577 | 0.1658 | 4.336341 | 4.089134
X6.2 | 17.9035 | 2.6393 | 20.4414 | 2.5379 | 0.1014 | 3.841928
Patchouli
Especimen | Conjunto | Muestra | Final | Remanente | Humedad | %Humedad | %Promedio
Y1 | 20.373 | 3.5904 | 23.7695 | 3.3965 | 0.1939 | 5.400512 | 5.59572
Y1.2 | 19.0312 | 3.9355 | 22.7532 | 3.722 | 0.2135 | 5.424978
Y2 | 18.1059 | 3.6785 | 21.5651 | 3.4592 | 0.2193 | 5.961669 | 5.04133
Y2.2 | 17.752 | 3.0638 | 20.6326 | 2.8806 | 0.1832 | 5.979503
Y3 | 18.3084 | 2.37117 | 20.6041 | 2.2957 | 0.07547 | 3.182817 | 3.22687
Y3.2 | 17.7791 | 2.1446 | 19.8524 | 2.0733 | 0.0713 | 3.324629
Y4 | 18.8697 | 2.7575 | 21.5397 | 2.67 | 0.0875 | 3.173164 | 2.990612
Y4.2 | 18.8222 | 1.9468 | 20.7076 | 1.8854 | 0.0614 | 3.153894
Y7 | 18.7508 | 3.9474 | 22.5938 | 3.843 | 0.1044 | 2.644779 | 2.612435
Y7.2 | 14.2537 | 3.2698 | 17.4483 | 3.1946 | 0.0752 | 2.299835
Y8 | 18.2651 | 3.5123 | 21.6758 | 3.4107 | 0.1016 | 2.892691 | 3.321014
Y8.2 | - | - | - | - | - | -
Y5 | 18.2831 | 3.3926 | 21.5485 | 3.2654 | 0.1272 | 3.749337 | 3.906758
Y5.2 | - | - | - | - | - | - |  |  | %Humedad de biomasas tratadas
Y6 | 17.4772 | 4.5249 | 21.8182 | 4.341 | 0.1839 | 4.064178 | 4.064178 |  | Especimen | 1 | 2 | 3 | 4 | 7 | 8 | 5 | 6
Y6.2 | - | - | - | - | - | - |  |  | Citronela | 2.382415 | 2.201924 | 2.147265 | 2.197994 | 2.650171 | 2.888376 | 3.608914 | 4.089134
[9 empty] | Patchouli | 5.59572 | 5.04133 | 3.22687 | 2.990612 | 2.612435 | 3.321014 | 3.906758 | 4.064178
[9 empty] | Palma rosa | 4.227665 | 3.83554 | 3.664539 | 3.095202 | 2.494838 | 2.705312 | 2.550348 | 2.302
Palma rosa
Especimen | Conjunto | Muestra | Final | Remanente | Humedad | %Humedad | %Promedio |  | humedad_teoricapalmarosa=6.27099088E+00-1.00736577E-02*T-1.05179893E-05*T^2
Z1 | 19.4422 | 3.414 | 22.7019 | 3.2597 | 0.1543 | 4.519625 | 4.227665
Z1.2 | 18.4181 | 4.0297 | 22.2758 | 3.8577 | 0.172 | 4.268308
Z2 | 18.0755 | 3.1142 | 21.0684 | 2.9929 | 0.1213 | 3.895061 | 3.83554
Z2.2 | 18.2888 | 2.3573 | 20.5566 | 2.2678 | 0.0895 | 3.796717
Z3 | 17.2605 | 3.2059 | 20.3441 | 3.0836 | 0.1223 | 3.814841 | 3.664539
Z3.2 | 17.8392 | 2.5557 | 20.3097 | 2.4705 | 0.0852 | 3.333725
Z4 | 17.7518 | 3.485 | 21.1028 | 3.351 | 0.134 | 3.84505 | 3.095202
Z4.2 | 17.6024 | 1.954 | 19.4917 | 1.8893 | 0.0647 | 3.311157
Z7 | 19.3547 | 3.1793 | 22.4663 | 3.1116 | 0.0677 | 2.1294 | 2.494838
Z7.2 | - | - | - | - | - | -
Z8 | 18.9081 | 3.4647 | 22.2737 | 3.3656 | 0.0991 | 2.860277 | 2.705312
Z8.2 | - | - | - | - | - | -
Z5 | 17.8391 | 3.3368 | 21.0908 | 3.2517 | 0.0851 | 2.550348 | 2.550348
Z5.2 | - | - | - | - | - | -
Z6 | - | - | - | - | - | 2.302 | 2.302
Z6.2 | - | - | - | - | - | -
Comparacion entre poderes calorificos en MJ/Kg.
CITRONELA VIRGEN: |  | 17.79 | PATCHOULI VIRGEN: |  | 16.08 | PALMAROSA VIRGEN: |  | 16.57
ESPECIMEN | PODER | COMPARACION | ESPECIMEN | PODER | COMPARACION | ESPECIMEN | PODER | COMPARACION
X1 | 18.59807 | 1.045423 | Y1 | 17.6113 | 1.09523 | Z1 | 18.25745 | 1.101838
X2 | 18.8438 | 1.059236 | Y2 | 17.91345 | 1.114021 | Z2 | 18.29765 | 1.104264
X3 | 19.77975 | 1.111847 | Y3 | 19.03915 | 1.184027 | Z3 | 19.04025 | 1.14908
X4 | 20.1825 | 1.134486 | Y4 | 19.6382 | 1.221281 | Z4 | 19.5885 | 1.182167
X7 | 20.884 | 1.173918 | Y7 | 20.1011 | 1.250068 | Z7 | 19.9155 | 1.201901
X8 | 21.0714 | 1.184452 | Y8 | 20.6214 | 1.282425 | Z8 | 20.7216 | 1.250549
X5 | 22.4978 | 1.264632 | Y5 | 21.3105 | 1.32528 | Z5 | 21.4126 | 1.292251
X6 | 23.1389 | 1.300669 | Y6 | 21.69 | 1.348881 | Z6 | 22.01 | 1.328304

## Analisis mejor opcion
Comparación de poderes caloríficos |  |  |  | Comparación de poderes caloríficos
Carbón carbonizado MJ/Kg |  | 32 |  | Densidad energética del Carbón carbonizado 32 MJ/Kg
Citronela |  |  |  | Citronela |  |  | Patchouli |  |  | Palma rosa
Espécimen | Qcal MJ/Kg | CE |  | Espécimen | Qcal MJ/Kg | CE | Espécimen | Qcal MJ/Kg | CE | Espécimen | Qcal MJ/Kg | CE
X1 | 18.6 | 58.125 |  | X1 | 18.6 | 58.125 | Y1 | 17.61 | 55.03125 | Z1 | 18.26 | 57.0625
X2 | 18.84 | 58.875 |  | X2 | 18.84 | 58.875 | Y2 | 17.91 | 55.96875 | Z2 | 18.3 | 57.1875
X3 | 19.78 | 61.8125 |  | X3 | 19.78 | 61.8125 | Y3 | 19.04 | 59.5 | Z3 | 19.04 | 59.5
X4 | 20.18 | 63.0625 |  | X4 | 20.18 | 63.0625 | Y4 | 19.64 | 61.375 | Z4 | 19.59 | 61.21875
X7 | 20.88 | 65.25 |  | X7 | 20.88 | 65.25 | Y7 | 20.1 | 62.8125 | Z7 | 19.92 | 62.25
X8 | 21.07 | 65.84375 |  | X8 | 21.07 | 65.84375 | Y8 | 20.62 | 64.4375 | Z8 | 20.72 | 64.75
X5 | 22.5 | 70.3125 |  | X5 | 22.5 | 70.3125 | Y5 | 21.31 | 66.59375 | Z5 | 21.41 | 66.90625
X6 | 23.14 | 72.3125 |  | X6 | 23.14 | 72.3125 | Y6 | 21.69 | 67.78125 | Z6 | 22.01 | 68.78125
Patchouli
Espécimen | Qcal MJ/Kg | CE
Y1 | 17.61 | 55.03125
Y2 | 17.91 | 55.96875
Y3 | 19.04 | 59.5
Y4 | 19.64 | 61.375
Y7 | 20.1 | 62.8125
Y8 | 20.62 | 64.4375
Y5 | 21.31 | 66.59375
Y6 | 21.69 | 67.78125
Palma rosa
Espécimen | Qcal MJ/Kg | CE
Z1 | 18.26 | 57.0625
Z2 | 18.3 | 57.1875
Z3 | 19.04 | 59.5
Z4 | 19.59 | 61.21875
Z7 | 19.92 | 62.25
Z8 | 20.72 | 64.75
Z5 | 21.41 | 66.90625
Z6 | 22.01 | 68.78125
Análisis de energía aprovechable |  |  |  |  | Análisis de energía aprovechable
Citronela |  |  |  |  | Citronela |  |  | Patchouli |  |  | Palma rosa
Espécimen | η | EA |  |  | Espécimen | η | EA | Espécimen | η | EA | Espécimen | η | EA
X1 | 0.03082 | 96.918 |  |  | X1 | 0.03082 | 96.918 | Y1 | 0.03358 | 96.642 | Z1 | 0.0321 | 96.79
X2 | 0.03042 | 96.958 |  |  | X2 | 0.03042 | 96.958 | Y2 | 0.03301 | 96.699 | Z2 | 0.03203 | 96.797
X3 | 0.03951 | 96.049 |  |  | X3 | 0.03951 | 96.049 | Y3 | 0.04197 | 95.803 | Z3 | 0.0417 | 95.83
X4 | 0.03872 | 96.128 |  |  | X4 | 0.03872 | 96.128 | Y4 | 0.04069 | 95.931 | Z4 | 0.04053 | 95.947
X7 | 0.04241 | 95.759 |  |  | X7 | 0.04241 | 95.759 | Y7 | 0.04492 | 95.508 | Z7 | 0.04509 | 95.491
X8 | 0.04203 | 95.797 |  |  | X8 | 0.04203 | 95.797 | Y8 | 0.04378 | 95.622 | Z8 | 0.04333 | 95.667
X5 | 0.04399 | 95.601 |  |  | X5 | 0.04399 | 95.601 | Y5 | 0.04724 | 95.276 | Z5 | 0.04679 | 95.321
X6 | 0.04277 | 95.723 |  |  | X6 | 0.04277 | 95.723 | Y6 | 0.04641 | 95.359 | Z6 | 0.04552 | 95.448
Patchouli
Espécimen | η | EA
Y1 | 0.03358 | 96.642
Y2 | 0.03301 | 96.699
Y3 | 0.04197 | 95.803
Y4 | 0.04069 | 95.931
Y7 | 0.04492 | 95.508
Y8 | 0.04378 | 95.622 |  |  |  |  | Análisis de comparación másica
Y5 | 0.04724 | 95.276 |  |  |  |  | % Rendimiento masico del carbón por carbonización. |  |  |  |  | 30%
Y6 | 0.04641 | 95.359 |  |  |  |  | Citronela |  |  |  | Patchouli
Palma rosa | [6 empty] | Espécimen | % Perdida masa | % RMe | CM | Espécimen | % Perdida masa | % RMe | CM
Espécimen | η | EA |  |  |  |  | X1 | 10.1049 | 89.8951 | 33.37223 | Y1 | 11.55067 | 88.44933 | 33.91772
Z1 | 0.0321 | 96.79 |  |  |  |  | X2 | 13.13022 | 86.86978 | 34.53445 | Y2 | 12.19172 | 87.80828 | 34.16534
Z2 | 0.03203 | 96.797 |  |  |  |  | X3 | 19.79226 | 80.20774 | 37.40287 | Y3 | 19.15067 | 80.84933 | 37.10606
Z3 | 0.0417 | 95.83 |  |  |  |  | X4 | 26.7588 | 73.2412 | 40.96055 | Y4 | 27.22783 | 72.77217 | 41.22455
Z4 | 0.04053 | 95.947 |  |  |  |  | X7 | 31.73441 | 68.26559 | 43.94601 | Y7 | 29.938 | 70.062 | 42.81922
Z7 | 0.04509 | 95.491 |  |  |  |  | X8 | 33.8251 | 66.1749 | 45.33441 | Y8 | 35.11459 | 64.88541 | 46.23535
Z8 | 0.04333 | 95.667 |  |  |  |  | X5 | 43.09036 | 56.90964 | 52.71514 | Y5 | 41.63313 | 58.36687 | 51.39903
Z5 | 0.04679 | 95.321 |  |  |  |  | X6 | 46.63963 | 53.36037 | 56.2215 | Y6 | 46.83022 | 53.16978 | 56.42303
Z6 | 0.04552 | 95.448 | [6 empty] | Palma rosa
[9 empty] | Espécimen | % Perdida masa | % RMe | CM
[9 empty] | Z1 | 10.84534 | 89.15466 | 33.64939
Análisis de comparación másica | [8 empty] | Z2 | 10.55596 | 89.44404 | 33.54053
% Rendimiento masico del carbón por carbonización |  |  | 30 | [5 empty] | Z3 | 16.95675 | 83.04325 | 36.12575
Citronela | [8 empty] | Z4 | 21.74897 | 78.25103 | 38.33815
Espécimen | % Perdida masa | % RMe | CM | [5 empty] | Z7 | 27.84164 | 72.15836 | 41.57522
X1 | 10.1049 | 89.8951 | 33.37223 | [5 empty] | Z8 | 33.73138 | 66.26862 | 45.2703
X2 | 13.13022 | 86.86978 | 34.53445 | [5 empty] | Z5 | 40.53537 | 59.46463 | 50.45016
X3 | 19.79226 | 80.20774 | 37.40287 | [5 empty] | Z6 | 45.38417 | 54.61583 | 54.92913
X4 | 26.7588 | 73.2412 | 40.96055
X7 | 31.73441 | 68.26559 | 43.94601
X8 | 33.8251 | 66.1749 | 45.33441
X5 | 43.09036 | 56.90964 | 52.71514
X6 | 46.63963 | 53.36037 | 56.2215
Patchouli
Espécimen | % Perdida masa | % RMe | CM
Y1 | 11.55067 | 88.44933 | 33.91772 |  |  |  | 15 minutos
Y2 | 12.19172 | 87.80828 | 34.16534 | [5 empty] | Citronela |  | Patchouli |  | Palmarosa
Y3 | 19.15067 | 80.84933 | 37.10606 |  |  |  | Temperatura |  | Perdida de masa |  | Perdida de masa |  | Perdida de masa
Y4 | 27.22783 | 72.77217 | 41.22455 |  |  |  | 200 |  | 10.1049 |  | 11.55067 |  | 10.84534
Y7 | 29.938 | 70.062 | 42.81922 |  |  |  | 250 |  | 19.79226 |  | 19.15067 |  | 16.95675
Y8 | 35.11459 | 64.88541 | 46.23535 |  |  |  | 275 |  | 31.73441 |  | 29.938 |  | 27.84164
Y5 | 41.63313 | 58.36687 | 51.39903 |  |  |  | 300 |  | 43.09036 |  | 41.63313 |  | 40.53537
Y6 | 46.83022 | 53.16978 | 56.42303
Palma rosa
Espécimen | % Perdida masa | % RMe | CM |  |  |  | 30 minutos
Z1 | 10.84534 | 89.15466 | 33.64939 | [5 empty] | Citronela |  | Patchouli |  | Palmarosa
Z2 | 10.55596 | 89.44404 | 33.54053 |  |  |  | Temperatura |  | Perdida de masa |  | Perdida de masa |  | Perdida de masa
Z3 | 16.95675 | 83.04325 | 36.12575 |  |  |  | 200 |  | 13.13022 |  | 12.19172 |  | 10.55596
Z4 | 21.74897 | 78.25103 | 38.33815 |  |  |  | 250 |  | 26.7588 |  | 27.22783 |  | 21.74897
Z7 | 27.84164 | 72.15836 | 41.57522 |  |  |  | 275 |  | 33.8251 |  | 35.11459 |  | 33.73138
Z8 | 33.73138 | 66.26862 | 45.2703 |  |  |  | 300 |  | 46.63963 |  | 46.83022 |  | 45.38417
Z5 | 40.53537 | 59.46463 | 50.45016
Z6 | 45.38417 | 54.61583 | 54.92913
Comparacion de absorcion de humedad | [6 empty] | Comparacion de absorcion de humedad
% Humedad absorvida por el carbon a 83% de humedad relavita |  |  | 5.2545 |  |  |  | % Humedad absorvida por el carbon a 83% de humedad relavita. |  |  |  |  | 5.255%
Citronela | [6 empty] | Citronela |  |  |  | Patchouli
Espécimen | % humedad | CA | CAc |  |  |  | Espécimen | % humedad | CA | CAc | Espécimen | % humedad | CA | CAc
X1 | 2.382415 | 45.34047 | 54.65953 |  |  |  | X1 | 2.382415 | 45.34047 | 54.65953 | Y1 | 5.59572 | 106.4939 | -6.493859
X2 | 2.201924 | 41.9055 | 58.0945 |  |  |  | X2 | 2.201924 | 41.9055 | 58.0945 | Y2 | 5.04133 | 95.94309 | 4.056912
X3 | 2.147265 | 40.86527 | 59.13473 |  |  |  | X3 | 2.147265 | 40.86527 | 59.13473 | Y3 | 3.22687 | 61.41155 | 38.58845
X4 | 2.197994 | 41.83071 | 58.16929 |  |  |  | X4 | 2.197994 | 41.83071 | 58.16929 | Y4 | 2.990612 | 56.91526 | 43.08474
X7 | 2.650171 | 50.43621 | 49.56379 |  |  |  | X7 | 2.650171 | 50.43621 | 49.56379 | Y7 | 2.612435 | 49.71805 | 50.28195
X8 | 2.888376 | 54.96957 | 45.03043 |  |  |  | X8 | 2.888376 | 54.96957 | 45.03043 | Y8 | 3.321014 | 63.20324 | 36.79676
X5 | 3.608914 | 68.68235 | 31.31765 |  |  |  | X5 | 3.608914 | 68.68235 | 31.31765 | Y5 | 3.906758 | 74.3507 | 25.6493
X6 | 4.089134 | 77.82157 | 22.17843 |  |  |  | X6 | 4.089134 | 77.82157 | 22.17843 | Y6 | 4.064178 | 77.34662 | 22.65338
Patchouli | [8 empty] | Palma rosa
Espécimen | % humedad | CA | CAc | [5 empty] | Espécimen | % humedad | CA | CAc
Y1 | 5.59572 | 106.4939 | -6.493859 | [5 empty] | Z1 | 4.227665 | 80.45798 | 19.54202
Y2 | 5.04133 | 95.94309 | 4.056912 | [5 empty] | Z2 | 3.83554 | 72.99533 | 27.00467
Y3 | 3.22687 | 61.41155 | 38.58845 | [5 empty] | Z3 | 3.664539 | 69.74096 | 30.25904
Y4 | 2.990612 | 56.91526 | 43.08474 | [5 empty] | Z4 | 3.095202 | 58.90574 | 41.09426
Y7 | 2.612435 | 49.71805 | 50.28195 | [5 empty] | Z7 | 2.494838 | 47.48003 | 52.51997
Y8 | 3.321014 | 63.20324 | 36.79676 | [5 empty] | Z8 | 2.705312 | 51.48562 | 48.51438
Y5 | 3.906758 | 74.3507 | 25.6493 | [5 empty] | Z5 | 2.550348 | 48.53645 | 51.46355
Y6 | 4.064178 | 77.34662 | 22.65338 | [5 empty] | Z6 | 2.302 | 43.81007 | 56.18993
Palma rosa
Espécimen | % humedad | CA | CAc
Z1 | 4.227665 | 80.45798 | 19.54202
Z2 | 3.83554 | 72.99533 | 27.00467
Z3 | 3.664539 | 69.74096 | 30.25904
Z4 | 3.095202 | 58.90574 | 41.09426
Z7 | 2.494838 | 47.48003 | 52.51997
Z8 | 2.705312 | 51.48562 | 48.51438
Z5 | 2.550348 | 48.53645 | 51.46355
Z6 | 2.302 | 43.81007 | 56.18993
Calculo de calidad de tratamiento termico %
Citronela
Espécimen | CE | EA | CM | CAc | CTT
X1 | 58.125 | 96.918 | 33.37223 | 54.65953 | 64.29597
X2 | 58.875 | 96.958 | 34.53445 | 58.0945 | 65.25562
X3 | 61.8125 | 96.049 | 37.40287 | 59.13473 | 66.9857
X4 | 63.0625 | 96.128 | 40.96055 | 58.16929 | 67.95448
X7 | 65.25 | 95.759 | 43.94601 | 49.56379 | 68.25347
X8 | 65.84375 | 95.797 | 45.33441 | 45.03043 | 68.16673
X5 | 70.3125 | 95.601 | 52.71514 | 31.31765 | 69.5606
X6 | 72.3125 | 95.723 | 56.2215 | 22.17843 | 69.88699
Patchouli
Espécimen | CE | EA | CM | CAc | CTT
Y1 | 55.03125 | 96.642 | 33.91772 | -6.493859 | 55.10411
Y2 | 55.96875 | 96.699 | 34.16534 | 4.056912 | 56.93691
Y3 | 59.5 | 95.803 | 37.10606 | 38.58845 | 63.16256
Y4 | 61.375 | 95.931 | 41.22455 | 43.08474 | 65.20891
Y7 | 62.8125 | 95.508 | 42.81922 | 50.28195 | 66.9209
Y8 | 64.4375 | 95.622 | 46.23535 | 36.79676 | 66.50326
Y5 | 66.59375 | 95.276 | 51.39903 | 25.6493 | 66.74692
Y6 | 67.78125 | 95.359 | 56.42303 | 22.65338 | 67.61493
Palma rosa
Espécimen | CE | EA | CM | CAc | CTT
Z1 | 57.0625 | 96.79 | 33.64939 | 19.54202 | 59.37768
Z2 | 57.1875 | 96.797 | 33.54053 | 27.00467 | 60.36115
Z3 | 59.5 | 95.83 | 36.12575 | 30.25904 | 62.0056
Z4 | 61.21875 | 95.947 | 38.33815 | 41.09426 | 64.52518
Z7 | 62.25 | 95.491 | 41.57522 | 52.51997 | 66.75965
Z8 | 64.75 | 95.667 | 45.2703 | 48.51438 | 68.01483
Z5 | 66.90625 | 95.321 | 50.45016 | 51.46355 | 70.02259
Z6 | 68.78125 | 95.448 | 54.92913 | 56.18993 | 72.14251
Mejor opcion
Segunda mejor opcion
Tercera mejor opcion

## Higrometria
Pruebas de absorcio de agua 10 mL.
| contenedor | agua | elemento | final | Agua final | perdida agua | Compensada | Compensada (%) | Comentario= esta prueba se desecho ya que, la cantidad de agua utilizada era muy poca para considerar que el elemento es capaz de absorver lo maximo
1 | 17.7791 | 9.8849 | 0.8306 | 21.7414 | 3.9623 | 5.9226 | 6.1394 | 62.10887
2 | 18.2655 | 10.3207 | 0.7821 | 22.796 | 4.5305 | 5.7902 | 6.007 | 58.20342
3 | 18.5713 | 10.3584 | 0.8747 | 22.293 | 3.7217 | 6.6367 | 6.8535 | 66.16369
#1 | 18.2835 | 9.461 | - | 27.5277 | 9.2442 | 0.2168 | - | 2.291513
Pruebas primera de absorcio de agua 60 mL.
| contenedor | agua | elemento | final | Agua final | perdida agua | Absorvida | Absorvida (%) | Comentario= aunque esta prueba aporta una buena medida sobre el agua "perdida" para confirmar, se necesitaria relizar tambien el pesado y secado del elemento humedo
1 | 2.663 | 61.0466 | 0.9967 | 54.7982 | 52.1352 | 8.9114 | 8.4757 | 13.88398
2 | 2.7191 | 60.7565 | 0.9032 | 54.6476 | 51.9285 | 8.828 | 8.3923 | 13.81301 | [5 empty] | Promedio de absorcion de los paquetes contenedores de biomasa segun se calculo es de= 9.3054
#1 | 2.6338 | 61.3061 | - | 63.5042 | 60.8704 | 0.4357 | - | -
[6 empty] | Promedio | 8.434 | 13.8485
Secado de biomasa | [7 empty] | Prueba 1: absorcion de agua | [11 empty] | Prueba 2: absorcion de agua
Especie: Citronela. Intento 1 | [7 empty] | Especie: Citronela. Intento 1 | [11 empty] | Especie: Citronela. Intento 1
| caja | muestra | post | muestra final | perdida masa | % humedad |  |  | contenedor | biomasa | post pegado | vaso | agua inicial | final | Agua final | perdida agua | perdida% |  |  |  | Contenedor | Muestra | Final | Muestra final | Perdida | % Humedad | Promedio
A1 | 19.4416 | 1.3612 | 20.7738 | 1.3322 | 0.029 | 2.130473 |  | A1 | 0.9027 | 1.0261 | 2.021 | 2.6612 | 60.8419 | 54.6122 | 51.951 | 9.3542 | 15.3746 |  |  | A1 | 18.1049 | 1.9908 | 18.5751 | 0.4702 | 1.5206 | 76.38135 | 76.57861
A2 | 18.9079 | 2.4997 | 21.2459 | 2.338 | 0.1617 | 6.468776 |  | A2 | 0.9027 | 1.0452 | 2.0109 | 2.7188 | 59.9157 | 53.7519 | 51.0331 | 9.3459 | 15.59842 |  |  | A2 | 17.2678 | 1.9385 | 17.718 | 0.4502 | 1.4883 | 76.77586
Especie: Patchouli. Intento 1 | [7 empty] | Especie: Patchouli. Intento 1 | [11 empty] | Especie: Patchouli. Intento 1
B1 | 18.4546 | 1.8033 | 20.1153 | 1.6607 | 0.1426 | 7.907725 |  | B1 | 0.9209 | 1.056 | 2.07 | 2.7226 | 60.519 | 53.7439 | 51.0213 | 9.961 | 16.45929 |  |  | B1 | 18.8923 | 2.1731 | 19.4186 | 0.5263 | 1.6468 | 75.78114 | 75.74033
B2 | 18.8695 | 1.8291 | 20.5547 | 1.6852 | 0.1439 | 7.867257 |  | B2 | 0.8216 | 1.0453 | 1.9713 | 2.6335 | 60.491 | 54.5219 | 51.8884 | 9.0659 | 14.98719 |  |  | B2 | 17.7509 | 2.1086 | 18.2633 | 0.5124 | 1.5962 | 75.69952
Arbitros para perdida de agua
[11 empty] | #1 | 2.728 | 60.8072 | 63.0835 | 60.3555 | 0.4517 | 0.7428397
[11 empty] | #2 | 2.609 | 60.783 | 62.9171 | 60.3081 | 0.4749 | 0.781304
[15 empty] | Promedio | 0.4633
Secado de biomasa | [7 empty] | Prueba 1: absorcion de agua | [11 empty] | Prueba 2: absorcion de agua
Especie: Palmarosa. Intento 1 | [7 empty] | Especie: Palmarosa. Intento 1 | [11 empty] | Especie: Palmarosa. Intento 1
| caja | muestra | post | muestra final | perdida masa | % humedad |  |  | contenedor | biomasa | post pegado | vaso | agua inicial | final | Agua final | perdida agua | perdida por absorcion | perdida por absorcion% |  |  | Contenedor | Muestra | Final | Muestra final | Perdida | % Humedad | Promedio
C1 | 20.373 | 1.5016 | 21.7384 | 1.3654 | 0.1362 | 9.070325 |  | C1 | 0.9767 | 1.0323 | 2.1463 | 2.6589 | 60.6112 | 52.9798 | 50.3209 | 10.2903 | 9.67875 | 15.96858 |  | C1 | 18.075 | 2.052 | 18.4518 | 0.3768 | 1.6752 | 81.63743 | 80.69204
C2 | 18.8218 | 1.5143 | 20.1969 | 1.3751 | 0.1392 | 9.192366 |  | C2 | 1.0576 | 1.0342 | 2.1701 | 2.7166 | 59.3178 | 52.1111 | 49.3945 | 9.9233 | 9.31175 | 15.69807 |  | C2 | 19.03 | 1.9972 | 19.4345 | 0.4045 | 1.5927 | 79.74665
Arbitros para perdida de agua
[11 empty] | #1 | 2.7257 | 60.599 | 62.7009 | 59.9752 | 0.6238 |  | 1.02939
[11 empty] | #2 | 2.6076 | 60.2386 | 62.2469 | 59.6393 | 0.5993 |  | 0.994877
[15 empty] | Promedio | 0.61155
Secado de biomasa | [7 empty] | Prueba 1: absorcion de agua | [11 empty] | Prueba 2: absorcion de agua
Especie: Citronela. Intento 2 | [7 empty] | Especie: Citronela. Intento 2 | [11 empty] | Especie: Citronela. Intento 2
| caja | muestra | post | muestra final | perdida masa | % humedad |  |  | contenedor | biomasa | post pegado | vaso | agua inicial | final | Agua final | perdida agua | perdida por absorcion | perdida por absorcion% |  |  | Contenedor | Muestra | Final | Muestra final | Perdida | % Humedad | Promedio
A1 | 17.2685 | 1.5031 | 18.6438 | 1.3753 | 0.1278 | 8.502428 |  | A1 | 1.0027 | 1.0918 | 2.1476 | 2.6598 | 61.0855 | 54.0366 | 51.3768 | 9.7087 | 8.7804 | 14.37395 |  | A1 | 20.3727 | 1.9929 | 20.8313 | 0.4586 | 1.5343 | 76.98831 | 77.69039
A2 | 18.8221 | 1.5056 | 20.1968 | 1.3747 | 0.1309 | 8.694208 |  | A2 | 0.9407 | 1.0264 | 2.1395 | 2.7177 | 60.3822 | 53.5478 | 50.8301 | 9.5521 | 8.6238 | 14.28202 |  | A2 | 19.2315 | 2.1474 | 19.6955 | 0.464 | 1.6834 | 78.39247
Especie: Patchouli. Intento 2 | [7 empty] | Especie: Patchouli. Intento 2 | [11 empty] | Especie: Patchouli. Intento 2
B1 | 18.1055 | 1.5102 | 19.4687 | 1.3632 | 0.147 | 9.73381 |  | B1 | 1.0443 | 1.1572 | 2.4255 | 2.6325 | 60.379 | 52.7943 | 50.1618 | 10.2172 | 9.2889 | 15.38432 |  | B1 | 17.7792 | 2.0021 | 18.2868 | 0.5076 | 1.4945 | 74.64662 | 75.7389
B2 | 19.0308 | 1.507 | 20.3927 | 1.3619 | 0.1451 | 9.628401 |  | B2 | 0.96 | 1.1306 | 2.2539 | 2.7217 | 60.5128 | 52.2928 | 49.5711 | 10.9417 | 10.0134 | 16.54757 |  | B2 | 18.3091 | 2.1011 | 18.7959 | 0.4868 | 1.6143 | 76.83118
Arbitros para perdida de agua
[11 empty] | #1 | 2.7259 | 65.0722 | 66.8545 | 64.1286 | 0.9436 |  | 1.450082
[11 empty] | #2 | 2.6081 | 60.4541 | 62.1492 | 59.5411 | 0.913 |  | 1.510237
[15 empty] | Promedio | 0.9283
Prueba de higrometria para torrefacciones
Secado de biomasa | [7 empty] | Prueba 1: absorcion de agua | [11 empty] | Prueba 2: absorcion de agua
Especie: Citronela. 275 y 15 Intento 1 | [7 empty] | Especie: Citronela. Intento 1 | [11 empty] | Especie: Citronela. Intento 1
| caja | muestra | post | muestra final | perdida masa | % humedad |  |  | contenedor | biomasa | post pegado | vaso | agua inicial | final | Agua final | perdida agua | perdida por absorcion | perdida por absorcion% |  |  | Contenedor | Muestra | Final | Muestra final | Perdida | % Humedad | Promedio
X1 | 17.2673 | 1.4977 | 18.7325 | 1.4652 | 0.0325 | 2.169994 |  | X1 | 0.9096 | 1.0306 | 1.9852 | 2.6606 | 60.5854 | 54.4233 | 51.7627 | 8.8227 | 8.37165 | 13.81793 |  | X1 | 17.4768 | 2.1542 | 18.0484 | 0.5716 | 1.5826 | 73.46579 | 73.88419
X2 | 18.5707 | 1.4963 | 20.0386 | 1.4679 | 0.0284 | 1.898015 |  | X2 | 0.9223 | 1.0245 | 2.0177 | 2.7189 | 60.4298 | 53.9909 | 51.272 | 9.1578 | 8.70675 | 14.40804 |  | X2 | 18.9078 | 1.9967 | 19.4209 | 0.5131 | 1.4836 | 74.3026
Especie: Patchouli. 275 y 15 Intento 1 | [7 empty] | Especie: Patchouli. Intento 1 | [11 empty] | Especie: Patchouli. Intento 1
Y1 | 19.0987 | 1.5053 | 20.5983 | 1.4996 | 0.0057 | 0.3786621 |  | Y1 | 0.915 | 1.1587 | 2.0629 | 2.6341 | 60.2805 | 53.6829 | 51.0488 | 9.2317 | 8.78065 | 14.56632 |  | Y1 | 17.8202 | 1.9947 | 18.3746 | 0.5544 | 1.4403 | 72.20635 | 71.67192
Y2 | 18.8664 | 1.5498 | 20.4078 | 1.5414 | 0.0084 | 0.5420054 |  | Y2 | 0.8721 | 1.1704 | 2.0794 | 2.7228 | 60.5531 | 54.5803 | 51.8575 | 8.6956 | 8.24455 | 13.61541 |  | Y2 | 18.1049 | 2.0466 | 18.6956 | 0.5907 | 1.4559 | 71.1375
Arbitros para perdida de agua
[11 empty] | #1 | 2.7273 | 60.1089 | 62.3823 | 59.655 | 0.4539 |  | 0.7551294
[11 empty] | #2 | 2.6103 | 60.2887 | 62.4508 | 59.8405 | 0.4482 |  | 0.7434229
[15 empty] | Promedio | 0.45105
Prueba de higrometria para torrefacciones
Secado de biomasa | [7 empty] | Prueba 1: absorcion de agua | [11 empty] | Prueba 2: absorcion de agua
Especie: Palmarosa. 275 y 15 Intento 1 | [7 empty] | Especie: Palmarosa. Intento 1 | [11 empty] | Especie: Palmarosa. Intento 1
| caja | muestra | post | muestra final | perdida masa | % humedad |  |  | contenedor | biomasa | post pegado | vaso | agua inicial | final | Agua final | perdida agua | perdida por absorcion | perdida por absorcion% |  |  | Contenedor | Muestra | Final | Muestra final | Perdida | % Humedad | Promedio
Z1 | 18.2836 | 1.4931 | 19.7675 | 1.4839 | 0.0092 | 0.6161677 |  | Z1 | 1.0175 | 1.0496 | 2.1467 | 2.6563 | 60.715 | 53.7796 | 51.1233 | 9.5917 | 8.70285 | 14.33394 |  | Z1 | 18.8699 | 2.0177 | 19.4214 | 0.5515 | 1.4662 | 72.6669 | 71.8484
Z2 | 20.3728 | 1.5097 | 21.8735 | 1.5007 | 0.009 | 0.5961449 |  | Z2 | 0.9718 | 1.0633 | 2.1412 | 2.7143 | 60.821 | 54.2576 | 51.5433 | 9.2777 | 8.38885 | 13.79269 |  | Z2 | 18.0757 | 2.0031 | 18.656 | 0.5803 | 1.4228 | 71.0299
Arbitros para perdida de agua
[11 empty] | #1 | 2.7226 | 60.0142 | 61.8608 | 59.1382 | 0.876 |  | 1.459655
[11 empty] | #2 | 2.6048 | 60.7468 | 62.4499 | 59.8451 | 0.9017 |  | 1.484358
[15 empty] | Promedio | 0.88885
Resumen
Absorcion promedio de paquetes contenedores de biomasa.
| perdida agua | Absorvida | Absorvida (%)
1 | 8.9114 | 8.4757 | 13.88398
2 | 8.828 | 8.3923 | 13.81301
#1 | 0.4357 | - | -
| Promedio | 8.434 | 13.8485
Secado de biomasas | [5 empty] | Prueba de higrometria de biomasa | [9 empty] | Prueba 2 absorcion de agua
Citronela | [5 empty] | Citronela | [9 empty] | Citronela
| Muestra inicial | Muestra final | Perdida masa | % Humedad | Promedio |  | Biomasa | Agua inicial | Agua final | Perdida por absorcion | Perdida por absorcion% | Agua absorvida por biomasa | Agua absorvida por biomasa% | Promedio |  |  | Muestra | Muestra final | Perdida | % Humedad | Promedio
A1 | 1.5031 | 1.3753 | 0.1278 | 8.502428 | 8.598318 | A1 | 1.0918 | 61.0855 | 51.3768 | 8.7804 | 14.37395 | 7.564447 | 12.38338 | 12.34378 |  | A1 | 1.9929 | 0.4586 | 1.5343 | 76.98831 | 77.69039
A2 | 1.5056 | 1.3747 | 0.1309 | 8.694208 |  | A2 | 1.0264 | 60.3822 | 50.8301 | 8.6238 | 14.28202 | 7.429533 | 12.30418 |  |  | A2 | 2.1474 | 0.464 | 1.6834 | 78.39247
Patchouli | [5 empty] | Patchouli | [9 empty] | Patchouli
B1 | 1.5102 | 1.3632 | 0.1278 | 8.502428 | 8.598318 | B1 | 1.1572 | 60.379 | 50.1618 | 9.2889 | 15.38432 | 8.002527 | 13.25383 | 13.7549 |  | B1 | 2.0021 | 0.5076 | 1.4945 | 74.64662 | 75.7389
B2 | 1.507 | 1.3619 | 0.1309 | 8.694208 |  | B2 | 1.1306 | 60.5128 | 49.5711 | 10.0134 | 16.54757 | 8.626695 | 14.25598 |  |  | B2 | 2.1011 | 0.4868 | 1.6143 | 76.83118
Palmarosa | [5 empty] | Arbitros para perdida de agua | [9 empty] | Palmarosa
C1 | 1.5016 | 1.3654 | 0.1362 | 9.070325 | 9.131346 | #1 |  | 65.0722 | 64.1286 | 0.9436 | [5 empty] | C1 | 2.052 | 0.3768 | 1.6752 | 81.63743 | 80.69204
C2 | 1.5143 | 1.3751 | 0.1392 | 9.192366 |  | #2 |  | 60.4541 | 59.5411 | 0.913 | [5 empty] | C2 | 1.9972 | 0.4045 | 1.5927 | 79.74665
[9 empty] | Promedio | 0.9283
Palmarosa
[6 empty] | C1 | 1.0323 | 60.6112 | 50.3209 | 9.67875 | 15.96858 | 8.338389 | 13.75717 | 13.64065
[6 empty] | C2 | 1.0342 | 59.3178 | 49.3945 | 9.31175 | 15.69807 | 8.022213 | 13.52412
Arbitros para perdida de agua
[6 empty] | #1 |  | 60.599 | 59.9752 | 0.6238
[6 empty] | #2 |  | 60.2386 | 59.6393 | 0.5993
[9 empty] | Promedio | 0.61155
Secado de biomasas torrefactadas 275 y 15 minutos | [5 empty] | Prueba de higrometria de biomasa torrefactada 275 y 15 minutos | [9 empty] | Prueba 2 absorcion de agua para biomasas torrefactadas a 275 y 15 minutos
Citronela | [5 empty] | Citronela | [9 empty] | Citronela
| Muestra inicial | Muestra final | Perdida masa | % Humedad | Promedio |  | Biomasa | Agua inicial | Agua final | Perdida por absorcion | Perdida por absorcion% | Agua absorvida por biomasa | Agua absorvida por biomasa% | Promedio |  |  | Muestra | Muestra final | Perdida | % Humedad | Promedio
X1 | 1.4977 | 1.4652 | 0.0325 | 2.169994 | 2.034005 | X1 | 1.0306 | 60.5854 | 51.7627 | 8.37165 | 13.81793 | 7.212302 | 11.90436 | 12.15855 |  | X1 | 2.1542 | 0.5716 | 1.5826 | 73.46579 | 73.88419
X2 | 1.4963 | 1.4679 | 0.0284 | 1.898015 |  | X2 | 1.0245 | 60.4298 | 51.272 | 8.70675 | 14.40804 | 7.500996 | 12.41274 |  |  | X2 | 1.9967 | 0.5131 | 1.4836 | 74.3026
Patchouli | [5 empty] | Patchouli | [9 empty] | Patchouli
Y1 | 1.5053 | 1.4996 | 0.0057 | 0.3786621 | 0.4603337 | Y1 | 1.1587 | 60.2805 | 51.0488 | 8.78065 | 14.56632 | 7.564662 | 12.5491 | 12.13949 |  | Y1 | 1.9947 | 0.5544 | 1.4403 | 72.20635 | 71.67192
Y2 | 1.5498 | 1.5414 | 0.0084 | 0.5420054 |  | Y2 | 1.1704 | 60.5531 | 51.8575 | 8.24455 | 13.61541 | 7.102804 | 11.72988 |  |  | Y2 | 2.0466 | 0.5907 | 1.4559 | 71.1375
Palmarosa | [5 empty] | Arbitros para perdida de agua | [9 empty] | Palmarosa
Z1 | 1.4931 | 1.4839 | 0.0092 | 0.6161677 | 0.6061563 | #1 |  | 60.1089 | 59.655 | 0.4539 | [5 empty] | Z1 | 2.0177 | 0.5515 | 1.4662 | 72.6669 | 71.8484
Z2 | 1.5097 | 1.5007 | 0.009 | 0.5961449 |  | #2 |  | 60.2887 | 59.8405 | 0.4482 | [5 empty] | Z2 | 2.0031 | 0.5803 | 1.4228 | 71.0299
0.45105
Palmarosa
[6 empty] | Z1 | 1.0496 | 60.715 | 51.1233 | 8.70285 | 14.33394 | 7.497636 | 12.3489 | 12.11575
[6 empty] | Z2 | 1.0633 | 60.821 | 51.5433 | 8.38885 | 13.79269 | 7.22712 | 11.88261
Arbitros para perdida de agua
[6 empty] | #1 |  | 60.0142 | 59.1382 | 0.876
[6 empty] | #2 |  | 60.7468 | 59.8451 | 0.9017
[9 empty] | Promedio | 0.88885
Biomasa o espécimen | Aspectos para comparar | Sin tratamiento térmico (%) | Con tratamiento térmico 7 (%) | Diferencia |  |  | Biomasa o espécimen | Aspectos para comparar | Sin tratamiento térmico (%) | Con tratamiento térmico 7 (%) | Diferencia
Citronela | Humedad inicial | 8.598318302 | 2.034004547 | 6.5643 |  |  | Citronela | Agua absorbida por biomasa (1 gr seca) | 12.34377667 | 12.15855036 | 0.1852
| Agua absorbida por biomasa (1 gr seca) | 12.34377667 | 12.15855036 | 0.1852 |  |  |  | Humedad liberada (2 gr en biomasa humedad) | 77.69039156 | 73.88419353 | 3.806
| Humedad liberada (2 gr en biomasa humedad) | 77.69039156 | 73.88419353 | 3.806 |  |  | Patchoulii | Agua absorbida por biomasa (1 gr seca) | 13.75490428 | 12.13948978 | 1.6154
Patchoulii | Humedad inicial | 8.598318302 | 0.46033374 | 8.1379 |  |  |  | Humedad liberada (2 gr en biomasa humedad) | 75.73890236 | 71.67192158 | 4.0669
| Agua absorbida por biomasa (1 gr seca) | 13.75490428 | 12.13948978 | 1.6154 |  |  | Palma rosa | Agua absorbida por biomasa (1 gr seca) | 13.64064929 | 12.11575484 | 1.52489
| Humedad liberada (2 gr en biomasa humedad) | 75.73890236 | 71.67192158 | 4.0669 |  |  |  | Humedad liberada (2 gr en biomasa humedad) | 80.6920361 | 71.8484008 | 8.843
Palma rosa | Humedad inicial | 9.131345548 | 0.606156317 | 8.5251
| Agua absorbida por biomasa (1 gr seca) | 13.64064929 | 12.11575484 | 1.52489
| Humedad liberada (2 gr en biomasa humedad) | 80.6920361 | 71.8484008 | 8.843
[28 empty] | Biomasa | Aspectos para comparar | Sin tratamiento térmico (%) | Con tratamiento térmico 7 (%) | Diferencia %
[28 empty] | Citronela | Agua absorbida por biomasa (1 gr seca) | 12.34377667 | 12.15855036 | 0.1852
[29 empty] | Humedad liberada (2 gr en biomasa humedad) | 77.69039156 | 73.88419353 | 3.806
[28 empty] | Patchoulii | Agua absorbida por biomasa (1 gr seca) | 13.75490428 | 12.13948978 | 1.6154
[29 empty] | Humedad liberada (2 gr en biomasa humedad) | 75.73890236 | 71.67192158 | 4.0669
[28 empty] | Palma rosa | Agua absorbida por biomasa (1 gr seca) | 13.64064929 | 12.11575484 | 1.52489
[29 empty] | Humedad liberada (2 gr en biomasa humedad) | 80.6920361 | 71.8484008 | 8.843

## Analisis elemental
Biomasa | Humedad% | Volátiles% | Cenizas% | Carbón Fijo% | Carbono % | Hidrogeno % | Oxigeno %
Citronela | 8.48 | 74.15 | 5.655 | 20.2 | 46.60565 | 5.6477 | 41.4362
Patchouli | 9.268 | 70.91 | 10.41 | 18.68 | 44.16321 | 5.36778 | 39.43188
Palma rosa | 9.043 | 72.52 | 9.287 | 18.19 | 44.58363 | 5.44212 | 40.04928
Biomasa | Humedad% | Volátiles% | Cenizas% | Carbón Fijo% |  |  |  | Biomasa | Humedad% | Volátiles% | Cenizas% | Carbón Fijo% | Biomasa | Humedad% | Volátiles% | Cenizas% | Carbón Fijo%
Citronela | 8.48 | 74.15 | 5.655 | 20.2 |  |  |  | Patchouli | 9.268 | 70.91 | 10.41 | 18.68 | Palma rosa | 9.043 | 72.52 | 9.287 | 18.19
Biomasa | Carbono % | Hidrogeno % | Oxigeno % | Otros elementos |  |  |  | Biomasa | Carbono % | Hidrogeno % | Oxigeno % | Otros elementos | Biomasa | Carbono % | Hidrogeno % | Oxigeno % | Otros elementos
Citronela | 46.60565 | 5.6477 | 41.4362 | 6.31045 |  |  |  | Patchouli | 44.16321 | 5.36778 | 39.43188 | 11.03713 | Palma rosa | 44.58363 | 5.44212 | 40.04928 | 9.92497
Biomasa | Carbono % | Hidrogeno % | Oxigeno % | Otros elementos
Citronela | 46.60565 | 5.6477 | 41.4362 | 6.31045
Patchouli | 44.16321 | 5.36778 | 39.43188 | 11.03713
Palma rosa | 44.58363 | 5.44212 | 40.04928 | 9.92497