## Hoja1
Número | DOI | Revista o libro de publicacion | Título del documento | Elemento Dopante | Método de sIntesis | Variables en el método de síntesis | Coeficiente de absorción (cm-1) | Bangap del semiconductor (eV) | Tipo de Gap (directo o indirecto) | Estructura cristalina celda unitaria (XRD) | orientación preferencia (como crece su estructura) | tipo de documento | equipos utilizados en la caracterización
1 | https://revistas.unilibre.edu.co/index.php/avances/article/view/2608 | AVANCES Investigación en Ingeniería 14 (2011) | Efecto del Bismuto sobre las propiedades eléctricas de películas delgadas de SnS preparadas por sulfurización | Bismuto | sulfurizacion en dos etapas | 1. la capa de Sn:Bi es recocida a 400°C en presencia de S elemental evaporado con una celda de efusión a una temperatura de 140ºC. 2. concentraciones de Bi mayores al 75%. |  |  |  | ortorrómbica | crecimiento de tipo de capa | articulo | 1. modelo Davis–Mott
2 | DOI 10.1007/s10853-010-4207-z | J Mater Sci (2010) 45:2403–2407 | Effect of substitution of Sn for Bi on structural and electrical transport properties of SnS thin films | Bismuto | sulfurización en dos etapas | 1. sulfuración de los precursores metálicos, en un proceso de dos etapas. 2. En la primera etapa, se deposita una fina película evaporando una mezcla de Sn y Bi del mismo bote, sobre un sustrato de vidrio a temperatura ambiente. 3. En la segunda etapa, la película de la aleación Sn: Bi se templa durante 40 min a temperaturas que oscilan entre 350 y 450 C en un ambiente de azufre, producido por la evaporación del azufre elemental de una celda de efusión de tantalio, a temperaturas alrededor de 140 C . 4. es posible hacer crecer películas en la fase SnS mediante el recocido de precursores a temperaturas superiores a 400 C, en una atmósfera de azufre obtenida evaporando una cantidad adecuada de S a 140 C. 5. las muestras con concentraciones de Bi superiores al 50% son de tipo n. |  |  |  | ortorrómbica |  | articulo
3 | DOI 10.1007/s00339-015-9325-7 | Appl. Phys. A (2015) 120:1407–1414 | Physical properties of chalcogenide Sn–Bi–S graded thin films annealed in argon | Bismuto | evaporación térmica | 1. utilizamos el enfoque de síntesis combinatoria (CSA) 2. Los precursores químicos SnS y Bi2S3 tenían una pureza del 99,99 y 99,999% respectivamente. 3. La temperatura del sustrato se mantuvo constante a 150 ° C para todas las deposiciones, y la distancia entre la fuente y el sustrato se mantuvo en aproximadamente 21 cm. 4. Las muestras preparadas se sellaron en ampollas de vidrio Pyrex llenas de argón y se recocieron durante 90 minutos a temperaturas que oscilaron entre 200-350 y 400-500 C. | mayores a 10^4 | 1,27 a 1,43 | directo | policristalina | conversión y el cambio de orientación de diferentes fases con la temperatura de recocido | articulo | 1. espectrometría de rayos X de dispersión de energía (EDX) conectada a un SEM (LEO 435VP SEM con sistema EDAX Genesis EDS) 2. Difracción de rayos X (XRD) usando radiación CuKa (k = 1.5406 A°). 3. los espectros de transmisión registrados en el rango de longitud de onda de 300 a 2500 nm usando un espectrofotómetro UV-Vis-NIR (PerkinElmer Lamda 950). 4. fuente de luz monocromática (lámpara halógena de tungsteno de 100 W dirigida a un monocromador de 1/8 m (Oriel, Cornerstone) con ranuras de salida equivalentes a un ancho de banda de 15 nm), un interruptor de luz que funciona a 27 Hz, un fotodiodo de referencia de Si y un amplificador lock-in (Stanford Research, SR 510) usados para obtener la respuesta de fotoconductividad espectral.
4 | DOI: 10.1038/srep10428 | Scientific Reports ¦ 5:10428 | n-type conversion of SnS by isovalent ion substitution: Geometrical doping as a new doping route | Plomo | sustitución de iones isovalentes | () Se cultivaron películas de Sn1 − x fPbx f S de 100 a 200 nm de espesor sobre sustratos de vidrio de SiO2 mediante deposición con láser pulsado (PLD) utilizando un láser excímero KrF (248 nm de longitud de onda, 3 a 6 J / cm2 de densidad de energía láser y 10 Hz de tasa de repetición) con objetivos policristalinos (Sn1 − xtPbxt) S en un flujo de gas H2S para controlar la estequiometría S. La presión base de la cámara de crecimiento fue 1 x 10−5 Pa. Ts se varió de 200 a 400 ° C, y la P de un gas de mezcla Ar / H2S (80/20%) de 5 a 20 Pa. Se obtuvieron películas de tipo n () Sn1 − x fPbx f S en la Región II (“región de tipo n”, xf ≥ 0,15 a un P ≤ 10 Pa bajo). | varia según el Xf | 1,08 | directo | ortorrombica | normal al sustrato | articulo | 1. X-ray diffraction (XRD). 2. El coeficiente de absorción (α) se estimó mediante α = ln[(1−R)/Tr]/d, donde d es el espesor de la película. 3. Las propiedades eléctricas de las películas de SnS se analizaron mediante medidas de efecto Hall utilizando la configuración de van der Pauw con una modulación de CA del campo magnético. 4. Espectroscopia de fluorescencia de rayos X (XRF) calibrada por las composiciones químicas obtenidas por espectroscopia de emisión atómica de plasma acoplado inductivamente (ICP-AES).
5 | http://dx.doi.org/10.1016/j.solmat.2016.05.059 | Solar Energy Materials & Solar Cells 157 (2016) 229–233 | On the preparation of n-type SnS:Cu using chemical spray pyrolysis for photovoltaic application: Effect of annealing | Cobre | pirólisis química por aspersión (CSP) | las películas de SnS: Cu de tipo n se depositan sobre sustratos de vidrio utilizando el método CSP y se discute su mejora en el recocido. La CSP es una técnica sencilla y adecuada para grandes depósitos de película fina. Se pulveriza una solución acuosa que contiene un día de cloruro estañoso 0,1 M (SnCl2 2H2O) dopado al 4% de cloruro cuproso (CuCl2 2H2O) y tiourea 0,2 M (CS (NH2) 2) a una velocidad de 2 ml / min en al sustrato mantenido a 375 ° C, utilizando aire comprimido (presión aprox. 1,5 bar) como gas portador. Se preparan dos conjuntos similares de SnS: Cu mediante el método de pirólisis por pulverización (con un espesor de 750 nm) y un conjunto se recuece con aire ( AA) y el otro se somete a vacío (VA) a 125 ° C durante una hora y media. | longitud de onda 190–2500nm. | aprox 1,5 | directo | ortorrómbica | granos a lo largo del plano | articulo | 1. El análisis estructural de las películas se realizó usando un difractómetro de rayos X automatizado Rigaku (Desmoscolexmax.C) que tenía radiación CuKα filtrada (λ¼1.5405Ao) y un filtro de Ni operado a 30 kV y 20 mA 2. El análisis Raman se realizó utilizando el microespectrómetro Horiba Jobin Yvon LabRAM. 3. La absorción óptica de las películas se midió con la ayuda de un espectrofotómetro UV-vis-NIR (modelo JASCO V570). 4. El tipo de conductividad se confirmó utilizando sonda caliente y técnica de Hall. La medición Hall se realizó con el sistema Ecopia (n.º de modelo: HMS-5300) capaz de medir corriente en el rango de 1 nA a 20 mA, aplicando un campo magnético de ¼ 0,57 T. 5. La morfología de la superficie de las muestras se analizó utilizando AFM (Nanosurf Easyscan2). 6. El espesor de la película se midió utilizando el método Stylus (perfilador de espesor Dektak 6 M) y el espectro XPS para el análisis de composición se realizó utilizando el espectrómetro Kratos Analytical AMICUS equipado con la fuente de rayos X de ánodo dual Mg Kα/Al Kα.
6 | DOI: 10.1021/acs.inorgchem.8b00646 | Inorg. Chem. 2018, 57, 6769−6772 | Single-Crystal Growth of Cl-Doped n Type SnS Using SnCl2 Self-Flux | Cloro | autoflujo de SnCl2 | El lingote metálico de Sn (99,999%; The Nilaco Corp.), granos S (99,999%; Laboratorio Químico Kojundo) y SnCl2 en polvo (99,9%; Laboratorio Químico Kojundo) se utilizaron como materiales de partida. La mezcla se preparó a partir de Sn, S y SnCl2 combinados en una relación molar de 1: 0,995: 16,7. Inicialmente, los granos metálicos de Sn se rasparon de los lingotes de Sn y se combinaron con los granos S cuya superficie se eliminó para evitar la contaminación por oxígeno, y la mezcla resultante se molió en polvo. Se colocó una mezcla de granos de Sn, polvo de S y polvo de SnCl2 en un tubo de vidrio de sílice. Estos procedimientos de preparación se llevaron a cabo en una caja de guantes llena de gas N2 seco. Los tubos de sílice se evacuaron (~ 4 Pa) y se sellaron. A continuación, los tubos de sílice se calentaron a 520ºC durante un período de 12 horas y se mantuvieron a esta temperatura durante 24 horas. Posteriormente se enfriaron a 240 ° C durante un período de 36 hy se enfriaron a temperatura ambiente durante un período de 12 h. El fundente restante se eliminó con etanol y acetona y los cristales se secaron al aire a temperatura ambiente. |  |  |  | ortorrómbica | a lo largo del plano | articulo | 1. Los parámetros de la red se determinaron mediante difracción de rayos X de un solo cristal (Rigaku Corp, XtaLAB mini). 2. La composición de la muestra se evaluó mediante microanálisis de sonda de electrones de dispersión de longitud de onda (EPMA; JEOL Ltd., JXA-8200). 3. Se realizaron mediciones de Hall dependientes de la temperatura en la configuración de van der Pauw para evaluar las propiedades eléctricas.
7 | https://dx.doi.org/10.1021/acs.cgd.0c00617 | Cryst. Growth Des. 2020, 20, 5931−5939 | Growth of Large Single Crystals of n‑Type SnS from Halogen-Added Sn Flux | Cloro y Bromo | crecimiento en flujo | La separación en dos fases de la fase líquida ocurre fácilmente porque el Sn fundido exhibe interacciones repulsivas hacia S, Cl y Br. Por lo tanto, las fases líquidas individuales saturadas con SnS se obtendrían solo alrededor de las fases estables, incluidas Sn, SnS, SnCl2 y SnBr2. Según un estudio de DFT. La composición de flujo se determinó cuidadosamente como 87,5% en átomos de Sn-7,5% en átomos de S-5% en átomos (Cl o Br) para evitar la separación en dos fases de la fase líquida y obtener cristales de SnS con un alto rendimiento. Cabe señalar que mientras que el cristal primario obtenido del flujo diseñado debe ser β-SnS (fase tetragonal), que es estable a> 875 K. Luego, la muestra se mantuvo a 1133 K durante 1 h para garantizar la fusión completa, y luego se enfrió lentamente hasta 483 K para hacer crecer los cristales de SnS dopados con halógeno con una velocidad de enfriamiento de 0,14 K min-1 | ~ 1.1 eV | 1.083 | indirecto | tetragonal |  | articulo | 1. La calidad cristalina se caracterizó mediante análisis de difracción de rayos X (XRD, SmartLab, Rigaku Ltd.) usando radiación Cu−Kα. 2. La distribución elemental y las composiciones químicas de los cristales se evaluaron utilizando un microanalizador de sonda electrónica (EPMA, JXA-8200, JEOL Ltd.) 3. La calidad cristalina también se evaluó mediante análisis de Laue de retrorreflexión de rayos X (M03XHF-E, MAC Science Co., Ltd.) usando rayos X de un objetivo de tungsteno operado a 30 kV y 20 mA. 4. La absorción óptica del monocristal de SnS se midió en el rango de temperatura de 15 a 300 K con un espectrofotómetro (U-4100, Hitachi High-Tech Co.). 5. Las propiedades eléctricas de los monocristales se midieron utilizando el método de van der Pauw (ResiTest8300, Toyo Corporation). 6. La estructura electrónica de los monocristales a temperatura ambiente se investigó mediante espectroscopia de fotoelectrones de rayos X (XPS, PHI 5000 VersaProbe II, ULVACPHI, Inc.) con una fuente de rayos X monocromática Al-Kα (1486,6 eV) y mediante espectroscopia de fotoelectrones ultravioleta.
8 | https://doi.org/10.1016/j.vacuum.2020.109789 | Vacuum 182 (2020) 109789 | Single-crystal growth of n-type SnS0.95 by the temperature-gradient technique |  | gradiente de temperatura simplemente introduciendo la vacante S | Se aplicó una relación insestequiométrica de 1: 0,95 de Sn: S para inducir electrones libres en este compuesto |  |  |  | ortorrómbica | una orientación preferencial de los granos cristalinos a lo largo de un eje | articulo | 1. Las mediciones de difracción de rayos X (XRD) (Bruker D8, Alemania, radiación Cu Kα) se realizaron en el rango 2Θ de 10◦ – 90◦. 2. morfología vista con La microscopía electrónica de barrido (SEM, Quanta FEG 250) 3. El mapeo elemental por espectroscopía de dispersión de energía (EDS). 4. verificar la calidad del cristal se usó el microscopio electrónico de transmitancia de campo brillante (TEM, Talos F200x). 5. La medición de Hall a temperatura ambiente (Quantum Design PPMS-9, EE. UU.) se realizó en un campo magnético (H) que oscilaba entre -5 T y 5 T.
9 | https://doi.org/10.1016/j.scriptamat.2019.05.043 | Scripta Materialia 170 (2019) 99–105 | Thermoelectric transport properties of n-type tin sulfide | Bromo | optimización del dopaje con Br | Los materiales policristalinos de SnS con dopaje con Br se prepararon mediante el método de aleación mecánica (MA) y sinterización por plasma de chispa (SPS). Los productos químicos de partida, Sn en polvo (99,99%), S en polvo (99,99%) y SnBr2 en polvo (99,2%), se pesaron de acuerdo con la relación estequiométrica de SnS1-xBrx (x = 0,01, 0,02, 0,03, 0,04) y se cargaron en acero inoxidable. -Frasco de acero con bolas de molienda en una guantera seca llena de nitrógeno. Los polvos de partida mezclados se alearon mecánicamente a 450 rpm durante 15 h. Luego, los polvos obtenidos se densificaron mediante sinterización por plasma de chispa (SPS) a 853 K durante 5 min a una presión de 50 MPa, y se obtuvieron los gránulos de SnS en forma de cilindro. Los cristales de SnS se prepararon utilizando un método de gradiente de temperatura. La fase única de polvo de SnS (~ 15 g) obtenido por aleación mecánica se utilizó como material de partida y se cargó en tubos de sílice con un diámetro de 15 mm, que se evacuaron y sellaron a la llama a una presión de 10-3 Pa, luego se cargaron en tubos de sílice con un diámetro de 15 mm. un horno vertical. El horno se calentó lentamente a 1313 K en 15 h, se remojó a 1313 K durante 15 h, y posteriormente se enfrió a 1073 K a una velocidad de 1 K h-1, posteriormente se enfrió el horno a temperatura ambiente. |  |  |  | ortorrómbico | orientan preferentemente a lo largo de la dirección perpendicular a la dirección de prensado | articulo | 1. Mediciones del coeficiente de Seebeck (S) y de la conductividad eléctrica (σ), que se realizaron simultáneamente con el instrumento CTA (Cryoall, China). 2. La difusividad térmica (D) se midió usando el instrumento LFA457 (Netzsch, Alemania) y se analizó a través de un modelo Cowan con corrección de pulso. 3. los patrones de XRD se midieron utilizando un difractómetro de rayos X (D/MAX2200pc, Rigaku) con radiación Cu Kα (λ = 1,5418 Å). en una geometría de reflexión que opera a 40 kV y 20 mA y está equipado con un sensor de posición. 4. La morfología de la muestra procesada con SNS y SNS dopada con Br se caracterizó mediante un sistema de microscopía electrónica de barrido (SEM) (JSM-6010, JEOL). 5. El coeficiente de Hall (RH) se probó utilizando el método de Van der Paw bajo el sistema de medición de Hall (Lake Shore, serie 8400)
10 | doi: https://arxiv.org/abs/2107.05280 | Suzuki and Kawanishi et al. (2021) | N-Type Electrical Conduction in SnS Thin films | Cloro | pulverización catódica con magnetrón RF | Se depositaron películas delgadas de SnS sobre un sustrato de vidrio de SiO2 (50 mm × 50 mm) con un gradiente de temperatura (221–341 ° C) . El tiempo de deposición fue de 30 min. Se utilizó una pieza de 2 pulgadas de diámetro de SnS sin dopar como objetivo de pulverización catódica. Antes de la deposición de película delgada, se suministró Cl a la cámara de vacío de deposición exponiendo un objetivo de SnS que contiene Cl a plasma de Ar durante 30 min en las mismas condiciones como la deposición de película delgada, durante la cual se colocó un sustrato temporal sobre el soporte del sustrato. Luego, la cámara de deposición se evacuó a su presión base (<5 × 10–4 Pa) y se reemplazó el sustrato. Se utilizó una fuente de plasma de azufre junto con la pulverización catódica de RF para evitar la deficiencia de azufre en las películas delgadas resultantes. | 1.3 eV | direc:1.22 aprox indirect: 1.33 | ambos |  | orientadas (100) | articulo | 1. Las fases en las películas se identificaron por difracción de rayos X (XRD) con radiación Cu Kα (Bruker, D8 Discover, MA, EE. UU.) 2. El grosor de las películas se determinó mediante espectroscopia de fluorescencia de rayos X (XRF, Matrix Metroologies MaXXi 5, CA, EE. UU.) 3. El perfil de profundidad y la distribución en el plano de los elementos de las películas se evaluaron mediante espectroscopia de masas de iones secundarios de tiempo de vuelo (TOF-SIMS, TOF.SIMS 5, IONTOF GmbH, Alemania) 4. Las propiedades eléctricas de las películas se evaluaron mediante el coeficiente de Hall y la conductividad eléctrica se midió mediante el método de van der Pauw (ResiTest8300, Toyo Corporation, Japón). 5. Los espectros XPS de las películas se registraron utilizando un espectrómetro de fotoemisión con un analizador de electrones hemisférico (Axis Ultra DLD, Kratos Analytical, Reino Unido) a temperatura ambiente y excitados por radiación monocromática Ag Lα (hν = 2984,2 eV). 6. Los espectros de transmitancia en el rango de longitud de onda de 400 a 2000 nm se registraron utilizando un espectrofotómetro UVVis-IR (U-4100, Hitachi High-Tech, Japón). 7. Las observaciones morfológicas de la superficie de las películas delgadas se realizaron mediante microscopía electrónica de barrido de emisión de campo (FE-SEM, JSM-7800F, JEOL Ltd.) y microscopía de fuerza atómica (AFM, SPI-4000, SEIKO Instruments Inc., Japón).
11 | doi:10.1016/j.matlet.2006.07.067 | Materials Letters 61 (2007) 1408–1412 | The structure and properties of SnS thin films prepared by pulse electro-deposition | Oxido de indio y estaño | electrodeposición en forma de pulso | Se utilizó una celda de tres electrodos para la electrodeposición, con un sustrato de vidrio recubierto de indio-óxido de estaño (ITO) como electrodo de trabajo (cátodo), una lámina de platino como contraelectrodo (ánodo) y un electrodo de calomelanos saturado. (SCE) como electrodo de referencia. La temperatura del baño se mantuvo a 40 ° C [11]. El potencial aplicado al cátodo fue de forma de pulso, y su potencial de "encendido", Von fue de - 0,75 V frente a SCE y potencial de "apagado", Voff varió de -0,1 a 0,5 V. Tiempo de "encendido", ton fue 10 s, y el tiempo de "apagado", toff fue de 1 s. El período de tiempo de deposición fue de 1,5 h. para que sea tipo n el Voff debe ser -1 | mayores 10^4 cm−1 | 1,23 y 1,33 | directo | ortorrómbicas | policristalinas | articulo | 1. La estructura de las películas depositadas se caracterizó mediante un sistema de difracción de rayos X (XRD) Philips X'Pert-MPD con una fuente de radiación Cu-Kα. 2. La morfología de la superficie y la composición de las películas se analizaron con un microscopio electrónico de barrido (SEM) Philips XL30E con un accesorio de análisis de rayos X por dispersión de energía (EDX). 3. La rugosidad de la superficie se analizó mediante un microscopio de sonda de barrido Veeco NS3A-02NanoscopeIIIa, y el espesor de las películas se midió mediante un perfilador Veeco Dektak 6M stylus, cuya resolución es de aproximadamente 0,1 nm. 4. Los espectros de transmisión y absorción se tomaron con un espectrofotómetro ultravioleta-visible-infrarrojo cercano CARY 500 Scan. 5. Las propiedades eléctricas se determinaron por medidas de Van der Pauw.
12 | DOI: 10.1002/celc.201600826 | ChemElectroChem 2017, 4, 1478–1486 | Broad Spectral Response of Se-Doped SnS Nanorods Synthesized through Electrodeposition | Selenio | electroquímica. | Se aplicaron tres celdas de electrodo que incluían el electrodo de calomelanos saturado (SCE) como electrodo de referencia, FTO como electrodo de trabajo y una lámina de platino como contraelectrodo para la ruta de electrodeposición. Un baño acuoso incluía 2 10 3 M (100 ml) de SnCl2 y 20 10 3 M (100 ml) de Na2S2O3. Todas las soluciones se vertieron en un vaso de precipitados y se utilizaron unas gotas de H2SO4 para ajustar el pH de la solución a 1,5. La proporción de Sn / S se mejora al aumentar el valor de pH, ya que el suministro de S se reduce a través de la Reacción (1) al aumentar el pH. (S2O3)2- + 6H+ + 4e - ↔ 2S + 3H2O La temperatura de la solución fue 80 ° C. Antes de comenzar la prueba, tanto el sustrato FTO como la hoja de platino se lavaron ultrasónicamente con etanol durante 10 min. El tiempo de deposición fue de 30 min. Se aplicó un analizador electroquímico controlado por computadora (Potenciostato, Autolab, A3ut71167, Holanda) para mantener la condición de polarización catódica a 1.2 V considerando el SCE. Las películas delgadas de SnS depositadas se lavaron suavemente en agua destilada y se secaron al aire de forma natural después del ensayo de deposición. Para la deposición de muestras dopadas, se preparó una solución acuosa de Se (Na2SeO3) con una concentración de ~ 2x10-3 M en un vaso de precipitados para preparar el electrolito para la deposición. Se realizaron varias pruebas con la adición de varios volúmenes de esta solución (0 cc, 5 cc y 7 cc) en varios vasos de precipitados. Las muestras se denominaron Se (0), Se (1), Se (2) y Se (3) para las muestras sin dopar y con Se con varios volúmenes de la solución, respectivamente. |  | 1.26–1.46 | directo | ortorrómbica | orientación preferida (0 2 1) | articulo | 1. Se utilizó un sistema de difracción de rayos X (XRD, Philips X'Pert Pro MPD) equipado con una fuente de radiación Cu Ka = 1.5406 para estudiar las características estructurales. 2. La morfología de la superficie de las películas y el análisis elemental se caracterizaron con microscopía electrónica de barrido de emisión de campo (FESEM, TeSscan, Mira 3-XMU) y espectroscopía de rayos X de dispersión de energía (EDS) que se adjunta a este SEM. 3. Se utilizaron espectrómetros Raman, fotoluminiscente (PL) y UV-Visible para estudiar las características ópticas a temperatura ambiente. 4. Se utilizó un espectrofotómetro Renishaw en el rango de 100 a 500 cm 1 que tiene láser de argón (Ar) con longitud de onda de excitación de 514 nm para análisis Raman y láser He Cd con longitud de onda de excitación de 325 nm para mediciones de PL. 5. se utilizó un espectrómetro Perkin-Elmer-Lambda-950 para registrar la absorbancia UV-Vis.
13 | DOI: 10.1134/S0020168516080148 | ISSN 0020-1685, Inorganic Materials, 2016, Vol. 52, No. 8, pp. 851–857. | Modification of the Properties of Tin Sulfide Films Grown by Spray Pyrolysis |  | pirólisis química por pulverización (CSP) | Se cultivaron películas delgadas de sulfuro de estaño de 0,1 a 0,6 μm de espesor mediante pirólisis por pulverización de soluciones acuosas 0,1 M de sales de estaño divalente, SnCl2 ⋅ 2H2O (99%) y tiourea ( NH2) 2CS (99%). Las soluciones se prepararon en agua bidestilada. La relación deseada de los componentes constituyentes de las películas, [Sn]: [S] = 1: 3. La temperatura de pirólisis para la preparación de películas sobre sustratos de vidrio y vitrocerámica fue Ts = 523, 573 y 623 K. Antes del crecimiento de la película, los sustratos de vidrio de silicato transparente de 18 × 18 mm de dimensiones laterales y 0,17 mm de espesor y los sustratos de vitrocerámica ST50-1-1-0.6 se desengrasaron en una solución de peróxido de amoniaco con H2O2: (NH2) OH: H2O = 1: 1: 4, tratado en una solución de dicromato de potasio al 5% (К2Сr2О7) en ácido nítrico y enjuagado con agua bidestilada. |  | 1,18 a 1,47 eV varia con el Ts | directo | como no mencionan se supone conserva la del SnS | como no se menciona conserva la del SnS | articulo | 1. La morfología de la película se caracterizó mediante microscopía electrónica de barrido de emisión de campo (FESEM, Zeiss, Ultra-55). 2. La composición elemental de las películas se determinó mediante espectroscopía de retrodispersión de Rutherford (RBS, Ionex 1.7 MV Tandetron) y espectroscopía de masas de iones secundarios de tiempo de vuelo (ToF-SIMS). 3. Las estructuras cristalinas de las películas delgadas de SnS y SnS dopadas con Sb se examinaron mediante difracción de rayos X (XRD, PANalytical X'Pert Pro) con radiación Cu Kα (λ = 1.542 Å) usando exploración θ-2θ. 4. Las propiedades eléctricas de las películas se caracterizaron mediante medición Hall (tecnologías MMR K2500) utilizando el método Van der Pauw a 300 K. 5. Se utilizó la estructura fina de absorción de rayos X extendida (EXAFS) basada en sincrotrón para estudiar el entorno atómico local del dopante de antimonio.
14 | doi:10.1016/j.tsf.2010.01.040 | Thin Solid Films 518 (2010) 4370–4374 | Optimization of parameters of chemical spray pyrolysis technique to get n and p-type layers of SnS |  | pirólisis química por pulverización (CSP) automatizada. | la temperatura del sustrato se mantuvo constante con una precisión de ± 5 ° C. El cabezal de rociado y el calentador con sustratos se mantuvieron dentro de una cámara provista de un ventilador de extracción para eliminar los subproductos gaseosos y los vapores del solvente. las soluciones precursoras fueron mezclas de cloruro estañoso doblemente hidratado (SnCl2 · 2H2O) y tiourea (CS (NH2) 2), la distancia entre el cabezal de pulverización y el sustrato fue de 18 cm y el volumen total de la solución pulverizada fue de 30 ml, que contenía volúmenes iguales (15 ml) de SnCl2 · 2H2O y CS (NH2) 2. La tasa de pulverización se fijó en 2 ml / min ya que una tasa de pulverización baja El análisis de sonda caliente demostró que estas muestras eran de tipo n, solo cuando MSn es 0,12 M. | mayor 1x10^5 cm−1 | varia con el Ts (Ts optimo es 375 °C) |  | ortorrómbica |  | articulo | 1. El análisis estructural se realizó empleando difracción de rayos X (XRD) usando un difractómetro de rayos X Rigaku (D.Max.C) con radiación CuKα (λ=1.5405A °) y filtro de Ni operado a 30 kV y 20 mA. 2. Los estudios de superficie de las muestras se realizaron con la ayuda de microscopía de fuerza atómica (AFM) (Nanoscope-E, Digital Instruments, EE. UU., en modo contacto) y microscopía electrónica de barrido (SEM) (JEOL, JSM-840). 3. La variación de la composición de las muestras se analizó utilizando análisis de rayos X de dispersión de energía (EDAX) (operado a 20 kV), que se adjunta con el SEM (JEOL JSM-840). 4. Los estudios de absorción óptica se llevaron a cabo utilizando un espectrofotómetro UV-Vis-NIR (190-2500 nm) (modelo Jasco V-750). 5. Empleando la unidad de medida de fuente Keithley 236, se realizaron caracterizaciones eléctricas y medidas de fotosensibilidad aplicando un campo eléctrico de 1000 V/m a las películas.
15 | http://dx.doi.org/10.1016/j.tsf.2017.09.031 | Thin Solid Films 642 (2017) 285–289 | Variations in structural and optoelectronic features of thermally coevaporated SnS films with different Sn contents |  | coevaporación térmica | Las películas de SnS se depositaron en una cámara de evaporación térmica a alto vacío (~ 5,0 × 10−3 Pa) sobre sustratos de vidrio de cal sodada (SLG) utilizando una unidad de recubrimiento de alto vacío, El polvo de SnS se colocó en un crisol y las partículas de Sn se colocaron en un bote de tungsteno en la cámara de evaporación térmica. La distancia entre el sustrato y la fuente se fijó en 30 cm. Durante el proceso de deposición, la temperatura del sustrato se mantuvo a 225 ° C y el soporte del sustrato se hizo girar para asegurar la deposición uniforme de las películas. La velocidad de evaporación de SnS se mantuvo a 1 nm / s y la de Sn se controló con precisión entre 0 nm / s y 0,2 nm / s. Las películas depositadas se calentaron desde temperatura ambiente a 400 ° C a una velocidad de calentamiento de 10 ° C / min bajo gas Ar con una presión de 3,0 x 103 Pa y se mantuvieron a 400 ° C durante 1 h. Luego, las muestras se enfriaron a la velocidad de enfriamiento natural de la cámara hasta temperatura ambiente. A medida que la relación de Sn / S aumentó de 1,26% a 1,51% | 1.3 -1.5 | 1.25–1.57 |  | ortorrómbico con fase debil SnS2 (0,0,1) | (1,1,1) a medida que la concentracion de Sn aumenta | articulo | 1. Las morfologías superficiales de las películas delgadas y sus proporciones elementales se estudiaron mediante microscopía electrónica de barrido de emisión de campo (FESEM; SUPRA) con un sistema adjunto de espectroscopía de rayos X de dispersión de energía (EDS). 2. Las estructuras cristalinas de las películas delgadas se examinaron por difracción de rayos X (XRD; SMART APEX II DUO). 3. Se utilizó un espectrofotómetro UV-Vis (Cary 100) para medir la absorción óptica de las películas en el rango de longitud de onda de 400 a 900 nm. 4. Las propiedades eléctricas se midieron usando un sistema de medición Hall (Hall 8800) a temperatura ambiente.
16 | DOI: 10.1080/02670844.2016.1271593 | Surface Engineering, 33:8, 567-572 | Synthesis and characterisation of tin sulphide thin films |  | dos soluciones diferentes ( en agua destilada y metanol por separado ) | Las muestras utilizadas en este estudio se cultivaron mediante la técnica de pirólisis por pulverización ultrasónica. Este método se compone principalmente de un sistema de pulverización ultrasónica y un soporte de sustrato con calentador. La frecuencia del vibrador ultrasónico fue de 40 kHz. Durante la deposición, la distancia entre la boquilla y el sustrato se mantuvo constante en 4,5 cm. La temperatura del sustrato se fijó en 350 ° C, ya que se encontró que era el valor de temperatura óptimo para obtener películas delgadas de SnS uniformes y bien adherentes. se preparó una solucion (0,07M) mezclando cloruro de estaño SnCl2 y tiourea (SC (NH2) 2) como fuentes de Sn y S, respectivamente. Los precursores se disolvieron en agua destilada. |  | 1.56 |  | ortorrómbica | polycrystalline | articulo | 1. La estructura cristalina de las películas delgadas de SnS depositadas se investigó mediante difracción de rayos X (XRD) utilizando un difractómetro BRUKER-AXS tipo D8 con radiación CuKα (λ = 1,541838 Å). 2. La morfología y la composición química de las películas delgadas preparadas se llevó a cabo utilizando un microscopio electrónico de barrido (SEM), (modelo JEOL JSM 6400), equipado con un sistema de microanálisis de rayos X de energía dispersiva (EDXs). 3. La absorción óptica de las películas se estudió con un espectrofotómetro Cary 5000 UV-Vis-NIR. 4. Las características eléctricas se midieron utilizando un sistema de medición de efecto Hall (HMS-3000).
17 | DOI: 10.1088/1674-4926/38/11/113001 | Yashika Gupta and P. Arun 2017 J. Semicond. 38 113001 | Optimization of SnS active layer thickness for solar cell application |  | evaporación térmica | usando una unidad de revestimiento al vacío Hind High Vac 12A4D. La evaporación se realizó en un vacío de 540 × 10−5 Pascal (≈ 4 × 10−5 Torr) a una velocidad constante de 2 nm / s. Se obtuvieron películas de diferentes espesores (d) variando la duración de la deposición. Se realizó una medición con sonda caliente para detectar el tipo de conductividad en las películas, un extremo de la película se calentó localmente a 80 ° C mientras que el segundo extremo permaneció a temperatura ambiente. Las sondas se mantuvieron en dos extremos diferentes (caliente y frío) para medir la dirección de la corriente, en otras palabras, la polaridad. Para fabricar películas de SnS "tipo n", se utilizaron gránulos de SnS | aprox 7x10^4 cm-1 | 2 | directo | ortorrómbica | plano cristalino (113) | articulo | 1. El grosor de las películas se midió utilizando Dektek Surface Profiler (150) moviendo el lápiz óptico del instrumento por el borde de la película. 2. Las propiedades estructurales y morfológicas de las películas se estudiaron a temperatura ambiente utilizando un difractómetro de rayos X Bruker D8 y un microscopio electrónico de barrido de emisión de campo (FEIQuanta 200F) 3. Los espectros Raman de las películas objeto de estudio se obtuvieron utilizando un microscopio Renishaw Invia Raman con láser Ar2+ en modo reflexión. 4. Los estudios de fotoconductividad de las películas se realizaron utilizando el medidor de fuente SMU-01 de Marine (India) y se utilizó una lámpara de tungsteno como fuente de luz.
18 | http://dx.doi.org/10.1016/j.jaap.2016.04.016 | Journal of Analytical and Applied Pyrolysis 120 (2016) 121–125 | Spray pyrolysed SnS thin films in n and p type: Optimization of deposition process and characterization of samples | Cobre | pirólisis química por aspersión (CSP) | Como soluciones precursoras se utilizan una solución acuosa que contiene cloruro estannoso (SnCl2 · 2H2O) tiourea (CS (NH2) 2) y cloruro cuproso (CuCl2 · 2H2O). La molaridad de los precursores se ha optimizado para mantener la proporción de estaño y azufre en 1: 2. Aquí, la solución precursora de SnCl2 se prepara empleando un proceso de "dos pasos": la sal se disuelve inicialmente en HCl y luego se diluye con agua desionizada. El porcentaje de dopaje de Cu se optimiza como 4% de la concentración de estaño en la solución precursora, El volumen total de solución pulverizada es de 30 ml. La solución preparada se pulveriza a a una velocidad de 2 ml / min sobre el sustrato mantenido a 375 ° C, utilizando aire comprimido (presión ∼1,5 bar) como gas portador. |  | bangap opt: 1.43 y decrece con la concentracion de HCl | directo | ortorrómbica | largo del plano (111) | articulo | 1. Los estudios de difracción de rayos X para el análisis estructural de las películas se realizan utilizando un difractómetro de rayos X automatizado Rigaku (D.Max.C) y el patrón de difracción se registra utilizando radiación Cu K filtrada (= 1,5405˚A) y filtro de Ni operado a 30 kV y 20 mA. 2. La banda prohibida, el índice de refracción y la transmitancia de las películas se miden con un espectrofotómetro UV-vis-NIR (modelo JASCO V 570). 3. El análisis Raman se lleva a cabo con el espectrómetro Horiba Jobin Yvon LabRAMmicro. Sistema de medición Hall del modelo Ecopia n.º HMS 53000, campo magnético = 0,57 T y capaz de medir corriente en el rango (1nA-20 mA) se utilizan para la caracterización eléctrica. 4. La morfología de la superficie de la muestra se analiza utilizando AFM (Nanosurf Easyscan2) y el sistema de microscopía electrónica de barrido ZEISS. 5. El espesor de la película se mide utilizando el método Stylus (perfilador de espesor Dektak6 M) y el análisis de composición se ha realizado tomando espectros XPS utilizando el espectrómetro Kratos Analytical AMICUS equipado con la fuente de rayos X de ánodo dual Mg K / Al K.
19 | http://doi.org/10.7567/APEX.9.051201 | Applied Physics Express 9, 051201 (2016) | N-type conduction in SnS by anion substitution with Cl | Cloro | reacción en estado sólido | Para evitar la oxidación de los materiales de partida, el metal Sn se trituró y luego se mezcló con los polvos de azufre y SnCl2 en una caja de guantes llena de nitrógeno seco. Los polvos mezclados se calentaron a 520 ° C durante 12 h en tubos de sílice evacuados a ∼4 Pa. Los polvos obtenidos se sinterizaron mediante el método de sinterización por plasma de chispa (SPS) a 580 ° C durante 6 min en vacío (∼10 Pa) . |  |  |  |  | (h00) era la orientación preferencial | articulo | 1. Los tipos de conducción de las muestras cerámicas no dopadas y dopadas con Cl se confirmaron midiendo los coeficientes de Seebeck y Hall a temperatura ambiente (TA). Las mediciones de Hall se realizaron en la configuración de van der Pauw con muestras planas de 1,60 a 0,17 mm de espesor. 2. espectroscopia de fluorescencia de rayos X de dispersión de longitud de onda (WD-XRF) y la espectroscopia de emisión atómica de plasma acoplado inductivamente (ICP-AES).
20 | https://doi.org/10.1016/j.mssp.2021.105852 | Materials Science in Semiconductor Processing 131 (2021) 105852 | SnS and SnS2 films by direct-coating from same molecular ink |  | recubrimiento directo de películas de SnS | se fabricaron 25 ml de tinta a temperatura ambiente (~ 30 ◦C). Los disolventes se acidificaron primero añadiendo unas gotas de HCl concentrado para evitar la hidrólisis del SnCl2 y se agitaron vigorosamente con un agitador magnético. A continuación, se añadió lentamente polvo de SnCl2.2H2O al disolvente y se agitó durante 5 min. Posteriormente, se introdujo lentamente tiourea y se agitó durante otros 5 min. Las películas líquidas obtenidas de EGI se calentaron a 190 ◦C, para vaporizar los solventes. A continuación, las películas precursoras se convirtieron termoquímicamente en películas de SnSx mediante calentamiento en aire a temperaturas de termólisis durante 10 min. La temperatura de termólisis fué de 360 ◦C; finalmente las películas húmedas recubiertas de tinta se secaron a 190 ◦C, para obtener películas precursoras sólidas. | 10^5 cm-1 | 1,45 | directo | ortorrómbicas |  | articulo | 1. Para determinar las temperaturas de termólisis, los polvos precursores de MEI y EGI se sometieron a análisis termogravimétrico (TGA) y análisis termogravimétrico diferencial (DTG) utilizando un analizador térmico diferencial/termogravimétrico (Seiko, EXSTAR7200 TG/DTA). 2. La formación de complejos en los precursores de MEI y EGI se determinó a partir de espectros registrados con un espectrofotómetro infrarrojo transformado de Fourier (FTIR) (Thermo, Nicolet-6700). 3. Se determinaron la composición y la cristalinidad de las películas. por difractómetro de rayos X (PANalytical, X'Pert) operado con radiación CuKα filtrada con Ni. 4. Las microestructuras de las películas se observaron con un FE-SEM (Nova Nano FE-SEM 450 FEI). Se utilizó un espectrofotómetro UV-VIS (Cary 60) para medir los espectros de transmisión de las películas en el rango de longitud de onda de 300 a 1000 nm. 5. La conductividad eléctrica y de las películas se midieron haciendo celdas planas con contactos óhmicos de grafito coloidal. e utilizaron la unidad de medida de fuente (National Instruments, PXI-4130) y el multímetro digital (National Instruments, PXI-4071) para las mediciones eléctricas. 6. La fotoactividad de las películas se determinó registrando las características de corriente-voltaje de las muestras en la oscuridad y bajo iluminación constante. Se utilizó una lámpara halógena de tungsteno (Philips, 12 V 50 W) como fuente de luz con una intensidad fija de 80 mW/cm2 medida con un piranómetro (National Instruments Ltd., Kolkata, India).
21 | http://dx.doi.org/10.1016/j.jallcom.2012.11.134 | Journal of Alloys and Compounds 553 (2013) 208–211 | Conduction-type control of SnSx films prepared by the sol–gel method for different sulfur contents |  | sol-gel | utilizando cloruro estannoso (SnCl2 2H2O) y tiourea [SC (NH2) 2] como precursores de partida y 2-metoxietanol y monoetanolamina (MEA) como disolvente y estabilizador en una caja de guantes llena de nitrógeno. La relación molar de MEA a cloruro estannoso se mantuvo en 1,0. La relación molar de S / Sn ([S / Sn]) fue 1, 1,5 o 2 en la solución de mezcla. En este estudio se utilizó [S / Sn] P1 para considerar la pérdida de azufre en la deposición sol-gel. La solución de reacción contenida en un vaso de precipitados se mantuvo dentro de un horno de calentamiento a 80 ° C durante 2 h. La solución se dejó caer sobre la superficie del vidrio, que se hizo girar a 2000 rpm durante 20 s. Después de la deposición por recubrimiento por rotación, las películas se secaron a 150 ° C durante 10 min en una placa calefactora en una caja de guantes llena de nitrógeno y se secaron de nuevo a 300 ° C durante otros 30 minutos en una placa calefactora en una caja de guantes llena de nitrógeno. |  |  |  | ortorrómbica | orientación (040) | articulo | 1. Las propiedades estructurales se investigaron mediante difracción de rayos X (XRD). 2. La concentración de portadores, la movilidad y el tipo de conducción se obtuvieron de las medidas de Hall en la configuración de van der Pauw para todas las muestras. 3. Se empleó espectroscopía de fotoelectrones de rayos X (XPS ULVAC-PHI, PHI 5000) para identificar el estado de enlace químico y [S/Sn] en las películas de SnSx. 4. Las mediciones de XPS se realizaron utilizando una fuente de rayos X monocromática Al Ka. Para mejorar la sensibilidad de la superficie, los datos XPS se tomaron con un ángulo de despegue de 45° desde la superficie.
22 | https://doi.org/10.1016/j.mtcomm.2020.101167 | Materials Today Communications 24 (2020) 101167 | The comprehensive first-principle study of the thermoelectric performance of p- and n-type SnS |  | (método computacional) paquete de simulación ab initio de Viena (VASP) | En el cálculo de las propiedades de transporte eléctrico y electrónico, los potenciales de onda aumentada del proyector (PAW) se utilizan con el Perdew-Burke-Ernzerhof (PBE) de aproximaciones de gradiente generalizado (GGA) funcional de intercambio-correlación , que es muy común para la predicción de estas propiedades. La malla de puntos k en el cálculo autoconsistente antes de los cálculos de las propiedades de transporte electrónico y eléctrico es 6 × 16 × 15 y 22 × 60 × 55, respectivamente. Las predicciones de las propiedades del fonón y κl utilizan la aproximación de densidad local (LDA) de Perdew y Zunger como función de correlación de intercambio, que es más precisa que la PBE . Y el κl se calcula mediante el código ShengBTE, que se basa en las constantes de fuerza de interacción armónica de segundo orden (2º IFC) y los IFC anarmónicos de tercer orden (3º IFC) como entrada. Los cálculos de las propiedades del fonón y los segundos IFC se llevan a cabo en el marco de la teoría de la perturbación funcional de la densidad (DFPT) utilizando el paquete Phonopy, y usamos una supercélula de 2 × 3 × 3 con una supercélula de 2 × 3 × La malla de 3 k puntos debido al cálculo de las propiedades del fonón requiere una constante de red de más de 10 Å por eje de cristal. |  | 1,1 |  | ortorrómbica |  | articulo | Todos los cálculos de SnS se realizan en el marco de DFT implementado en el paquete de simulación Vienna ab initio (VASP)
23 | DOI: 10.1007/s11664-016-5096-y | Journal of ELECTRONIC MATERIALS, Vol. 46, No. 2, 2017 | Phase Control of RF Sputtered SnSx with Post-Deposition Annealing for a Pseudo-Homojunction Photovoltaic Device |  | pulverización catódica | Las deposiciones se realizaron a una potencia fija (115 W), presión (1,3 3 kPa) y tiempo (10 min) en obleas de silicio recubiertas de nitruro de silicio. Se realizó una serie de recocidos usando un calentador de lámpara al vacío (910 7 kPa) a temperatura de 400 C, con una duración de 20 min, 30 min, Una vez transcurrido el tiempo de recocido, la cámara se rellenó con N2 para acelerar el enfriamiento. | 10^4 cm-1 | 1,8 | directa | ortorrómbica | fuerte orientacion (1 1 1) | articulo | 1. Las deposiciones se realizaron utilizando un sistema de pulverización catódica de magnetrón de radiofrecuencia (13,56 MHz) orientado en una geometría vertical hacia abajo. 2. La estructura cristalina se analizó utilizando mediciones de difracción de rayos X de incidencia oblicua (GIXRD) en los sustratos de vidrio. Las mediciones de difracción de rayos X se realizaron con el PANalytic X'Pert Pro MPD. 3. Las mediciones de corriente-voltaje (I-V) se realizaron en una estación de sonda de Wentworth Laboratories conectada a un analizador de parámetros de semiconductores de precisión Agilent HP 4156B. 4. Los espectros de transmitancia y reflectancia se midieron para los portaobjetos de vidrio recubiertos con SnS utilizando un espectrofotómetro Perkin Elmer Lambda 950 en un rango espectral de 300 nm a 2000 nm.
24 | http://dx.doi.org/10.1016/j.matchemphys.2017.04.031 | Materials Chemistry and Physics 195 (2017) 229e235 | Synthesis and semiconducting properties of tin(II) sulfide: Application to photocatalytic degradation of Rhodamine B under sun light |  | via química | se añadieron cantidades apropiadas de SnCl2 (Bio CHEM chemopharma) y tiourea (Tu) a etilenglicol en un matraz de fondo redondo. Después de agitar durante 5 min, el sistema de reacción se calentó a 180ºC durante 80 min y luego se enfrió naturalmente a temperatura ambiente. Los precipitados negros se recogen por decantación, se lavan con agua destilada, acetona y se secan a 100 ° C. |  | 1,33 | directo | ortorrómbica |  | articulo | 1. La difracción de rayos X (XRD) se realizó con un difractómetro (difractómetro PANalytical X'pert PROMPD Alpha1) usando radiación Cu Ka (l ¼ 0.15418 nm). 2. El tamaño de los cristalitos se evaluó a partir del diagrama de WilliamsoneHall usando el software Xpowder. 3. La morfología de SnS se estudió mediante microscopía electrónica de barrido (SEM) utilizando un microscopio JEOL, JSM-6360LV. 4. El espectro Raman se registró con un espectrómetro SENTERRA Versión R200 Olympus BX51. 5. el gap optico se midió con un espectrofotómetro UVeVis Shimadzu 1800.
25 | doi:10.3390/s20195701 | Sensors 2020, 20, 5701 | Defect-Induced Gas-Sensing Properties of a Flexible SnS Sensor under UV Illumination at Room Temperature |  | pulverización catódica de radiofrecuencia (RF) | Se depositaron películas delgadas de SnS con un espesor de 80nm sobre sustratos de PI usando pulverización catódica de radiofrecuencia (RF) desde un objetivo de SnS. La distancia objetivo del sustrato se fijó en 6,8 cm, mientras que la presión de la cámara de pulverización catódica se mantuvo a 30 mTorr con un flujo de aire de 30 sccm y una bomba de vacío. La temperatura del sustrato se mantuvo a 200 ° C durante el proceso de deposición. Después del proceso de pulverización catódica, algunas películas delgadas se calentaron a temperatura 300 C durante 1 h al aire. Por lo tanto, |  | 1,5 |  | ortorrómbica | reticular | articulo | 1. Las morfologías superficiales de las películas delgadas de SnS se investigaron mediante microscopía electrónica de barrido y transmisión (SEM, TEM) y microscopía de fuerza atómica (AFM), utilizando JSM 700F (SEM), JEM-ARM 200F (TEM) y XE7-Park (AFM). 2. Las estructuras cristalinas se evaluaron analizando los datos obtenidos de la difracción de electrones de área seleccionada (SAED) usando TEM, así como la difracción de rayos X usando un diractómetro D8 Discover con radiación Cu K paralela y monocromática (= 0.15418 nm) . 3. se realizó espectroscopía Raman a temperatura ambiente con una fuente láser de 532 nm (SR 303i) para investigar más a fondo la presencia de fases en películas delgadas de SnS. 4. Los estados químicos de los elementos se determinaron mediante espectroscopía de fotoelectrones de rayos X (XPS) utilizando un sistema VG Multilab 2000. 5. Los picos de XPS se calibraron utilizando la energía de enlace de C 1s (284,8 eV), mientras que la relación atómica Sn/S se calculó a partir de las áreas de los respectivos picos característicos (Sn 3d y S 2p) utilizando el software Thermo Avantage. .6. La concentración de portador principal y el tipo de portador (electrón o hueco) se determinaron mediante la medición del efecto Hall en un sistema Ecopia HMS 5300 a temperatura ambiente. 7. Los espectros de absorbancia de las películas delgadas se registraron para comparar las bandas prohibidas de las películas delgadas de SnS-80 antes y después del recocido a 300 C (SnS-80-H300) usando un espectrofotómetro UV-Vis (UV-2600, Shimadzu, Co., Limitado.).
26 | http://dx.doi.org/10.1063/1.4918294 | APPLIED PHYSICS LETTERS 106, 152103 (2015) | Route to n-type doping in SnS |  | systematic density functional theory (DFT) | hemos reportado conductividades de tipo n en películas de SnS (es decir, Sn1 xPbxS (0.3 <x <0.5)) isovalentemente sustituidas con Pb) se obtuvieron en las películas con x ~ 0.5 fabricadas en la región de P (presión) baja ≤10 Pa. |  | 1,08 | directo | ortorrombica | normal al sustrato | articulo | Los cálculos de defectos se realizaron en el marco de DFT utilizando el método de onda plana aumentada del proyector, tal como se implementa en el código VASP.
27 | 10.1109 / PVSC.2009.5411154 | 2009 34th IEEE Photovoltaic Specialists Conference (PVSC) | STUDY OF SnS:Bi THIN FILMS PREPARED BY SULFURIZATION | Bismuto | evaporación y sulfurización | Se prepararon películas delgadas de SnS: Bi mediante la conversión de una película delgada depositada por evaporación simultánea de Sn y Bi a temperatura ambiente en el compuesto, recociéndolo a temperaturas de alrededor de 400 ° C en presencia de azufre elemental (sulfuración). La tasa de S se controla controlando su temperatura de evaporación con un controlador de temperatura PID. La concentración de Bi se varió entre 50 y 100%, variando la relación entre la masa evaporada de Sn y la masa de (Sn + Bi), entre 0 y 1. |  | 1.41 - 1.47 | directo | ortorrómbico |  | articulo | 1. Las propiedades ópticas y estructurales de las películas de SnS:Bi se estudiaron a partir de mediciones de transmitancia y XRD realizadas con un espectrofotómetro VIS - IR Oriel y un difractómetro de rayos X Shimadzu 6000. 2. El tipo de conductividad se determinó a partir de medidas de potencia termoeléctrica y las medidas de AES se realizaron con un sistema ESCAISAM de Perkin-Elmer, modelo 560. 3. El espesor de película se midió con un perfilador de superficie Veeco Dektak 150.
28 | http://dx.doi.org/doi:10.1016/j.jaap.2016.08.016 | J. Anal. Appl. Pyrolysis | Suited Growth Parameters Inducing Type of Conductivity Conversions on Chemical Spray Pyrolysis Synthesized SnS Thin Films |  | pirólisis química por aspersión (CSP) | Se utilizó aire filtrado como agente gas portador durante el proceso de síntesis. los sustratos de los portaobjetos de vidrio de cal sodada se limpiaron primero por ultrasonidos mediante un ataque de remojo superficial con acetona, posteriormente se enjuagaron con agua desionizada caliente (~ 80 ° C) y finalmente se les siguió con un baño de almacenamiento de alcohol isopropílico para para mejorar la adhesión de las películas delgadas de SnS sublimadas físicamente. Se preparó una solución precursora disolviendo por separado sales dicloruro estañoso deshidratado-tiourea; Para cada presión, se sintetizaron películas a temperatura de 390 ° C (precisión: ± 5 ° C) utilizando un controlador de temperatura TZN4S Autonics mientras que otros parámetros permanecieron sin cambios. La distancia entre la boquilla y el sustrato se fijó en 30 cm. Se añadió HCl a la solución de precursor estannoso para evitar la precipitación del estaño metaloide, y en un grado tal que el pH de la solución de precursor total mezclada final resultara en 2,5. Se pulverizó una solución acuosa mixta de igual volumen de las dos soluciones precursoras con una boquilla invertida de gas portador de ¼ JAU-SS ϕ = 14 mm de CYL spraying Systems Co. Se utilizó aire seco comprimido para ayudar al proceso de pulverización regulado por un sistema hidroelectromecánico con valores de presión de gas portador controlados de 0,5 y 1,0 kgf / cm2Se utilizó aire seco comprimido para ayudar al proceso de pulverización regulado por un sistema hidroelectromecánico con valores de presión de gas portador controlado de 1,0 kgf / cm2. | 8,27 (α a 532 nm) | 1.63 ± 0.05 | directo | ortorrómbico |  | articulo | 1. El análisis de difracción de rayos X (XRD) se llevó a cabo usando un PANalytical X'Pert PRO MRD (radiación CuK,  = 1.5404 Å, 45 kV, 40 mA) sobre la simetría geométrica (θ - 2θ) en el rango de recolección (20 – 80). 2.Las mediciones de dispersión Raman se realizaron en una configuración de retrodispersión con una longitud de onda de 514 nm como fuente de excitación mediante un espectrómetro FTIR Horiba-Jobin Yvon Raman equipado con un microscopio confocal Olympus BX41 de 100x. 3. El grosor de las películas delgadas de SnS depositadas se midió utilizando un perfilador de superficie Ambios XP-100 Stylus. 4. Mediante la detección de electrones secundarios y retrodispersados, se realizaron estudios de imagen morfológicos y de distribución de homogeneidades composicionales empleando un Jeol JSM-7600F FE-SEM (Field Emission - Scanning Electron Microscope) con un acoplado INCA x-act PentaPET Precision de Oxford Instruments sistema detector de rayos X de energía dispersiva (EDS). 5. la superficie cristalina y el tamaño de grano estimado se analizaron utilizando NanoScope Analysis 1.5 recopilando datos de un AFM modelo RT-SPECT Observer Z.1 de Zeiss equipado con una punta de sonda de tipo n Sb:Si semiconductor modelo RTESP de Bruker. 6. Los espectros de absorción, transmitancia y reflectancia se adquirieron en el rango de longitud de onda de 200 a 1100 nm empleando un espectrofotómetro de analizador de película delgada de doble haz FILMETRICS F10-RT-UV asistido por lámparas no polarizadas de deuterio y halógeno LS-DT2. 7. El tipo de conductividad eléctrica se determinó por el método de la sonda caliente y se realizó la medición del efecto Seebeck para determinar la potencia termoeléctrica en el régimen de variación lineal (25 - 50) °C.
29 | doi: 10.1063/1.330619 | Journal of Applied Physics 53, 1615 (1982) | Electrical and optical properties of tin oxide films doped with F and (Sb+F) | fluor y antimonio | Pirólisis Química por Pulverización (CSP) | Se prepararon soluciones acuosas que contenían SnCl4 0,6 M, isopropanol 9 M con diferentes concentraciones de NH4F mediante un atomizador sobre sustratos de cuarzo calientes, que luego se enfriaron rápidamente a temperatura ambiente. Los sustratos se mantuvieron a la temperatura elevada requerida en un horno, en el que la temperatura del sustrato durante la pulverización se pudo controlar dentro de ± 5 ° C con la ayuda de un controlador de temperatura. Se logró el dopado simultáneo de Sb y F pulverizando la solución que contenía la mezcla de NH4F y SbCl, en una solución de SnCl4. La velocidad de pulverización se mantuvo constante para todos los grupos de películas manteniendo constantes el nivel del líquido y la presión del aire comprimido (-0,5 kg / cm2). El caudal del gas portador se reguló a 8 l/min. |  |  |  | estructura de rutilo | granos orientados preferidos (121) y (112) | articulo | 1. El análisis de la composición de las películas se realizó en una microsonda Auger de exploración 590-A PHI con accesorio ESCA. 2. La difracción de reflexión y la determinación del tamaño de grano de las muestras se llevaron a cabo utilizando un microscopio electrónico de transmisión AEI-802. 3. El espesor de las películas, que oscila entre 4500 y 6000 A, se determinó atacando parcialmente las películas con polvo de Zn en HCl. El paso resultante se midió en el instrumento Talystep. 4. La transmisión y la reflexión de las películas en el rango ultravioleta y visible se registraron utilizando un espectrofotómetro Beckman DK-2A.
30 | DOI: 10.1109 / PVSC.2013.6744988 | 2013 IEEE 39th Photovoltaic Specialists Conference (PVSC) | Type Conversion of p-SnS to n-SnS Using a SnCl4/CH3OH Heat Treatment |  | evaporación térmica | Los sustratos de vidrio de cal sodada usados ​​para las deposiciones se limpiaron con ultrasonidos inicialmente, se limpiaron adicionalmente usando propan-2-ol y luego se secaron usando gas nitrógeno. La temperatura del sustrato y otras condiciones de deposición como la temperatura de la fuente, la distancia fuente-sustrato y el vacío en la cámara se mantuvieron constantes a 106 Torr. A continuación, las capas se sometieron a tratamientos posteriores a la deposición sumergiéndolas en una solución de cloruro de estaño (IV) en metanol a diferentes concentraciones y luego se recocieron a diferentes tiempos de recocido de hasta 180 min. La temperatura de recocido se mantuvo entre 400oC y 500oC. |  | 1.35 | directo | ortorrómbico | orientación preferida con el plano (111) | articulo | 1. la topografía de la superficie de las capas se observó utilizando un microscopio electrónico de barrido ambiental FEI Quanta 200 que normalmente funciona a 20 kV/97 μA. 2. n difractómetro de rayos X (XRD) Siemens D5000 con una fuente de radiación CuKα (λ = 0,15406 nm ) para determinar las propiedades estructurales de las películas. 3. las mediciones Raman se realizaron con un espectrómetro Micro Raman para confirmar las fases reales observadas a partir de las mediciones XRD. 4. la transmitancia óptica (T) y la reflectancia (R) frente a las mediciones de longitud de onda se registraron con un espectrofotómetro Shimadzu Solid Spec 3700 UV-VIS-NIR.
31 | doi: 10.1109 / WCPEC.1994.519977 | Actas de 1994 IEEE 1st World Conference on Photovoltaic Energy Conversion - WCPEC (Una conferencia conjunta de PVSC, PVSEC y PSEC) | Investigation on SnS film by RF sputtering for photovoltaic application | Antimonio | pulverización catódica por RF | Los principales parámetros de control son la potencia de RF (incluida la tensión del ánodo y la corriente del ánodo), la presión del gas Arogon de la cámara de pulverización catódica, la temperatura del sustrato y la distancia entre el objetivo y el sustrato. En este trabajo, la presión del gas fue de aproximadamente 5 x lop2 Torr, la potencia de RF, el voltaje del ánodo y la corriente del ánodo se cambiaron de 30W a 70W, 0.5kV a 1.4kV y 30mA a 85mA, respectivamente. La temperatura del sustrato se cambió de temperatura ambiente a 350 ° C, y la distancia entre el objetivo y el sustrato fue de 80 |  | 1,43 - 1,,46 | directo | ortorrómbico | crecimiento preferencial del plano con su orientación paralela a la superficie del vidrio | articulo | 1. Utilizamos equipos de microanálisis por sonda electrónica (EPMA) y espectroscopia electrónica Auger (AES) 2. La transmisividad y la absortividad de las películas de SnS se midieron con un espectrofotómetro. 3. El carácter cristalino de la película SnS se examinó mediante tecnología de difracción de rayos X (XRD).
32 | 10.1016/0379-6787(88)90015-4 | Solar Cells, 25 (1988) 97 - 107 | PHOTOELECTROCHEMICAL BEHAVIOUR OF TIN MONOSULPHIDE |  |  | Se precipitaron muestras policristalinas de SnS pasando sulfuro de hidrógeno a través de una solución ácida (pH 1) de cloruro estañoso. El precipitado se filtró y se secó. |  | 1,29 |  |  |  | articulo | 1. Los patrones de difracción de rayos X de las muestras de polvo de SnS se registraron mediante un difractómetro de rayos X modelo PW-ll40 de Philips. 2. El análisis de energía dispersiva de rayos X de muestras de polvo de SnS se llevó a cabo con un instrumento Siemen Etch Autoscan. 3. Los espectros de reflectancia de las muestras de polvo de SnS se registraron en el rango de 700 a 2100 nm con un espectrofotómetro Hitachi 330. 4. Todas las mediciones electroquímicas se realizaron con un potenciostato/galvanostato PAR modelo 173, un programador PAR modelo 175 Universal, un Memoryscope digital Iwatsu modelo 6430 y un registrador Houston 2000.
33 | http://dx.doi.org/10.1016/j.mee.2013.04.030 | Microelectronic Engineering 110 (2013) 21–24 | Photovoltaic properties of n-type SnS contact on the unpolished p-type Si surfaces with and without sulfide treatment |  | sol-Gel | Las películas de SnS se prepararon mediante el método sol-gel utilizando cloruro estañoso (SnCl2 2H2O) y tiourea [SC (NH2) 2] como precursores de partida y 2-metoxietanol y monoetanolamina (MEA) como disolvente y estabilizador en una caja de guantes llena de nitrógeno. La relación molar de MEA a cloruro estañoso se mantuvo en 1,0. La relación molar de [S / Sn] fue 2 en la solución de mezcla. La solución de reacción contenida en un vaso de precipitados se mantuvo dentro de un horno de calentamiento a 80 ° C durante 2 h. La solución se vertió sobre la superficie de p-Si sin pulir con o sin tratamiento con sulfuro, que se hizo girar a 2000 rpm durante 20 s. Después de la deposición por recubrimiento por rotación, las películas se secaron a 150 ° C durante 10 min en una placa calefactora en una caja de guantes llena de nitrógeno y se secaron de nuevo a 300 ° C durante otros 30 minutos en una placa calefactora en una caja de guantes llena de nitrógeno. |  |  | directo | ortorrómbico | fuerte orientación (040) | articulo | 1. Se empleó la difracción de rayos X (XRD) para identificar las fases en las películas de SnS. 2. Se empleó espectroscopía de fotoelectrones de rayos X (XPS) para identificar la proporción molar de [S/Sn] de las películas de SnS. 3. Las curvas J-V se midieron utilizando un sistema de caracterización de semiconductores Keithley Model-4200.
34 | DOI: 10.1039/c8ta07090c | J. Mater. Chem. A, 2018, 6, 24588 | Large enhancement of electrical transport properties of SnS in the out-of-plane direction by n-type doping: a combined ARPES and DFT study | Antimonio y Bismuto | [5 empty] | ortorrómbico |  | articulo
35 | https://doi.org/10.1007/s40843-021-1684-0 | Sci China Mater 2021, 64(12): 3051–3058 | Low carrier concentration leads to high in-plane thermoelectric performance in n-type SnS crystals | Bromo |  |  |  | opti 1.15 |  | ortorrómbico |  | articulo
36 | DOI:10.1088/0022-3727/33/9/304 | J. Phys. D: Appl. Phys. 33 (2000) 1054–1059. | Spray pyrolytic deposition and characterization of SnS and SnS2 thin films |  | Pirólisis Química por Pulverización (CSP) | Las condiciones de deposición se optimizan para obtener películas reproducibles y de mejor calidad: la calidad de la película se determina en función de su color, adhesión y tratamiento químico. Se utiliza aire comprimido purificado a una presión de 8,21 × 104 N m − 2 como gas portador, cuyo caudal se normaliza a ∼7 l min − 1. El ángulo de pulverización y la distancia de la boquilla al sustrato son los parámetros que se pueden ajustar mecánicamente. El ángulo de pulverización se puede variar en el rango de 0 a 90 °. Sin embargo, se normaliza a 45◦ a lo largo de esta investigación para asegurar un recubrimiento uniforme en un área grande y la distancia entre la boquilla y el sustrato se fija en 25 cm. Se usó SnCl2.2H2O de alta pureza (3 g) disuelto en metanol como fuente de estaño. Para mejorar la solubilidad de SnCl2.2H2O, también se agregan unas gotas de HCl. Se utiliza una cantidad igual de tiourea disuelta en dioxina como fuente de azufre. Se prefiere la dioxina (normalmente se usa agua) debido a su alta volatilidad y baja tensión superficial. La mezcla tomada en la proporción adecuada se rocía sobre los sustratos calentados (de vidrio). fijamos la respectiva temperatura de deposición de las películas delgadas de SnS en 275 ◦C. | 1 | 1 | indirecto | amorfo | amorfo | articulo | 1. Las propiedades estructurales de las películas se estudiaron mediante un difractómetro de rayos X JEOL-JDX 8030 controlado por computadora usando radiación Cu Kα. 2. la conductividad fotoelectrica de las muestras se midieron utilizando un electrómetro digital Keithly 614. 3. Las mediciones ópticas se llevaron a cabo utilizando un espectrofotómetro de doble haz Hitachi modelo 3400 UV-Vis-NIR en el rango de longitud de onda de 400-2500 nm.
37 | https://doi.org/10.1016/0927-0248(94)90158-9 | Solar Energy Materials and Solar Cells 35 (1994) 325-331 | Characterization of vacuum-evaporated tin sulfide film for solar cell materials | Antimonio | evaporación al vacío | El sistema de vacío se evacuó por debajo de 3 x 10 ^ {- 6} Tort mediante una bomba de difusión de aceite con una trampa de nitrógeno líquido. Se depositaron películas de sulfuro de estaño sobre los sustratos de vidrio portaobjetos, película ITO y película de aluminio calentados a entre 150 ~ 350 ° C desde un crisol calentado eléctricamente al vacío. El material de origen es polvo de SnS con una pureza del 99,99%. La distancia de la fuente al sustrato fue de 10 cm. La temperatura del sustrato se controló mediante un termopar de cromo-alumel. |  |  |  | ortorrómbico | cambió del plano cristalino (111) al plano cristalino (040) al aumentar la temperatura del sustrato. | articulo | 1. Las propiedades estructurales de las películas se estudiaron mediante un difractómetro de rayos X
38 | doi: 10.1063/1.4872989 | Solid State Physics AIP Conf. Proc. 1591, 1440-1442 (2014) | Cu Doping: An Effective Method For Improving Optoelectronic Properties Of Sprayed SnS Thin Films | Cobre | Pirólisis Química por Pulverización (CSP) | Se pulverizó una solución acuosa que contenía cloruro estañoso (SnCl2.2H2O) y tiourea (CS (NH2) 2) a una velocidad de 2 ml / min sobre el sustrato mantenido a 415 oC, utilizando aire comprimido (presión ~ 1,5 bar) como gas portador.. El volumen total de solución pulverizada fue de 30 ml. el porcentaje de Cu manteniendo la proporción de estaño y azufre en 1: 2. El dopado con cobre se realizó incluyendo el porcentaje requerido de cloruro cuproso (CuCl2.2H2O), a la solución acuosa prístina. El porcentaje de dopaje de Cu se varió como 2%, 4%, 6%, 8%, 10% de la concentración de estaño en la solución precursora | > 10^4 cm-1. | 1,2 | directo | oetorrómbico | La orientación preferencial fue a lo largo del (111) | articulo | 1. El análisis estructural de las películas se realizó mediante estudios de difracción de rayos X utilizando equipos de rayos X automatizados Rigaku (D. Max.C). 2. La banda prohibida de las películas se midió utilizando un espectrofotómetro UV-VIS-NIR (modelo JASCO V 570). 3. La medición de Hall se realizó utilizando el modelo Ecopia n.º HMS-53000.
39 | http://dx.doi.org/10.1016/j.mssp.2014.03.034 | Materials Science in Semiconductor Processing 24 (2014) 90–95 | Optical and electrical properties of pure and Sn4+-doped n-SnS films deposited by chemical bath deposition | Sn4+ | deposición en baño químico | El cloruro de estaño (SnCl2.2 H2O) y el citrato de triamonio (C6H5O7 (NH4) 3) se disolvieron primero en 10 ml de agua desionizada añadiendo la cantidad apropiada de solución acuosa de HCl (1,6 ml, 12 mol / l). Para las películas dopadas con Sn4þ, también se añadió SnCl4 a dicha solución. La relación molar del cloruro de estaño al citrato de triamonio se fijó en 1. La relación molar de Sn4+ / Sn2+ se diseñó para que fuera 0,01. Al mismo tiempo, se disolvió tiacetamida (CH3CSNH2) en 10 ml de agua desionizada en otro rompedor. Posteriormente, las soluciones con y sin cationes Sn4+ y la solución de tiacetamida se mezclaron con agitación constante. En esta solución mixta, la concentración del catión Sn2+ se fijó en 0,01 mol / l y se diseñaron tres relaciones molares de S2 / Sn2- como 0,85, 0,701 y 0,55. El pH de las soluciones se ajustó luego a 5 con una solución acuosa de hidrocarbonato de sodio (NaHCO3). Las soluciones se homogeneizaron nuevamente mediante agitación magnética durante 10 min a temperatura ambiente. Se utilizaron portaobjetos de vidrio comerciales como sustrato y se limpiaron ultrasónicamente en acetona y metanol durante 0,5 h. Los sustratos limpios se colocaron verticalmente en cada una de las soluciones de baño. Después de eso, los vasos de precipitados que contenían las soluciones de baño y los sustratos se sellaron con una película de plástico y se colocaron en un baño de agua electrotermostático. El baño de agua se calentó a 50 ° C y se mantuvo durante 2,5 h. Después de la deposición, las películas se enjuagaron con agua desionizada para eliminar la solución de baño residual y las partículas de SnS ligeramente adheridas sobre las películas y luego se secaron en un horno de secado a 40ºC. |  | direct = 1,25 - 1,83 indi= 1,1 - 1,6 | ambos | ortorrómbico |  | articulo | 1. La fase estructural de las películas depositadas se identificó usando un difractómetro de rayos X (XRD, CuKα1, λ¼0.15406 nm, Model No: D/Max- 2200PC, Rigaku, Japón). 2. La morfología y el espesor de las películas se analizaron mediante microscopía electrónica de barrido (SEM, Modelo No: S-4800, Hitachi, Japón). 3. Las relaciones molares S/Sn de las películas se determinaron mediante espectroscopía de dispersión de energía (EDS) equipada con el SEM. 4. Los espectros de transmitancia óptica y absorbancia de las películas se registraron convencionalmente en un espectrofotómetro UV-vis (Modelo No: UV2600, SDPTOP, Shanghai, Chian). 5. La resistividad eléctrica de las películas se midió mediante un sistema de resistividad de sondas de 4 puntos (Modelo No: RTS-9, Probes Tech, Guangzhou, China).
40 | doi:10.1016/j.matchemphys.2006.10.009 | Materials Chemistry and Physics 102 (2007) 13–18 | Preparation and characterisation of sprayed tin sulphide films grown at different precursor concentrations |  | Pirólisis Química por Pulverización (CSP) | Sc = 0,09 M y Sc = 0,13 M La técnica de pirólisis por aspersión de 350 ° C, el caudal de solución de ∼6mlmin − 1, el caudal de gas portador de ∼8 l min − 1 y la distancia entre la boquilla y el sustrato de 30 cm se mantuvieron constantes. La solución de precursor de partida se preparó usando SnCl2 puro 5 N y n, n-dimetiltiourea. Se disolvió SnCl2 en una mezcla de alcohol isopropílico y agua desionizada en una proporción de 3: 1 mientras que la tiourea se disolvió en agua desionizada. Ambas soluciones de precursores equimolares se mezclaron y la solución final se almacenó en un depósito mantenido en NTP. El depósito volumétrico se conectó a un lado del cabezal de rociado. Se dejó que el gas portador, nitrógeno, fluyera a través del manómetro de control de presión, conectado al otro lado del cabezal de pulverización. Se permitió que el cabezal de rociado se moviera en el plano x – y utilizando el sistema de motor paso a paso controlado por microprocesador para lograr un recubrimiento uniforme de la película sobre el sustrato. Se emplea un sistema de calentador resistivo para alterar la temperatura del sustrato, que se controla mediante un controlador de temperatura Eurotherm-810 con una precisión de ± 2 ◦C. Los sustratos se limpiaron ultrasónicamente, primero con tricloroetileno y luego con acetona y alcohol metílico seguido de enjuague en agua destilada. | mayor a 10^4 cm − 1 | opt 1,32 | directo | ortorrómbico | una orientación preferida fuerte (1 1 1) | articulo | 1. Se usó el microscopio electrónico de barrido (SEM) Hitachi (Modelo S-4000) acoplado con el Analizador de energía de rayos X (Line exl Model 711) para el análisis de composición y la topología superficial de las películas. 2. Los estudios estructurales de las películas se examinaron utilizando un difractómetro de rayos X (XRD) Simens (Modelo D-5000). 3. Las propiedades eléctricas como la resistividad, la movilidad Hall y la densidad de portadores de las películas se estudiaron mediante la técnica de van der Pauw. 4. Las propiedades ópticas de las películas se estudiaron utilizando espectros de transmitancia y reflectancia versus longitud de onda registrados por el espectrofotómetro de doble haz Hitachi U: 3400UV-VIS-NIR en el rango de longitud de onda de 350–2500 nm. 5. El espesor de la película se evaluó utilizando los métodos convencionales de gravimetría y espectrofotometría.
41 | https://doi.org/10.1016/j.matpr.2019.02.122 | Materials Today: Proceedings Volume 8, Part 1, 2019, Pages 352-356 | Synthesis Of Spray Pyrolysed Copper Doped Tin Sulfide (SnS:Cu) Thin Films By Optimizing The Anionic Precursor Molarity | Cobre | Pirólisis Química por Pulverización (CSP) | Las películas delgadas de SnS: Cu se preparan sobre sustratos de vidrio mediante la técnica de pirólisis química por aspersión (CSP). Las soluciones acuosas de cloruro estannoso (SnCl2.2H2O), tiourea (CS (NH2) 2) y cloruro cuproso (CuCl2.2H2O) se utilizan como precursores en el presente estudio. El porcentaje de dopaje de Cu se optimiza y se fija como el 4% de la concentración de estaño en la solución precursora [3]. Se varía la molaridad del precursor de azufre, manteniendo la molaridad de estaño y el porcentaje de dopaje de Cu fijos como (Sn: S) 0,1: 0,1, 0,1: 0,2, 0,1: 0,3 y 0,1: 0,4. La temperatura del sustrato se mantiene a 375oC y la velocidad de pulverización a 2 ml / min. El aire comprimido se utiliza como gas portador. | > 10^4 cm-1. | 1,3 - 1,7 | directo | ortorrómbico | orientación preferida a lo largo del plano (111) | articulo | 1. Para el análisis estructural se utilizó el difractómetro de rayos X automatizado Rigaku (D.Max.C) con radiación filtrada de Cu Kα (λ = 1.5405 Ao). 2. El espectrofotómetro UV-VIS-NIR (modelo JASCO V 570) se utiliza para medir el intervalo de banda de las películas. 3. El análisis Raman se realiza empleando el microespectrómetro Horiba Jobin Yvon Lab RAM. 4. La caracterización eléctrica se realiza con la ayuda del sistema de medición Hall de Ecopia modelo No HMS-53000, campo magnético = 0.57 T y capaz de medir corriente en el rango (1nA-20 mA).
42 | doi:10.1088/0953-8984/19/30/306003 | J. Phys.: Condens. Matter 19 (2007) 306003 (12pp) | Optimization of the distance between source and substrate for device-grade SnS films grown by the thermal evaporation technique |  | evaporación térmica | Las películas de SnS se depositaron utilizando el sistema de evaporación térmica sobre sustratos de vidrio Corning 7059. Las deposiciones se llevaron a cabo a varias distancias entre la fuente y los sustratos (20 y 25 cm) en un vacío de ∼10 ^ −6 Torr. Los otros parámetros como la temperatura del sustrato (300 ◦C), la velocidad de deposición (2 A ° s − 1) y el peso del material de origen (50 mg) se mantuvieron constantes. Se usó un compuesto de SnS de alta pureza (4N) como material de origen y se evaporó usando un bote de molibdeno aplicando un voltaje constante de 30 V con una corriente de 65 A. Se usó un calentador radiante de 1 kW para calentar los sustratos y se empleó un controlador de temperatura. para controlar la temperatura del sustrato con una precisión de ± 2 ◦C. |  | opt 1,36 |  | ortorrómbica | la mayoría de los cristalitos crecen a lo largo de la dirección [010] | articulo | 1. El grosor (aproximadamente) de las películas depositadas se estimó mediante un método gravimétrico utilizando un sistema de microbalanza Sartorius Research (Modelo: R 200D). 2. La composición elemental de las películas se examinó utilizando el sistema de análisis de dispersión de energía de rayos X (EDAX) conectado a un microscopio electrónico de barrido (SEM; modelo JSM-840 A). 3. Las propiedades estructurales se estudiaron utilizando los espectros de difracción de rayos X (XRD) recopilados de un difractómetro de rayos X (Philips X'Pert Pro). 4. La topología de la superficie y la morfología de las películas de SnS se examinaron utilizando SEM y un microscopio de fuerza atómica (AFM; Digital Instrument Nanoscope-E) a temperatura ambiente. 5. Para estudiar las propiedades eléctricas de las películas de SnS, se realizaron mediciones de efecto Hall a temperatura ambiente. 6. Los estudios de resistencia dependiente de la temperatura también se realizaron utilizando un electrómetro Keithley de alta resistencia (modelo 6517A) en el rango de temperatura 20-200 ◦C.
43 | https://doi.org/10.1016/j.optmat.2020.109887 | Optical Materials 105 (2020) 109887 | Pb-doped SnS nano-powders: Comprehensive physical characterizations | Plomo | coprecipitación | Primero, se prepararon vasos de precipitados separados que contenían 100 ml de SnCl2⋅2H2O 100 mM y Na2S 300 mM. Las soluciones se agitaron a 700 rpm durante 10 min, luego se vertió lentamente la solución de SnCl2⋅2H2O sobre la solución de Na2S, y finalmente, la solución mixta se agitó durante 1 ha 70 ° C. La aparición de una solución de color marrón oscuro mostró la formación de SnS NP. Para preparar las diferentes concentraciones de NP de SnS dopadas con Pb, se añadieron 3 y 6 ml de solución 2⋅3H2O de Pb (CH3COOH) 100 mM a la solución principal. Las soluciones se drenaron de los vasos de precipitados después del proceso de precipitación, se enjuagaron con etanol y agua destilada y finalmente se secaron en el horno a 60 ° C. Después de eso, se recogieron los nanopolvos preparados. |  | 1,64 | directo | ortorrómbico |  | articulo | 1. Las propiedades estructurales de las NP de SnS no dopadas y dopadas con Pb se verificaron utilizando un difractómetro de rayos X (XRD, Philips, PANanalytical, Cu-kα ¼ 1.5406 Å). 2. Para investigar la morfología de las NP preparadas, se utilizó un microscopio electrónico de barrido de emisión de campo (FESEM; TESCAN, Mira 3-XMU). 3. Los estudios elementales se realizaron utilizando un espectrómetro de rayos X de dispersión de energía (EDX). 4. Las caracterizaciones ópticas se estudiaron a través de una espectroscopia de fotoluminiscencia (PL) Varian-Cary Eclipse y Lambda 25-Perkin-Elmer UV-Vis.
44 | https://doi.org/10.1016/j.mssp.2020.105050 | Materials Science in Semiconductor Processing 113 (2020) 105050 | Role of substrate temperature on spray pyrolysed metastable π-SnS thin films |  | pirólisis por pulverización química neumática | Los parámetros de pulverización, como el caudal, el movimiento del plano XY y el tiempo de pulverización, se controlan mediante PC a través de una interfaz con el sistema de pirólisis de pulverización. La temperatura del sustrato se controló mediante un controlador de temperatura derivado integral proporcional (PID) para mantener la temperatura deseada. El sustrato de vidrio de cal sodada (SLG) se limpió ultrasónicamente con una solución de jabón, acetona y alcohol isopropílico durante 10 min respectivamente y luego se secó usando nitrógeno gaseoso. La solución acuosa de precursor se preparó usando cloruro de estaño (II) dihidrato (SnCl2⋅2H2O) como fuente de estaño y tiourea (CS (NH2) 2) como fuente de azufre. Se agregaron pocas gotas de HCl concentrado (35-37%) a la solución precursora para mejorar la solubilidad del estaño. En la preparación se utilizó una relación de concentración molar de precursor de S / Sn = 1,3. Se tomó una cantidad excesiva de tiourea para compensar la pérdida de azufre durante la deposición. Se depositaron películas delgadas a diferentes temperaturas del sustrato de 300 ° C, 325 ° C, 350 ° C, 375 ° C y 400 ° C. La velocidad de pulverización se mantuvo a 2 ml / min y se utilizó aire comprimido como gas portador con una presión de 0,8 bar. La distancia entre la boquilla y el sustrato se mantuvo en 16 cm. | 1,34-2,90 varia con la temperatura del sustrato | opt 1,61 - 1,82 | directo | cúbica |  | articulo | 1. El patrón de difracción de rayos X (XRD) se registró usando un difractómetro de rayos X (Rigaku Miniflex 600) con radiación Cu Kα (λ ¼ 1.5406 Å). 2. Los espectros Raman de las películas delgadas de SnS se registraron utilizando un espectrómetro Raman confocal (Witec) con una longitud de onda láser de 532 nm. 3. Los espectros ópticos de absorción y transmisión de las películas delgadas se obtuvieron usando un espectrómetro UV-VIS (Shimadzu UV 1800) en el rango de longitud de onda entre 190 y 1100 nm. 4. Los espectros de PL a temperatura ambiente de las películas se registraron utilizando un espectrómetro de fotoluminiscencia (espectrofluorómetro FP 8500 de Jasco) con una longitud de onda de excitación de 550 nm a una potencia de 15 mW/cm2. 5. La morfología superficial de las películas se analizó utilizando un microscopio electrónico de barrido (EVO MA18). 6. La composición elemental se determinó mediante espectroscopia de dispersión de energía (Oxford EDS) acoplada al SEM con un voltaje de aceleración de hasta 15 kV. 7. La medición a temperatura ambiente de la concentración de portadores, la movilidad y la resistividad se realizó utilizando el método de van der Pauw utilizando el sistema Ecopia HMS 5500.
45 | DOI: 10.1007/s00339-005-3475-y | Appl. Phys. A 83, 133–138 (2006) | Synthesis and characterisation of co-evaporated tin sulphide thin films |  | co-evaporación térmica | Las películas delgadas de sulfuro de estaño se prepararon por co-evaporación térmica de elementos individuales a diferentes temperaturas del sustrato que variaban desde la temperatura ambiente hasta 300 ◦C a intervalos de 50 ◦C. La composición se da teóricamente como SnxSy, La temperatura del sustrato se controló con un termopar de cobre-constantano montado en el sustrato. Se evaporaron estaño y azufre de pureza 5 N de los botes de molibdeno. Antes de la evaporación, los sustratos se limpiaron utilizando los procedimientos de limpieza normales. La deposición se realizó a una velocidad de ~ 20 Å / s bajo una presión de 10-5 Torr sobre sustratos de vidrio Corning 7059. La distancia entre la fuente y el sustrato fue de aproximadamente 15 cm y los sustratos se dispusieron exactamente normales a las fuentes. | > 10^4 cm−1 | opt 1,37 |  | ortorrómbica | fuerte orientación (040) | articulo | 1. Las propiedades estructurales de las películas se investigaron utilizando un difractómetro de rayos X Philips X'Pert Pro con radiación Cu Kα1 en el rango de exploración de 10–80◦. 2. La composición y la topología de las películas SnxSy se evaluaron mediante análisis de rayos X de dispersión de energía (EDAX) (modelo JSM-840 A) conectado a un microscopio electrónico de barrido (SEM). 3. Para estudiar el mecanismo de transporte de corriente en las capas, se investigaron las características de corriente-voltaje (I-V) a diferentes temperaturas que variaron en el rango de 30-150 ◦C.
46 | DOI: 10.1021/acsami.9b03213 | ACS Appl. Mater. Interfaces 2019, 11, 17539−17554 | Postdeposition Processing of SnS Thin Films and Solar Cells: Prospective Strategy To Obtain Large, Sintered, and Doped SnS Grains by Recrystallization in the Presence of a Metal Halide Flux | Cloro | Los tratamientos de posdeposición (PDT) | Para la etapa de procesamiento de SnCl2, se evaporó térmicamente una capa delgada de SnCl2 (fuente de polvo ultraseco de SnCl2 con pureza 4 N, suministrada por Alfa Aesar) con un espesor de ~ 200 nm en la parte superior del absorbente de SnS, seguido de un tratamiento posterior en el mismo. ampollas selladas a temperaturas que oscilan entre 250 y 300 ° C durante 30 min. Para todas las condiciones de recocido, las ampollas y el tubo de proceso con las muestras se dejaron enfriar en la región fría del horno, después de apagar el sistema de calentamiento al final del tiempo de recocido. El tiempo de enfriamiento típico fue de alrededor de 20-30 min para alcanzar los 70 ° C. Dicho perfil de enfriamiento permitió la eliminación de las fases residuales de azufre o SnCl2 y su precipitación en las regiones frías de las ampollas / tubo de proceso. Después de enfriar a temperatura ambiente, las muestras tratadas con SnCl2 se enjuagaron con agua desionizada y, en algunos casos, se grabaron en una solución estándar de NP (H3PO4 / HNO3 / H2O) para eliminar el residuo de SnCl2 de la superficie de SnS. |  | 1,33 |  | ortorrombica | orientado a lo largo de la dirección (111) | articulo | 1. Utilizamos un microscopio electrónico de barrido de emisión de campo de alta resolución Zeiss Merlin equipado con un detector de electrones secundario en la lente para obtener imágenes topográficas. 2. La composición química de las películas de SnS se determinó utilizando un sistema de análisis de rayos X de dispersión de energía (EDX) Bruker EDX-XFlash6/30. 3. La composición de fase y las propiedades cristalográficas se analizaron mediante difracción de rayos X (XRD) en un sistema Rigaku Ultima IV utilizando radiación monocromática Cu Kα (λ = 1,5406 Å, 40 kV a 40 mA). 4. Los tamaños de cristalitos y las constantes de red se calcularon utilizando el software Rigaku PDXL versión 1.4.0.3. Se utilizó la fórmula de Debye-Scherrer para calcular el tamaño de los cristalitos. 5. los espectros Raman a temperatura ambiente se registraron en una geometría de retrodispersión de 180° utilizando el espectrómetro de alta resolución LabRAM HR de Horiba. 6. Para las mediciones de fotoluminiscencia (PL) se utilizó un monocromador de rejilla simple de 0,64 m de distancia focal (600 mm−1) y la línea de 442 nm de un láser He−Cd de 37,1 mW de potencia. 7. Se empleó un criostato de helio de ciclo cerrado para medir las dependencias de temperatura de los espectros de PL a temperaturas de 10 a 300 K. 8. Las curvas J-V se midieron bajo luz blanca estándar con una intensidad de iluminación de 100 mW/cm2 (AM 1,5) utilizando la técnica de sonda de cuatro puntos en un simulador solar AUTOLAB PGSTAT 30 y Oriel clase A 91159A. 9. El EQE se midió en la región espectral de 300-1000 nm usando un monocromador SPM-2 controlado por computadora (Carl Zeiss-Jena) y una lámpara Xe de 300 W como fuente de luz de excitación.
47 | https://doi.org/10.1063/1.5027679 | APPLIED PHYSICS LETTERS 112, 202102 (2018) | Segregation of chlorine in n-type tin monosulfide ceramics: Actual chlorine concentration for carrier-type conversion | Cloro | reacción de estado sólido | se sintetizaron mediante la reacción de estado sólido convencional de SnCl2, La cantidad total de reactivos medidos fue de 1 g. Para evitar la segregación de una fase rica en S como SnS2, que exhibe conducción de tipo n, la relación Sn / S y Sn / (S þ Cl) se fijó en 1,007. Estos materiales se mezclaron en una caja de guantes llena de nitrógeno seco. Los polvos mezclados se calentaron a 520ºC durante 12 h en tubos de sílice sellados y se evacuaron a 4 Pa a temperatura ambiente. Los cuerpos sinterizados obtenidos de SnS sin dopar y dopado con Cl se trituraron suavemente en polvos. Los polvos obtenidos se sinterizaron en gránulos cerámicos de alta densidad mediante sinterización por plasma de chispa (SPS) a 3,8 102 MPa a 580 C durante 6 min en una cámara evacuada por debajo de 10 Pa. Los contaminantes de la superficie de los discos cerámicos obtenidos se eliminaron con papel de lija impermeable. | [5 empty] | articulo | 1. Se utilizaron WD-XRF (RIGAKU, ZSX Primus II) y microanálisis de sonda electrónica (EPMA; JEOL Ltd., JXA-8200, voltaje de aceleración=15 kV y corriente de haz 1 10 7 A) para estimar las composiciones químicas de las muestras. 2. Las mediciones del efecto Hall (TOYO Corporation, ResiTest8300) se realizaron a temperatura ambiente en la configuración de van der Pauw con muestras planas de 0,17 a 1,60 mm de espesor para revelar el tipo de conducción, la concentración de portadores y la movilidad.
48 | DOI: 10.1039/c6cp08867h | Phys.Chem.Chem.Phys., 2017, 19, 5423 | Influences of the adsorption of different elements on the electronic structures of a tin sulfide monolayer | Litio y Aluminio | Cálculo de primeros principios | Los cálculos de los primeros principios se llevaron a cabo utilizando un Paquete de Simulación Ab-initio de Viena (VASP) dentro de la teoría funcional de la densidad (DFT) y los potenciales de onda aumentada del proyector (PAW). La función de intercambio-correlación se describió mediante la aproximación de gradiente generalizada (GGA) con las funciones de Perdew-Burke-Ernzerhof (PBE). Se empleó un corte de energía cinética de 500 eV para la expansión de la onda plana. La integración del espacio k se realizó en una cuadrícula de 5x5x1 utilizando el método Monkhorst-Pack. Además, se utilizó el espacio de vacío de 15 Å para evitar las interacciones entre las imágenes periódicas de las losas. Además, todas las posiciones atómicas se optimizaron con el método del gradiente conjugado hasta que las fuerzas atómicas fueron inferiores a 105 eV Å 1. Para simular la adsorción de átomos en la monocapa de SnS, se consideró que se absorbió un adatom en la supercélula de 4 4 ​​1 SnS con 64 átomos. Además, para buscar la configuración más estable, también consideramos cuatro tipos básicos de sitios de adsorción: encima del centro de los anillos hexagonales de SnS (sitio del centro H), en la parte superior de los átomos de Sn superiores (sitio de Sn-top), en la parte superior de los átomos S superiores (sitio S-top), y encima del enlace Sn-S (sitio Bridge), como se muestra en la Fig. 1. Además, definimos la energía de adsorción Eab de la siguiente manera: Eab = ESnS + átomo ESnS Eatom donde ESnS + átomo / ESnS es la energía total de la monocapa de SnS con / sin el adatomo de superficie y Eatom es la energía total del adatomo aislado (los metales ligeros, el hidrógeno, el oxígeno y los adatomos 3D TM). Por tanto, según esta definición, un valor Eab negativo más pequeño corresponde a una posición de adsorción más estable. Además, la diferencia entre el adatom y la superficie superior de la monocapa de SnS a lo largo de la coordenada z se tomó como la altura del adatom (h). |  | 1,40 | indirect |  |  | articulo
49 | https://doi.org/10.1016/j.jpcs.2019.109182 | Journal of Physics and Chemistry of Solids 137 (2020) 109182 | Thermoelectric properties of Bi-doped SnS: First-principle study |  |  | Para los enfoques estructurales y electrónicos, calculamos a través de una formulación de pseudopotencial de onda plana dentro del marco de DFT, e implementamos el código en el Paquete de Simulación Ab initio de Viena. Los potenciales de onda aumentados por el proyector se utilizaron para describir la interacción entre electrones e iones. Se utilizó la aproximación de gradiente generalizada de Perdew-Burke-Ernzerhof para la función de correlación de intercambio. Las posiciones atómicas se relajaron hasta que las fuerzas sobre los átomos fueron menores que 0.01 eV Å􀀀 1. Construimos la supercélula y reemplazamos algunos átomos de Sn con átomos de Bi en los cálculos correspondientes al SnS bi-dopado. Se adoptó un rango de temperatura de 300 a 800 K, en el que la estructura Pnma podría mantenerse estable. (concentración óptima es de 1,56%) |  |  |  | ortorrómbica |  | articulo | Para los enfoques estructural y electrónico, calculamos a través de una formulación de pseudopotencial de onda plana en el marco de DFT e implementamos el código en el paquete de simulación Vienna Ab initio. Los potenciales de onda aumentados por proyector se utilizaron para describir la interacción entre electrones e iones. Se utilizó la aproximación de gradiente generalizado de Perdew-Burke-Ernzerhof para la función de correlación de intercambio.
50 |  |  | Optimization of opto-electronic properties of spray deposited n-type tin monosulfide thin film for photovoltaic application | Cobre | Pirólisis Química por Pulverización (CSP) | Para la fabricación de SnS, comenzamos tomando SnCl2.H2O 0,1 M de la solución madre preparada (0,5 M) y TU 0,2 M de la solución madre (1M). la molaridad de TU se mantuvo en una proporción de 1:2. Las muestras se depositaron a una velocidad de pulverización de 2 ml/min con una temperatura del sustrato de 375 oC > T < 400 oC, utilizando aire comprimido (presión ~1,5 bar) como gas portador. El volumen total de solución pulverizada fue de 30 ml. | > 10^5 cm−1 | opti : 1.4 |  | ortorrómbica | tiene una orientación preferencial a lo largo del plano (111) | tesis de posgrado | 1. se utilizó el perfilómetro de aguja Dektak 6M para medir el perfil topográfico de la superficie, la rugosidad de la línea y el grosor de la ondulación muy por debajo de 100 Å 2. El patrón XRD en nuestro estudio se obtuvo utilizando el difractómetro de rayos X Rigaku (D.Max.C) con línea Cu Kα (λ = 1.5405 Å) como fuente de radiación junto con un filtro de Ni que opera a 30 kV y 20 mA. 3. El análisis Raman se lleva a cabo a temperatura ambiente empleando el modo de retrodispersión. El análisis se realizó mediante el sistema micro Raman visible JobinYvon Horibra LABRAM-HR a una resolución de 2 mm. La longitud de onda de 632,8 nm utilizando un láser de helio-neón se utilizó como fuente de excitación. 4. la transmitancia y la banda prohibida de las películas se midieron utilizando un espectrómetro UV-Vis-NIR (modelo JASCO V 570). 5. Se empleó el sistema de microscopio electrónico de barrido (SEM) Zeiss ULTRA plus para la caracterización morfológica de las películas. 6. se utilizó el sistema AFM 'Nanosurf easyScan 2' y los datos obtenidos se analizaron con el software WSxM. 7. se utilizó una configuración de van der Pauw de cuatro sondas con modulación de CA del campo magnético a temperatura ambiente utilizando el modelo Ecopia n.º HMS-3000 (campo magnético = 0,57 T) que es capaz de medir corriente en el rango de 1 a 20 mA. 8. La composición de las muestras preparadas se obtuvo a partir de datos de espectroscopía de fotoelectrones de rayos X (XPS) con la ayuda del espectrómetro Kratos Analytical AMICUS con fuente de rayos X de ánodo dual Mg Kα/Al Kα.
51 |  |  | Spray Pyrolysed Tin Chalcogenide Thin Films: Optimization of optoelectronic properties of SnS for possible photovoltaic application as an absorber layer |  | Pirólisis Química por Pulverización (CSP) | Las muestras se prepararon fijando MSn a 0,12 M, fijando MS en 0,10 M. Para el estudio en particular, la MS se mantuvo baja a propósito (0,1 M), porque a una MS más alta, la probabilidad de desarrollar compuestos de Sn con grandes vacantes de Sn es alta. seleccionamos el TS previamente optimizado (375°C) para la deposición de películas tipo n. |  | opti: 0.9 |  | ortorrómbico Herzenbergate | orientación preferencial a lo largo del plano (1 1 1) | tesis de posgrado | 1. El análisis Raman se realizó en el modo de retrodispersión a temperatura ambiente utilizando el sistema micro Raman de Jobin Yvon Horibra LABRAM-HR visible (400 -1100 nm) con una resolución espectral de 1cm-1. Se usó un láser de iones de argón con una longitud de onda de 488 nm como fuente de excitación. 2. Las mediciones XRD se realizaron empleando un difractómetro de rayos X Rigaku (D.Max.C) con radiación CuKα (λ=1,5405 Å) y un filtro de Ni operado a 30 kV y 20 mA. 3. Se empleó el instrumento SEM JEOL, JSM-840 para caracterizar las películas. 4. para las mediciones AFM se utilizo Se utilizó AFMNanoscope-E, Digital Instruments, EE. UU. en modo de contacto para las mediciones. 5. Se empleó la unidad de medida de fuente (SMU) Keithley-236 para la caracterización eléctrica y las medidas de fotosensibilidad aplicando un campo eléctrico de 1000 V/m a las películas. 6. La resistividad eléctrica y los coeficientes de Hall de las películas descritas en esta tesis se midieron usando una configuración de van der Pauw de cuatro sondas con modulación de CA del campo magnético a temperatura ambiente usando el modelo Ecopia No HMS-3000 (campo magnético = 0.57 T y capaz de medir corriente en el rango 1–25 mA).
52 |  |  | Process and Post-annealing Optimisation of SnS Thin Films with Alternative Buffer layers |  | evaporación térmica | Para obtener películas delgadas de SnS, se depositaron gránulos de SnS con una pureza del 99,999 % (T7-5014-M) con una composición estequiométrica de estaño y azufre (Sn/S = 1,00) sobre vidrio sodocálcico prelimpiado (SLG, 76 × 26 × 1 mm3 ) y cuarzo a alto vacío (<8,0 × 10-7 mbar) por evaporación térmica. El soporte del sustrato giraba a una velocidad constante de 10 rpm para asegurar una capa homogénea de películas de SnS. Para optimizar las propiedades de la capa de SnS, se utilizaron los siguientes parámetros de deposición; temperatura del sustrato Ts (de temperatura ambiente a 400 oC), espesor de película t ( 3500 nm) y tipo de material del sustrato (SLG, cuarzo, vidrios recubiertos con ITO y FTO, SLG recubierto con Mo y cuarzo). | 1.2x10^5 cm− | 1.26 ± 0.05 | directo |  | preferencia a lo largo del plano (111) y el plano (020) | tesis de posgrado | 1. La medición física se realizó usando un perfilómetro Bruker DektakXT para comparar con la lectura del monitor de cristal. 2. Un microscopio electrónico de barrido de alto rendimiento Tescan Mira3 (operado a 5-20 kV y una distancia de trabajo de 5-15 mm) utilizado en este estudio estaba equipado con un detector del instrumento Oxford de rayos X de dispersión de energía (X-Max 150) para analizar la composición elemental en las muestras. 3. La estructura cristalina de las muestras en este estudio se examinó usando un difractómetro de rayos X Siemens D5000 en configuración Bragg-Brentano usando una fuente de radiación CuKα (alpha = 1.5406 Å), un tamaño de paso de 0.02 y un tiempo de adquisición de 2 segundos/paso. 4. las fases de las películas de SnS se verificaron adicionalmente utilizando un espectrómetro Horiba Labram 300 Raman de 632,8 nm de longitud de onda utilizando un láser HeNe. 5. Para determinar las características de absorción de las películas delgadas de SnS en este estudio, se midieron T y R utilizando un espectrofotómetro UV-Vis-2600 en un rango de longitud de onda de 300 a 1400 nm para SnS. 6. La medición de la fotoluminiscencia (PL) se realizó con un espectrómetro totalmente automatizado Horiba Jobin Yvon iHR320 equipado con un detector InGaAs PMT enfriado a -30 °C para reducir el ruido. Se usó un láser de estado sólido bombeado por diodo de onda continua (CW-DPSS) de 532 nm (MGL III-532 200 mW) como fuente de excitación.
53
54
55