## Calculadora
CALCULADORA DOSIFICADORA DE PLÁSTICO COMO ADITIVO A MATRIZ DE CONCRETO.
Resistencia: 3000 psi
|  |  |  | CEMENTO [Bulto] | ARENA [Baldes] | TRITURADO [Baldes] | AGUA [L]
|  | Dosificación por volumen |  | 1 | 1.82 | 2.7 | 0.48
|  | Baldes de construcción negros (10 L) |  | 1 | 7 | 10.5 | 22
| Para 1 m³ de concreto |  | 7.3 | [Bultos de cemento] |  | CEMENTO [kg] | Tipo ART | 42.5
|  |  | 4 | [kg plástico] |  | Plástico [kg] | Monofilamentos | 0.5479452
|  | Dosificación de matriz de concreto |  |  | Ingrese sus cantidades en los espacios resaltados
|  | Cemento [Bultos] | 0.2195294 |  | Cemento [kg] | 9.33
|  | Plástico [kg] | 0.1202901 |  | Cemento [Bultos] | 0.2195294
|  | Arena [Baldes] | 1.536706 |  | Fibra [kg] | 0.1202901
|  | Triturado [Baldes] | 2.305059
|  | Agua [L] | 4.829647