## Devoluciones
INFORMACIÓN DEL PEDIDO DEVUELTO
N° | FECHA DE DEVOLUCIÓN | CLIENTE | MOTIVO DE DEVOLUCIÓN | RESPONSABLE | CANTIDAD DEVUELTA (KG) | REFERENCIA | MEDIDA | CALIBRE | MATERIA PRIMA | COLOR | FECHA DE SALIDA | DÍAS EN REALIZAR DEVOLUCIÓN
1 | 2023-04-02 | Jose Anderson Rueda | El material de la bobina se encuentra pegado y mal extruido, dificulta el proceso de sellado en otra empresa | Extrusión | 35.54 | RPPTRSTA40C1CMNT0 | 40 pulgadas | 1 | PP | Transparente | 2023-04-10 | 8
2 | 2023-04-22 | Maria Luisa Pereira Diaz (FRUTOX) | Errores en sellado | Sellado | 60 | BBDTRSTA8L12.5C4FT0 | 8 x 12.5 | 4 | BD | Transparente | 2023-04-27 | 5
3 | 2023-04-25 | Panadería colpan Valledupar | Error de medida | Extrusión | 20.2 | BPPTRSTA6L9C1LT2 | 6 x 9 | 1 | PP | Transparente | 2023-05-05 | 10
4 | 2023-04-25 | Panadería colpan Valledupar | Errores en sellado, se abre por un costado | Sellado | 21.08 | BPPTRSTA30L20C1CMLT2 | 30 x 20 | 1 | PP | Transparente | 2023-05-05 | 10
5 | 2023-05-02 | GRANOS GRANOS PREMIUM 500 GRAMOS | Errores de impresión | Impresión | 6.2 | RBDTRSTA5.5C2NT2 | 5,5 pulgadas | 22 | BD | Transparente |  | No se realizó devolución, solo se notificó
6 | [11 empty] | 0
7 | [11 empty] | 0
8 | [11 empty] | 0
9 | [11 empty] | 0
10 | [11 empty] | 0
11 | [11 empty] | 0
12 | [11 empty] | 0
13 | [11 empty] | 0
14 | [11 empty] | 0
15 | [11 empty] | 0
16 | [11 empty] | 0
17 | [11 empty] | 0
18 | [11 empty] | 0
19 | [11 empty] | 0
20 | [11 empty] | 0