## Caso de Estudio W_A
POZO PROBLEMA - ESTUDIO | [39 empty] | INDICE INTEGRIDAD DEL ELEMENTO | INDICE INTEGRIDAD DEL SISTEMA
INFORMACIÓN CARACTERISTICAS TUBERIA | [6 empty] | PROPIEDADES MECANICAS |  |  |  | CEMENTO |  |  | CATEGORIA QUÍMICA | [8 empty] | CATEGORIA MECANICA | [8 empty] | CATEGORIA FISICA
Tubulares | OD | LBS/ FT | GRADO | CONECTOR | TOP (FT) | SHOE (FT) | Minimo esfuerzo (PSI) | Máximo esfuerzo (PSI) | Minima tensión (PSI) | Minima Elongación ( %) | Clase | Profundidad | Temperatura | Q-TR | Q-TQP | Q-PCA | Q-GAPI | Q-TGN | Q-EVC | Q-SAF | Icat_Qca (elemento) | IC_Qca | M-EBC | M-CBC | M-LTP | M-PET | M-DER | M-EGP | M-ECF | Icat_Mca (elemento) | IC_Met | F-ETCP | F- RMPTA | F-AIAH | F-AIAL-P | F-APIP | F-ARP | Icat_Fca (elemento) | IC_Fis |  |  | INDICE INTEGRAL DEL SISTEMA ( MULTIPLICAR) | # Variable Qca | 7 | # Variable Mca | 7 | # Variable Fca | 6
Tubing Producción | [13 empty] | 4 | 5 | 4 | 3 | 5 | 4 | 5 | 0.8571429 | 1.3 | 0 | 0 | 5 | 1 | 1 | 3 | 3 | 0.3714286 | 0.65 | 3 | 2 | 4 | 3 | 1 | 3 | 0.5333333 | 0.8 | 1.761905 | 1.344444 | 4.667546 | Máx Ponderación | 5 | Máx Ponderación | 5 | Máx Ponderación | 5
Revestimiento Producción | 9.625 | 53.5 | SM 110 | Newn Vam | 12678 | 16656 | 110000 | 140000 | 125000 | 15 |  |  |  | 4 | 5 | 4 | 3 | 5 | 4 | 5 | 0.8571429 | 1.3 | 1 | 4 | 5 | 3 | 1 | 3 | 3 | 0.5714286 | 1 | 3 | 2 | 4 | 3 | 1 | 3 | 0.5333333 | 0.8 | 1.961905
Revestimiento Intermedio | 11 7/8 | 71.8 | SM 110 | New Vam | 6920 | 14909 | 110000 | 140000 | 125000 | 15 |  |  |  | 4 | 2 | 0 | 0 | 0 | 0 | 0 | 0.1714286 | 0.1 | 5 | 4 | 0 | 1 | 1 | 3 | 3 | 0.4857143 | 0.85 | 3 | 2 | 4 | 3 | 1 | 3 | 0.5333333 | 0.8 | 1.190476 |  |  | Icat_Qca_S | 0.3619048
Revestimiento Intermedio | 11 3/4 | 65 | SM 110 | New Vam | 0 | 6920 | 110000 | 140000 | 125000 | 15 |  |  |  | 4 | 2 | 0 | 0 | 0 | 0 | 0 | 0.1714286 | 0.1 | 5 | 4 | 0 | 3 | 3 | 3 | 3 | 0.6 | 1.05 | 3 | 2 | 4 | 1 | 1 | 3 | 0.4666667 | 0.7 | 1.238095 |  |  | Icat_Mca_S | 0.4714286
Revestimiento Superficie | 20 | 106.5 | K55 | Buttres | 0 | 2490 | 55000 | 80000 | 95000 | 19.5 |  |  |  | 0 | 2 | 0 | 0 | 0 | 0 | 0 | 0.05714286 | 0.1 | 1 | 5 | 0 | 1 | 1 | 3 | 3 | 0.4 | 0.7 | 3 | 3 | 4 | 1 | 1 | 3 | 0.5 | 0.75 | 0.9571429 |  |  | Icat_Fca_S | 0.5111111
Revestimiento Conductor | 30 | 243.3 | GR 5 | STC | 0 | 128 | [7 empty] | 0 | 2 | 0 | 0 | 0 | 0 | 0 | 0.05714286 | 0.1 | 1 | 5 | 0 | 1 | 1 | 3 | 3 | 0.4 | 0.7 | 3 | 3 | 4 | 1 | 1 | 3 | 0.5 | 0.75 | 0.9571429
[14 empty] | Indice categoria química del sistema tubular | [6 empty] | 0.3619048 |  | Indice categoría mecánica del sistema tubular | [6 empty] | 0.4714286 |  | Indice categoria física del sistema tubular | [5 empty] | 0.5111111
Este gráfico no está disponible en su versión de Excel. Si edita esta forma o guarda el libro en un formato de archivo diferente, el gráfico no se podrá utilizar.