## Registro de resultados de lab
TABLA DE REGISTRO DE RESULTADOS DE RESISTENCIA DE PROBETAS DE CONCRETO EN OBRA
PROVEEDOR | Clinker Premezclados S A S |  |  |  | Logo de empresa
CONTRATISTA | PERALTA INGENIERÍA S.A.S
PROYECTO | ESTRUCTURA METÁLICA AULAS NEWPORT SCHOOL - FLORIDABLANCA
PROVENIENCIA DEL ESPÉCIMEN | UBICACIÓN ESPECIFICA EN OBRA | FECHA DE ELABORACION DE ESPECIMEN | RESISTENCIA SOLICITADA | EDAD DE ESPÉCIMEN (Días) |  |  | ¿cumple?
|  |  |  | 14 | 28 | 56
|  |  | Psi | RESISTENCIA OPBTENIDA (Psi)
PANTALLAS ESTRUCTURALES | AULA 1 TERRAZA 1 | 2022-06-03 | 3000 | 3114 | 3360 | 3505 | SI
| AULA 2 TERRAZA 1 | 2022-06-09 | 3000 | 2983 | 3195 | 3320 | SI
| AULA 3 TERRAZA 1 | 2022-06-16 | 3000 | 3186 | 3439 | 3588 | SI
| AULA 4 TERRAZA 1 | 2022-06-24 | 3000 | 2997 | 3112 | 3267 | SI
PLACA DE ENTREPISO | AULA 1 TERRAZA 1 | 2022-06-03 | 3000 | 3050 | 3310 | 3437 | SI
| AULA 2 TERRAZA 1 | 2022-06-09 | 3000 | 3120 | 3425 | 3529 | SI
| AULA 3 TERRAZA 1 | 2022-06-16 | 3000 | 3029 | 3251 | 3459 | SI
| AULA 4 TERRAZA 1 | 2022-06-24 | 3000 | 2950 | 3257 | 3382 | SI
PANTALLAS ESTRUCTURALES | AULA 1 TERRAZA 2 | 2022-07-01 | 3000 | 2890 | 3215 | 3332 | SI
| AULA 2 TERRAZA 2 | 2022-07-07 | 3000 | 3003 | 3288 | 3407 | SI
| AULA 3 TERRAZA 2 | 2022-07-14 | 3000 | 3050 | 3370 | 3526 | SI
| AULA 4 TERRAZA 2 | 2022-07-21 | 3000 | 3098 | 3497 | 3665 | SI
PLACA DE ENTREPISO | AULA 1 TERRAZA 2 | 2022-07-01 | 3000 | 2885 | 3245 | 3413 | SI
| AULA 2 TERRAZA 2 | 2022-07-07 | 3000 | 2987 | 3133 | 3214 | SI
| AULA 3 TERRAZA 2 | 2022-07-14 | 3000 | 3017 | 3334 | 3467 | SI
| AULA 4 TERRAZA 2 | 2022-07-21 | 3000 | Resultados pendientes

## Seguimiento de concreto en obra
ESPECIFICACIONES DE CONCRETO SOLICITADAS
PROVEEDOR | Clinker Premezclados S A S
CONTRATISTA | PROYECTO
PERALTA INGENIERÍA S.A.S | ESTRUCTURA METÁLICA AULAS NEWPORT SCHOOL - FLORIDABLANCA
TERRAZA 1
DESCRIPCIÓN | UBICACIÓN | RESISTENCIA | ACENTAMIENTO | TAMAÑO DE GRAVA | ¿cumple?
|  | Psi | Pulg | Pulg | SI | NO
PLACA DE ENTREPISO | AULA 1 | 3000 | 6 | 0.75
| AULA 2 | 3000 | 6 | 0.75
| AULA 3 | 3000 | 6 | 0.75
| AULA 4 | 3000 | 6 | 0.75
PANTALLAS ESTRUCTURALES | AULA 1 | 3000 | 7 | 0.5
| AULA 2 | 3000 | 7 | 0.5
| AULA 3 | 3000 | 7 | 0.5
| AULA 4 | 3000 | 7 | 0.5
TERRAZA 2
PLACA DE ENTREPISO | AULA 1 | 3000 | 6 | 0.75
| AULA 2 | 3000 | 6 | 0.75
| AULA 3 | 3000 | 6 | 0.75
| AULA 4 | 3000 | 6 | 0.75
PANTALLAS ESTRUCTURALES | AULA 1 | 3000 | 7 | 0.5
| AULA 2 | 3000 | 7 | 0.5
| AULA 3 | 3000 | 7 | 0.5
| AULA 4 | 3000 | 7 | 0.5