## Diseño_Mezcla
DATOS PARA EL DISEÑO DE MEZCLA MÉTODO ACI 211
|  |  | UNID |  | UNID
RESISTENCIA A LOS 28 DIAS |  | 3626 | PSI | 25 | MPa
DENSIDAD DEL CEMENTO |  | 3020 | kg/m3
AGREGADO GRUESO | TAMAÑO MÁXIMO | 9.525 | mm | 0.375 | pulg
| TAMAÑO MÁXIMO NOMINAL | 10 | mm
| MASA UNITARIA COMPACTADA | 1512 | Kg/m3
| MASA UNITARIA SUELTA | 1462 | Kg/m3
| DENSIDAD APARENTE | 2650 | Kg/m3
| ABSORCIÓN | 0.95 | % | 0.0095
| TEXTURA | Rugosa y redonda
AGREGADO FINO | MODULO DE FINURA | 3.7
| MASA UNITARIA COMPACTADA | 1634.138 | Kg/m3
| MASA UNITARIA SUELTA | 1485.096 | Kg/m3
| DENSIDAD APARENTE | 2600 | Kg/m3
| ABSORCIÓN | 0.62 | % | 0.0062
| PORCENTAJE DE ARCILLA | 0 | % | 0
ASENTAMIENTO |  | 8 a 10 | cm
CONTENIDO DE AIRE |  | 3 | % | 0.03
CANTIDAD DE AGUA DE MEZCLADO |  | 225 | Kg/m3
RELACIÓN a/c |  | 0.5 | Adm
CONTENIDO DE CEMENTO |  | 450 | Kg/m3
VOLÚMEN DE CEMENTO POR m3 DE CONCRETO |  | 0.1490066 | m3/m3
CONTENIDO DE GRAVA, CONOCIENDO EL MODULO DE FINURA Y TAMAÑO MÁXIMO NOMINAL |  | 379.5862 | Kg/m3
VOLÚMEN GRAVA POR m3 |  | 0.2510491 | m3/m3
CONTENIDO DE AGREGADO FINO |  | 896.8552 | Kg/m3 |  |  | Cantidades para un metro cúbico de mezcla
VOLÚMEN DE AGREGADO FINO |  | 0.3449443 | m3/m3
PESO DE LOS MATERIALES POR METRO CUBICO | [5 empty] | DESCRIPCIÓN | DENSIDAD (kg/m3) | PESO SIN JUGO(kg) | CON JUGO AL 1% (kg) | CON JUGO AL 2% (kg) | CON JUGO AL 3% (kg)
DESCRIPCIÓN |  | DENSIDAD (kg/m3) | PESO (kg) | VOLÚMEN (m3)
CEMENTO |  | 3020 | 450 | 0.1490066 |  | CEMENTO | 3020 | 450 | 450 | 450 | 450
AIRE |  | 0 | 0 | 0.03 |  | AIRE | 0 | 0 | 0 | 0 | 0
AGUA |  | 1000 | 225 | 0.225 |  | AGUA | 1000 | 225 | 222.75 | 220.5 | 218.25
GRAVA |  | 2650 | 665.28 | 0.2510491 |  | GRAVA | 2650 | 665.28 | 665.28 | 665.28 | 665.28
ARENA |  | 2600 | 896.8552 | 0.3449443 |  | ARENA | 2600 | 896.8552 | 896.8552 | 896.8552 | 896.8552
|  |  | TOTAL | 1 |  | JUGO DE FIQUE | N/A | - | 2.25 | 4.5 | 6.75
[6 empty] | BIOCIDA | N/A | - | 0.225 | 0.45 | 0.675

## Propiedades_Grava
GRAVEDADES ESPECÍFICAS
A | PESO DE LA MUESTRA EN CONDICIÓN S.S.S. EN EL AIRE |  | 5000 | Gramos
Pa | PESO DE LA CANASTA, SUMERGIDA EN AGUA |  | 1695 | Gramos
Pb | PESO DE LA CANASTA+MUESTRA S.S.S SUMERGIDA EN EL AGUA |  | 4806 | Gramos
B | PESO DE LA MUESTRA EN AGUA= Pb-Pa |  | 3111 | Gramos
C | PESO DE LA MUESTRA SECADA AL HORNO, EN EL AIRE |  | 4953 | Gramos
GRAVEDAD ESPECÍFICA REAL |  | C/(C-B) | 2.69 | Adimensional
GRAVEDAD ESPECÍFICA APARENTE |  | C/(A-B) | 2.63 | Adimensional
D | GRAVEDAD ESPECÍFICA APARENTE S.S.S | A/(A-B) | 2.65 | Adimensional
PESO UNITARIO
P1 | PESO DEL MEDIDOR+VIDRIO |  | 2975 | Gramos
P2 | PESO DEL MEDIDOR+VIDRIO+AGUA |  | 5793 | Gramos
V | VOLÚMEN DEL MEDIDOR= (P2-P1)/1000 |  | 2.818 | dem^3
Pm | PESO DEL MEDIDOR VACÍO |  | 2552 | Gramos
Pc | PESO DEL MEDIDOR+MATERIAL S.S.S COMPACTADO |  | 6813 | Gramos
Ps | PESO DEL MEDIDOR+MATERIAL S.S.S SUELTO |  | 6673 | Gramos
E | PESO UNITARIO DEL AGREGADO S.S.S COMPACTADO | (Pc-Pm)/V | 1512 | Ka/m^3
PESO UNITARIO DEL AGREGADO S.S.S. SUELTO |  | (Ps-Pm)/V | 1462 | Ka/m^3
ABSORCIÓN EN % |  | ((A-C)*100)/C | 0.95
PORCENTAJE DE VACÍOS |  | (D*1000-E)/(D*10) | 42.94

## Propiedades_Arena
GRAVEDAD ESPECÍFICA
A | PESO DEL FRASCO+AGUA HASTA LA MARCA, EN EL AIRE |  | 608.6 | Gramos
B | PESO DE LA MUESTRA EN CONDICIÓN S.S.S. EN EL AIRE |  | 500 | Gramos
C | PESO DE LA MUESTRA. FRASCO Y AGUA AGREAGADA HASTA LA MARCA, EN EL AIRE |  | 916.5 | Gramos
D | PESO DE LA MUESTRA SECADA AL HORNO |  | 494.3 | Gramos
GRAVEDAD ESPECÍFICA REAL |  | D/(A-C+D) | 2.65 | Adimensional
GRAVEDAD ESPECÍFICA APARENTE |  | D/(A+B-C) | 2.57 | Adimensional
E | GRAVEDAD ESPECÍFICA APARENTE S.S.S. | B/(A+B-C) | 2.6 | Adimensional
PESO UNITARIO
P1 | PESO DEL MEDIDOR+VIDRIO |  | 2975 | Gramos
P2 | PESO DEL MEDIDOR+VIDRIO+AGUA |  | 5793 | Gramos
V | VOLÚMEN DEL MEDIDOR | (P2-P1)/1000 | 2.818 | dcm^3
Pm | PESO DEL MEDIDOR VACÍO |  | 2552 | Gramos
Pc | PESO DEL MEDIDOR+MATERIAL S.S.S. COMPACTADO |  | 7157 | Gramos
Ps | PESO DEL MEDIDOR+MATERIAL S.S.S. SUELTO |  | 6737 | Gramos
F | PESO UNITARIO DEL AGREGADO S.S.S. COMPACTADO | (Pc-Pm)/V | 1634.138 | Ka/m^3
PESO UNITARIO DEL AGREGADO S.S.S. SUELTO |  | (Ps-Pm)/V | 1485.096 | Ka/m^3
% DE ABSORCIÓN |  | ((B-D)*100)/D | 0.62
% DE VACÍOS |  | (E*1000-F)/(E*10) | 37.15