## DRC INGRESO
DETERMINACIÓN DEL DRC DEL COAGULO EN EL DÍA DE RECEPCCIÓN EN BODEGA
N° TASA | FECHA RECEPCIÓN | BODEGA | UBICACIÓN | CLASIFICACIÓN | PROVEEDOR | PIM [g] | PMA [g] | PMH [g] | PMM [g] | PA [g] | PMF [g] | PMS [g] | % DRC 0 Días | % DRC PONDERADO
10 | 2023-06-29 | LOTE A1 | INTEMPERIE | +20 DIAS | JHAN ARIZA | 3560.8 | 3497 | 453 | 414 | 5.785 | 100.162 | 78.237 | 64.92285 | 66.62744
24 | [5 empty] | 3356.8 | 3278 | 450 | 389 | 5.819 | 100.444 | 82.088 | 64.09802
45 | [5 empty] | 3341.8 | 3249 | 404 | 354 | 5.765 | 100.753 | 86.641 | 68.38374
6 | [5 empty] | 3306.8 | 3222 | 418 | 375 | 5.838 | 100.951 | 86.997 | 70.27464
60 | [5 empty] | 3630.8 | 3541 | 487 | 407 | 5.929 | 100.557 | 86.687 | 65.45793
35 | 2023-06-29 | LOTE A2 | INTEMPERIE | +20 DIAS | JHAN ARIZA | 3140.8 | 3290 | 336 | 301 | 5.781 | 100.574 | 77.107 | 66.54953 | 66.83992
21 | [5 empty] | 3609.8 | 3551 | 491 | 447 | 5.801 | 100.539 | 75.554 | 62.13294
48 | [5 empty] | 3161.8 | 3140 | 442 | 415 | 5.8 | 100.722 | 80.43 | 69.0892
19 | [5 empty] | 3392.8 | 3357 | 431 | 390 | 5.768 | 100.758 | 83.043 | 68.66571
53 | [5 empty] | 3493.8 | 3456 | 379 | 322 | 5.853 | 100.52 | 86.902 | 67.76221
8 | 2023-06-30 | LOTE B1 | BAJO TECHO | +20 DIAS | PAOLA MONTES | 3253.8 | 3177 | 381 | 334 | 5.91 | 100.821 | 79.024 | 62.07224 | 62.73105
49 | [5 empty] | 3555.8 | 3481 | 444 | 401 | 5.851 | 100.317 | 79.822 | 65.19511
46 | [5 empty] | 3482.8 | 3423 | 378 | 346 | 5.811 | 100.216 | 76.574 | 63.52312
32 | [5 empty] | 3389.8 | 3325 | 408 | 378 | 6.332 | 100.37 | 74.44 | 61.66566
22 | [5 empty] | 3336.8 | 3276 | 382 | 353 | 6.061 | 100.516 | 73.865 | 61.19912
42 | 2023-06-30 | LOTE B2 | INTEMPERIE | +20 DIAS | PAOLA MONTES | 3405.8 | 3373 | 381 | 363 | 6.002 | 100.565 | 75.491 | 65.20007 | 66.30767
36 | [5 empty] | 3301.8 | 3243 | 366 | 350 | 6.299 | 100.664 | 75.997 | 65.03232
44 | [5 empty] | 3134.8 | 3081 | 404 | 388 | 6.101 | 100.7 | 79.333 | 68.64417
47 | [5 empty] | 3510.8 | 3469 | 440 | 424 | 6.051 | 100.332 | 77.802 | 68.09259
16 | [5 empty] | 3146.8 | 3114 | 382 | 364 | 6.146 | 100.834 | 75.193 | 64.56919

## DRC PROCESO
DETERMINACIÓN DEL DRC DEL COAGULO DÍA DE PROCESO
N° TASA | FECHA RECEPCIÓN | FECHA PROCESO | BODEGA | UBICACIÓN | CLASIFICACIÓN | GRADO MADURACIÓN | PROVEEDOR | PIM [g] | PMA [g] | PMH [g] | PMM [g] | PA [g] | PMF [g] | PMS [g] | % DRC 0 Días | % DRC PONDERADO | Q (Muestra) | Q min calculado
19 | 2023-06-29 | 2023-09-08 | LOTE A1 | INTEMPERIE | +20 DIAS | 71 | JHAN ARIZA | 3148.8 | 3133 | 351 | 330 | 5.961 | 100.757 | 85.521 | 73.86551 | 71.55771 | 3.460144 | 1.510903 | INTERPOLACIÓN
31 | [7 empty] | 3547.8 | 3535 | 340 | 315 | 5.779 | 100.235 | 92.346 | 79.72507
62 | [7 empty] | 3165.8 | 3085 | 405 | 372 | 6.236 | 100.907 | 86.476 | 71.17529 |  |  |  |  | Dato 1 | Dato 2
14 | [7 empty] | 3230.8 | 3223 | 393 | 365 | 6.291 | 100.323 | 87.598 | 75.08929 |  |  |  | Q Leido | 5.9 | 4.8
61 | [7 empty] | 4141.8 | 4080 | 363 | 306 | 5.977 | 100.767 | 76.278 | 57.9334 |  |  |  | Q min leido | 1.4 | 1.45
1 | 2023-06-29 | 2023-08-10 | LOTE A2 | INTEMPERIE | +20 DIAS | 42 | JHAN ARIZA | 3187.8 | 3181 | 509 | 484 | 5.761 | 100.45 | 76.686 | 66.99611 | 70.9055 | 4.884744 | 1.446148 | INTERPOLACIÓN
18 | [7 empty] | 3534.8 | 3526 | 518 | 497 | 5.721 | 100.405 | 80.375 | 71.16097
55 | [7 empty] | 3128.8 | 3122 | 460 | 439 | 5.699 | 100.892 | 83.554 | 73.48379 |  |  |  |  | Dato 1 | Dato 2
56 | [7 empty] | 2879.8 | 2873 | 475 | 411 | 5.714 | 100.525 | 79.917 | 63.71899 |  |  |  | Q Leido | 5.9 | 4.8
37 | [7 empty] | 3035.8 | 3030 | 418 | 443 | 5.751 | 100.278 | 80.802 | 79.16765 |  |  |  | Q min leido | 1.4 | 1.45
1 | 2023-06-30 | 2023-07-25 | LOTE B1 | BAJO TECHO | +20 DIAS | 25 | PAOLA MONTES | 2994.6 | 2992 | 428 | 418 | 5.954 | 100.889 | 81.158 | 72.7365 | 76.69636 | 10.08153 | 1.232658 | INTERPOLACIÓN
18 | [5 empty] | 0 |  | 3061.6 | 3059 | 449 | 435 | 5.829 | 100.611 | 85.74 | 76.88384
55 | [5 empty] | 0 |  | 3057.6 | 3056 | 435 | 423 | 6.064 | 100.867 | 87.757 | 78.71537 |  |  |  |  | Dato 1 | Dato 2
56 | [5 empty] | 0 |  | 2989.6 | 2988 | 464 | 449 | 5.913 | 100.629 | 86.778 | 77.72009 |  |  |  | Q Leido | 10.8 | 9.7
37 | [5 empty] | 0 |  | 3322.6 | 3320 | 449 | 433 | 5.841 | 100.427 | 86.534 | 77.42602 |  |  |  | Q min leido | 1.2 | 1.25
19 | 2023-06-30 | 2023-07-25 | LOTE B2 | INTEMPERIE | +20 DIAS | 25 | PAOLA MONTES | 3156.6 | 3153 | 456 | 440 | 5.947 | 100.955 | 78.782 | 69.53517 | 69.09268 | 5.894554 | 1.400248 | INTERPOLACIÓN
[8 empty] | 3062.6 | 3057 | 368 | 351 | 5.942 | 100.589 | 73.282 | 63.73633
62 | [5 empty] | 0 |  | 3128.6 | 3119 | 403 | 384 | 5.94 | 100.521 | 73.456 | 63.80305 |  |  |  |  | Dato 1 | Dato 2
14 | [5 empty] | 0 |  | 3055.6 | 3051 | 356 | 345 | 6.182 | 100.554 | 84.035 | 74.9188 |  |  |  | Q Leido | 5.9 | 4.8
61 | [5 empty] | 0 |  | 3048.6 | 3045 | 423 | 410 | 6.24 | 100.2 | 82.281 | 73.47007 |  |  |  | Q min leido | 1.4 | 1.45
𝑄=(𝑈−𝑋 ̅)/𝑆
Q=Indice de calidad de la muestra
U=valor maximo permitido por la especificación
𝑋 ̅=𝑝𝑟𝑜𝑚𝑒𝑑𝑖𝑜 𝑑𝑒 𝑡𝑜𝑑𝑜𝑠 𝑙𝑜𝑠 𝑣𝑎𝑙𝑜𝑟𝑒𝑠 𝑜𝑏𝑡𝑒𝑛𝑖𝑑𝑜𝑠
𝑆=𝐷𝑒𝑠𝑣𝑖𝑎𝑐𝑖ó𝑛 𝑒𝑠𝑡𝑎𝑛𝑑𝑎𝑟 𝑑𝑒 𝑙𝑜𝑠 𝑚𝑖𝑠𝑚𝑜𝑠 𝑣𝑎𝑙𝑜𝑟𝑒𝑠
Note on B4: juan david suarez: Es el numero de tasa de muestra, para poder verificar en las fotos ques esta bien.
Note on T4: [Comentario encadenado] Su versión de Excel le permite leer este comentario encadenado; sin embargo, las ediciones que se apliquen se quitarán si el archivo se abre en una versión más reciente de Excel. Más información: https://go.microsoft.com/fwlink/?linkid=870924 Comentario: Recordar que el muestreo fue aleatorio y una gran cantidad de muestras para un lote a granel Respuesta: Norma 1485 -07,Índice de calidad, aceptabilidad
Note on R5: juan david suarez: Muestreo aleatrorio y mezcla homogenea

## TSR
| LOTE A1 (71 Días) | LOTE A2 (40 Días) | LOTE B1 (25 Días) | LOTE B2 (25 Días)
N° BALA [TSR] | PESO [Kg] | PESO [Kg] | PESO [Kg] | PESO [Kg]
1 | 17.5 | 17.62 | 20.64 | 21.68
2 | 16.42 | 18.82 | 22.18 | 20.06
3 | 18.14 | 20.14 | 23.82 | 22.26
4 | 18.46 | 17.66 | 25.08 | 23.1
5 | 19.76 | 17.62 | 23.8 | 22.28
6 | 17.88 | 19 | 25.94 | 20.52
7 | 17.52 | 19.55 | 24.78 | 21.04
8 | 18.32 | 17.9 | 24.4 | 22.9
9 | 17.4 | 18.5 | 25.7 | 22.32
10 | 17.5 | 17.54 | 28 | 21.4 | Lote F | 1170
11 | 18.08 | 18.8 | 26.42 | 21.74 | Peso Minicargador [Kg] | 3820
12 | 16.94 | 19.4 | 25.58 | 21.48 | Pesada 1 | 4010
13 | 15.44 | 17.86 | 25 | 20.62 | Pesada 2 | 4000
14 | 17.44 | 18.34 | 23.7 | 20.4
15 | 17.24 | 20.32 | 21.14 | 20 |  | NR [kg]
16 | 16.98 | 19.32 | 22.7 | 21.82 |  | 190
17 | 17 | 15.4 | 22.7 | 21.54 |  | 180
18 | 17.28 | 20.32 | 21.62 | 22.12 | Total | 370 | adentro
19 | 18.68 | 21.62 | 23.88 | 21.74 |  | 800 | afuera
20 | 16.82 | 18.44 | 22.76 | 21.96
21 | 17.46 | 18.62 | 24.16 | 21.68
22 | 17.76 | 20.3 | 24.02 | 20.54
23 | 16.3 | 19.5 | 24.04 | 21.06
24 | 17.74 | 19.38 | 23.4 | 20.5
25 | 16.96 |  | 23.6 | 20.16
26 | 17.48 |  | 24.38 | 20.52
27 | 17.92 |  | 24.62 | 20.18
28 | 17 |  | 24.02 | 35.17278
TOTAL | 489.42 | 451.97 | 672.08 | 610.7928

## Balance de Masa
MERMA EN CONDICIONES DE ALMACENAMIENTO EN FUNCIÓN DE LA PERDIDA DE MASA, MADURACIÓN Y DRC %.
[6 empty] | MATERIA PRIMA |  |  |  | PROCESO |  |  | TEORICO LAB
| LOTE | FECHA INGRESO | FECHA PROCESO | UBICACIÓN | MADURACIÓN [DÍAS] | NRH [Kg] | Muestras [Kg] | DRC teorico [%] | NRS teorico [Kg] | TSR [Kg] | DRC TSR [%] | ERROR DRC [%] | PERDIDA MASA [%] | MERMA [%]
| A1 | 2023-06-29 | 2023-06-29 | Intemperie | 0 | 960 | 17.197 | 66.62744 | 628.1655 | 489.42 | 67.975 | -3.58271 | 15.65992 | -22.08741
|  | 2023-06-29 | 2023-09-08 | Intemperie | 71 | 720 | 20.3748 | 71.55771 | 529.7953 | [7 empty] | produccion | -7.877485
| A2 | 2023-06-29 | 2023-06-29 | Intemperie | 0 | 790 | 16.799 | 66.83992 | 516.8069 | 451.97 | 67.45821 | -3.447292 | 5.913306 | -12.54567 |  |  | almacenamiento | 3.763% | 8.038%
|  | 2023-06-29 | 2023-08-10 | Intemperie | 42 | 670 | 15.767 | 70.9055 | 486.2465 | [7 empty] | laboratorio | 4.276% |  |  | METODOLOGIA PARA EL BALANCE DE MASA
| B1 | 2023-06-30 | 2023-06-30 | Bajo techo | 0 | 1180 | 17.019 | 62.73105 | 729.5502 | 672.08 | 74.67556 | -2.020808 | 3.762833 | -7.877485 | [6 empty] | 1. ANOTE EL PESO INICIAL DE CADA LOTE
|  | 2023-06-30 | 2023-07-25 | Bajo techo | 25 | 900 | 15.426 | 76.69636 | 702.0985 | [11 empty] | 2. DETERMINE EL DRC DEL LOTE AL INGRESO
| B2 | 2023-06-30 | 2023-06-30 | Intemperie | 0 | 1070 | 16.5 | 66.30767 | 698.5513 | 610.7928 | 67.86586 | -1.226819 | 9.453984 | -12.56293 | [6 empty] | 3. DESCUENTE Y SUME EL PESO DE LAS MUESTRAS
|  | 2023-06-30 | 2023-07-25 | Intemperie | 25 | 900 | 15.452 | 69.09268 | 632.5104 | [11 empty] | 4. CALCULE LA PERDIDA DE MASA
5.CALCULE EL ERROR DE CALCULO DE DRC CON RESPECTO A PROCUCCIÓN
MERMAS EN PRODUCCIÓN: LINEA DE REDUCCIÓN DE TAMAÑO (TRITURACIÓN), LAVADO DE IMPUREZAS, PELETIZADO Y LINEA DE SECADO
[6 empty] | LAVADO Y MOLIENDA | [6 empty] | SECADO
| LOTE | FECHA INGRESO | FECHA PROCESO | UBICACIÓN | MADURACIÓN [DÍAS] | NR [Kg] | CARRO [Kg] | CARRO+NRM [Kg] | NRM [Kg] | DRC TEORICO[%] | NRS [Kg] | MERMA % | TSR [Kg] | PM H2O [%] | DRC TSR [%] | PERDIDA MASA [%] | ERROR DRC [%]
| B1 | 2023-06-30 | 2023-07-25 | Bajo techo | 25 | 900 | 430 | 1320 | 890 | 76.69636 | 682.5976 | 1.111111 | 672.08 | 217.92 | 75.51461 | 2.634816 | 1.540825
| B2 | 2023-06-30 | 2023-07-25 | Intemperie | 25 | 900 | 430 | 1302.4 | 872.4 | 69.09268 | 602.7646 | 3.066667 | 610.7928 | 261.6072 | 70.01293 | 1.775614 | -1.331898
|  | Tabla #. Resumen de las condiciones de las variables iniciales | [5 empty] | Tabla #. Resultados de DRC de los lotes al inicio y final del almacenamiento | [6 empty] | Tabla #. Analisis de los resultados de DRC obtenidos en laboratorio respecto a la tabla anterior | [6 empty] | Tabla #. Analisis de las mermas de los lotes
|  | LOTE | Fecha de ingreso | Fecha de producción | Condición de almacenamiento | Grado de maduración [Días] |  | Laboratorio de materia prima | [6 empty] | Almacenamiento de materia prima | [6 empty] | Lote | Masa seca almacenamiento 0 Días [Kg] | Masa seca almacenamiento madurada [Kg] | Masa seca producción [Kg] | Merma almacenamiento [%] | Merma laboratorio [%] | Merma linea de producción [%] | Merma total [%]
|  | A1 | 2023-06-29 | 2023-09-08 | Intemperie | 71 |  | Lote | Grado de maduración [Días] | Masa en planta [Kg] | Muestras de laboratorio [Kg] | DRC [%] laboratorio | Masa seca almacenamiento [Kg] |  | Lote | Condicion de almacenamiento | Perdida de agua [Kg] | Diferencia DRC [%] | Perdida de masa seca almacenamiento [Kg] | Merma en almacenamiento [%]
|  | A2 | 2023-06-29 | 2023-08-10 | Intemperie | 42 | [15 empty] | A1 | 628.1655 | 529.7953 | 489.42 | -15.65992 | -7.620916 |  | -22.08741
|  | B1 | 2023-06-30 | 2023-07-25 | Bajo techo | 25 |  | A1 | 0 | 960 | 17.197 | 66.62744 | 628.1655 |  | A1 | Intemperie | 240 | -4.930272 | 98.37023 | -15.65992 |  | A2 | 516.8069 | 486.2465 | 451.97 | -5.913306 | -7.049208 |  | -12.54567
|  | B2 | 2023-06-30 | 2023-07-25 | Intemperie | 25 |  |  | 71 | 720 | 20.3748 | 71.55771 | 529.7953 |  | A2 | Intemperie | 120 | -4.065585 | 30.56037 | -5.913306 |  | B1 | 729.5502 | 702.0985 | 672.08 | -3.762833 | -4.275534 | 1.111111 | -7.877485 | -4.275534
|  | explicacion de esta tabla con base a los dias de maduracio y las condiciones de almacenamiento | [5 empty] | A2 | 0 | 790 | 16.799 | 66.83992 | 516.8069 |  | B1 | Bajo techo | 280 | -13.96531 | 27.45175 | -3.762833 |  | B2 | 698.5513 | 632.5104 | 610.7928 | -9.453984 | -3.433553 | 3.066667 | -12.56293
[9 empty] | 42 | 670 | 15.767 | 70.9055 | 486.2465 |  | B2 | Intemperie | 170 | -2.785016 | 66.04092 | -9.453984 |  | explicacion de masa y mermas.alfin que ocurrira con la merma de produccion?
[8 empty] | B1 | 0 | 1180 | 17.019 | 62.73105 | 729.5502 |  | De pronto se puede hacer una grafica, son diferencias, porner ecuaciones, incluyendo que asi se determina la merma en almacenamiento, no se si poner los analisis estadisticos
[9 empty] | 25 | 900 | 15.426 | 76.69636 | 702.0985
[8 empty] | B2 | 0 | 1070 | 16.5 | 66.30767 | 698.5513
[9 empty] | 25 | 900 | 15.452 | 69.09268 | 632.5104
Explicar porque se toman al incio y final del almacenamiento (para poder determinar la merma)
[10 empty] | Tabla # Resumen de los resultados finales respecto a las variables que se estudiaron | [9 empty] | Tabla # Resumen de los resultados finales respecto a las variables que se estudiaron
[10 empty] | Lote | Condicion de almacenamiento | Maduracion [días] | Diferencia DRC [%] | Perdida de masa seca almacenamiento [Kg] | Merma almacenamiento [%] | Merma laboratorio [%] | Merma linea de producción [%] | Merma total [%] |  | Lote | Condicion de almacenamiento | Maduracion [días] | Diferencia DRC [%] | Perdida de masa seca almacenamiento [Kg] | Merma almacenamiento [%] | Merma laboratorio [%] | Merma total [%] | Merma linea de producción [%]
[10 empty] | A1 | Intemperie | 71 | -4.930272 | 98.37023 | -15.65992 | -7.620916 |  | -22.08741 |  | A1 | Intemperie 71 dias | 71 | -4.930272 | 98.37023 | 15.65992 | 7.620916 | 22.08741
[10 empty] | A2 | Intemperie | 42 | -4.065585 | 30.56037 | -5.913306 | -7.049208 |  | -12.54567 |  | A2 | Intemperie 42 dias | 42 | -4.065585 | 30.56037 | 5.913306 | 7.049208 | 12.54567
[10 empty] | B1 | Bajo techo | 25 | -13.96531 | 27.45175 | -3.762833 | -4.275534 | 1.111111 | -7.877485 |  | B2 | Intemperie 25 dias | 25 | -2.785016 | 66.04092 | 9.453984 | 3.433553 | 12.56293 | 1.111111
[10 empty] | B2 | Intemperie | 25 | -2.785016 | 66.04092 | -9.453984 | -3.433553 | 3.066667 | -12.56293 |  | B1 | Bajo techo 25 dias | 25 | -13.96531 | 27.45175 | 3.762833 | 4.275534 | 7.877485 | 3.066667
ES posible explicar cada item y sacar cietrtos conclusiones, estas serian para las conclusiones, en otro capitulo de la tesis.
[9 empty] | Lote | Condición de almacenamiento | Grado de maduración [Días] | DRC [%] | Merma en almacenamiento [%] | Viscosidad Mooney del lote [Cp] | P0
[9 empty] | A1 | Intemperie | 0 | 66.63 | 0 | 0 | 0
[9 empty] | A1 | Intemperie | 71 | 71.56 | -15.66 | 58 | 19.2
[9 empty] | A2 | Intemperie | 0 | 66.84 | 0 | 0 | 0
[9 empty] | A2 | Intemperie | 42 | 70.91 | -5.91 | 65 | 28.3
[9 empty] | B1 | Bajo techo | 0 | 62.73 | 0 | 0 | 0
[9 empty] | B1 | Bajo techo | 25 | 76.7 | -3.76 | 82 | 34.4
[9 empty] | B2 | Intemperie | 0 | 66.31 | 0 | 0 | 0
[9 empty] | B2 | Intemperie | 25 | 69.09 | -9.45 | 76 | 32.8
Grado de maduración [Días]
[10 empty] | 0 | 25 | 42 | 71
[9 empty] | Intemperie | 66.63 |  |  | 71.56
[9 empty] | Intemperie | 66.84 |  | 70.91
[9 empty] | Intemperie | 66.31 | 69.09
[9 empty] | Bajo techo | 62.73 | 76.7
Note on H6: [Comentario encadenado] Su versión de Excel le permite leer este comentario encadenado; sin embargo, las ediciones que se apliquen se quitarán si el archivo se abre en una versión más reciente de Excel. Más información: https://go.microsoft.com/fwlink/?linkid=870924 Comentario: Bascula error=10 kg
Note on I6: [Comentario encadenado] Su versión de Excel le permite leer este comentario encadenado; sin embargo, las ediciones que se apliquen se quitarán si el archivo se abre en una versión más reciente de Excel. Más información: https://go.microsoft.com/fwlink/?linkid=870924 Comentario: Se descuenta el peso de la muestra al inicio de la prueba, a las muestras después del tiempo de maduración es necesario sumarlas pues estas se tomaron antes de pesar.
Note on N11: [Comentario encadenado] Su versión de Excel le permite leer este comentario encadenado; sin embargo, las ediciones que se apliquen se quitarán si el archivo se abre en una versión más reciente de Excel. Más información: https://go.microsoft.com/fwlink/?linkid=870924 Comentario: EL error puede atribuir una perdida o ganancia afectando el porcentaje de merma. Y esto atribuye una desviación e impresión en el análisis de estos datos. Respuesta: Tambien es importante tener encuenta estos datos ya que la perdida de masa esta depende de la masa seca y esta depende del DRC
Note on J23: [Comentario encadenado] Su versión de Excel le permite leer este comentario encadenado; sin embargo, las ediciones que se apliquen se quitarán si el archivo se abre en una versión más reciente de Excel. Más información: https://go.microsoft.com/fwlink/?linkid=870924 Comentario: Tener encuenta que la masa 27-4.6 kg de NR molido no cupo en el carro eso ocurrio para el lote B2, pero este caucho no se proceso
Note on S24: [Comentario encadenado] Su versión de Excel le permite leer este comentario encadenado; sin embargo, las ediciones que se apliquen se quitarán si el archivo se abre en una versión más reciente de Excel. Más información: https://go.microsoft.com/fwlink/?linkid=870924 Comentario: EL error puede atribuir una perdida o ganancia afectando el porcentaje de merma. Y esto atribuye una desviación e impresión en el análisis de estos datos. Respuesta: Tambien es importante tener encuenta estos datos ya que la perdida de masa esta depende de la masa seca y esta depende del DRC
% 𝑃𝑀=((𝑀_𝑖𝑛𝑖𝑐𝑖𝑎𝑙−𝑀_𝑓𝑖𝑛𝑎𝑙)/𝑀_𝑖𝑛𝑖𝑐𝑖𝑎𝑙 )∗100
MP
𝑁𝑅𝑆_𝑡𝑒𝑜𝑟𝑖𝑐𝑜 [𝐾𝑔]=(𝑁𝑅𝐻±𝑀_𝑚𝑢𝑒𝑠𝑡𝑟𝑎𝑠 )∗𝐷𝑅𝐶_𝑡𝑒𝑜𝑟𝑖𝑐𝑜
𝑁𝑅𝐻=𝐶𝑎𝑢𝑐ℎ𝑜 𝑛𝑎𝑡𝑢𝑟𝑎𝑙 ℎ𝑢𝑚𝑒𝑑𝑜
𝑁𝑅𝑆_𝑡𝑒𝑜𝑟𝑖𝑐𝑜=𝐶𝑎𝑢𝑐ℎ𝑜 𝑛𝑎𝑡𝑢𝑟𝑎𝑙 𝑠𝑒𝑐𝑜
𝐷𝑅𝐶_𝑡𝑒𝑜𝑟𝑖𝑐𝑜=𝐷𝑅𝐶 𝑑𝑒𝑡𝑒𝑟𝑚𝑖𝑛𝑎𝑑𝑜 𝑒𝑛 𝑙𝑎𝑏𝑜𝑟𝑎𝑡𝑜𝑟𝑖𝑜 MP
% 𝐸𝑟𝑟𝑜𝑟 𝐷𝑅𝐶=((〖𝐷𝑅𝐶〗_𝑙𝑎𝑏𝑜𝑟𝑎𝑡𝑜𝑟𝑖𝑜−〖𝐷𝑅𝐶〗_𝑝𝑟𝑜𝑑𝑢𝑐𝑐𝑖ó𝑛)/〖𝐷𝑅𝐶〗_𝑙𝑎𝑏𝑜𝑟𝑎𝑡𝑜𝑟𝑖𝑜 )∗100
% 𝑚𝑒𝑟𝑚𝑎=((〖𝑀𝑎𝑠𝑎𝑠𝑒𝑐𝑎〗_𝑖𝑛𝑖𝑐𝑖𝑎𝑙−〖𝑀𝑎𝑠𝑎𝑠𝑒𝑐𝑎〗_𝑓𝑖𝑛𝑎𝑙)/〖𝑀𝑎𝑠𝑎𝑠𝑒𝑐𝑎〗_𝑖𝑛𝑖𝑐𝑖𝑎𝑙 ) |_(𝐿𝑜𝑡𝑒 #)∗100
% 𝑚𝑒𝑟𝑚𝑎_𝑙𝑎𝑏𝑜𝑟𝑎𝑡𝑜𝑟𝑖𝑜=((〖𝑀𝑠𝑒𝑐𝑎〗_𝑝𝑟𝑜𝑑𝑢𝑐𝑐𝑖ó𝑛−〖𝑀𝑠𝑒𝑐𝑎〗_𝑎𝑙𝑚𝑎𝑐𝑒𝑛𝑎𝑚𝑖𝑒𝑛𝑡𝑜𝑓𝑖𝑛𝑎𝑙)/〖𝑀𝑠𝑒𝑐𝑎〗_𝑝𝑟𝑜𝑑𝑢𝑐𝑐𝑖ó𝑛 ) |_(𝐿𝑜𝑡𝑒 #)∗100

## Lote A
Lote A-1 Análisis del coagulo de campo en la intemperie
Producción en día 71
| Días de maduración | 0 | 71 | Variación
| Peso del coagulo al entrar a planta reportado por bascula [Kg] | 960 | 720 | 240
| Resultados DRC (Contenido de caucho seco) por laboratorio [%] | 66.62744 | 71.55771 | -4.930272
| Masa seca del coagulo en bodega del almacenamiento [Kg] | 628.1655 | 529.7953 | 98.37023
| Merma del coagulo durante el almacenamiento antes de procesar [%] |  |  | -15.65992
Lote A-2 Análisis del coagulo de campo en la intemperie
Producción en día 42
| Días de maduración | 0 | 42 | Variación
| Peso del coagulo al entrar a planta reportado por bascula [Kg] | 790 | 670 | 120
| Resultados DRC (Contenido de caucho seco) por laboratorio [%] | 66.83992 | 70.9055 | -4.065585
| Masa seca del coagulo en bodega del almacenamiento [Kg] | 516.8069 | 486.2465 | 30.56037
| Merma del coagulo durante el almacenamiento antes de procesar [%] |  |  | -5.913306
Conclusiones: Inicialmente se dividió en el lote A en A-1 y A-2 con el objetivo de evaluar los resultado variando los días de maduración teniendo en cuenta que ambos lotes se encontraban a la intemperie, afuera de bodega expuesta al sol y agua. En esta primera etapa la merma durante el almacenamiento y la perdida de masa seca fue mayor para el lote A-1 pues este se maduro durante 72 días respecto al lote A-2 que se maduro 42 días.

## Lote B
Lote B-1 Análisis del coagulo de campo bajo techo al interior de bodega
Producción en día 25
| Días de maduración | 0 | 25 | Variación
| Peso del coagulo al entrar a planta reportado por bascula [Kg] | 1180 | 900 | 280
| Resultados DRC (Contenido de caucho seco) por laboratorio [%] | 62.73105 | 76.69636 | -13.96531
| Masa seca del coagulo en bodega del almacenamiento [Kg] | 729.5502 | 702.0985 | 27.45175
| Merma del coagulo durante el almacenamiento antes de procesar [%] |  |  | -3.762833
Lote B-2 Análisis del coagulo de campo bajo techo al interior de bodega
Producción en día 25
| Días de maduración | 0 | 25 | Variación
| Peso del coagulo al entrar a planta reportado por bascula [Kg] | 1070 | 900 | 170
| Resultados DRC (Contenido de caucho seco) por laboratorio [%] | 66.30767 | 69.09268 | -2.785016
| Masa seca del coagulo en bodega del almacenamiento [Kg] | 698.5513 | 632.5104 | 66.04092
| Merma del coagulo durante el almacenamiento antes de procesar [%] |  |  | -9.453984
Conclusiones: Inicialmente se dividió en el lote B en B-1 y B-2 con el objetivo de evaluar los resultado variando la condicion de almacenamiento tuvieron el mismo tiempo de maduración (25 dias). En esta prueba se observa que una mejor condición de almacenamiento aumenta el DRC rápidamente en menor cantidad de tiempo y la merma del coagulo durante el almacenamiento es más baja para el lote B-1 almacenado al interior bajo techo en la bodega versus el lote B-2 madurado al exterior.