## DRC 0 Dias
| N° TASA | FECHA INGRESO | FECHA PROCESO | ESTADO ENTRADA | PROVEEDOR | PIM [g] | PMA [g] | PMH [g] | PMM [g] | PA [g] | PMF [g] | PMS [g] | % DRC 0 Días | Q (indice de calidad) | Q min calculado
1 | 8 | 2023-08-29 | 2023-08-30 | +20 | NATIVO S.A | 3003.8 | 2803 | 332 | 318 | 5.977 | 100.289 | 81.268 | 67.10129 | 10.3728 | 2.60871
2 | 27 | 2023-08-29 | 2023-08-30 | +20 | NATIVO S.A | 3074.8 | 2953 | 411 | 412 | 6.514 | 100.709 | 83.579 | 73.67003
3 | 17 | 2023-08-29 | 2023-08-30 | +20 | NATIVO S.A | 3126.8 | 2963 | 359 | 347 | 5.941 | 100.682 | 76.963 | 64.61117
4 | 32 | 2023-08-29 | 2023-08-30 | +20 | NATIVO S.A | 3047.8 | 2904 | 299 | 289 | 5.862 | 100.917 | 83.178 | 70.55728 |  |  |  | valor 1 | Valor 2
5 | 38 | 2023-08-29 | 2023-08-30 | +20 | NATIVO S.A | 3118.8 | 3060 | 297 | 284 | 7.819 | 100.266 | 79.855 | 67.40493 |  |  | Q Leido | 10.5 | 9.4
6 | 24 | 2023-08-29 | 2023-08-30 | +20 | NATIVO S.A | 3172.8 | 3018 | 378 | 349 | 6.254 | 100.477 | 85.683 | 69.42607 |  |  | Q min leido | 1.25 | 13
7 | 34 | 2023-08-29 | 2023-08-30 | +20 | NATIVO S.A | 2931.8 | 2825 | 330 | 321 | 6.036 | 100.119 | 80.971 | 70.15254 |  |  | interpolación | 2.60871
8 | 4 | 2023-08-29 | 2023-08-30 | +20 | NATIVO S.A | 3194.8 | 3120 | 327 | 317 | 3.221 | 100.487 | 78.81 | 71.21495
9 | 1 | 2023-08-29 | 2023-08-30 | +20 | NATIVO S.A | 2947.8 | 2815 | 321 | 287 | 6.231 | 100.748 | 85.727 | 67.36993
10 | 30 | 2023-08-29 | 2023-08-30 | +20 | NATIVO S.A | 3104.8 | 3019 | 391 | 375 | 5.987 | 100.413 | 81.632 | 70.25452
11 | 63 | 2023-08-29 | 2023-08-30 | +20 | NATIVO S.A | 3000.8 | 2915 | 329 | 310 | 6.228 | 100.358 | 87.957 | 74.54036
12 | 3 | 2023-08-29 | 2023-08-30 | +20 | NATIVO S.A | 2940.8 | 2683 | 322 | 309 | 5.82 | 100.434 | 80.197 | 64.83592
13 | 60 | 2023-08-29 | 2023-08-30 | +20 | NATIVO S.A | 3049.8 | 3021 | 350 | 327 | 5.8 | 100.556 | 80.958 | 69.17136
14 | 59 | 2023-08-29 | 2023-08-30 | +20 | NATIVO S.A | 3030.8 | 2992 | 448 | 412 | 5.736 | 100.839 | 77.902 | 64.97221
15 | 58 | 2023-08-29 | 2023-08-30 | +20 | NATIVO S.A | 3032.8 | 2983 | 417 | 379 | 5.774 | 100.185 | 81.566 | 67.62905 |  |  |  | valor 1 | Valor 2
[12 empty] | Ponderado | 68.86078 |  |  | Q Leido | 5.9 | 4.8
| Liquidación |  |  | +20 | NATIVO S.A | 3097.8 | 3089 | 384 | 329 | 5.846 | 100.812 | 74.932 | 58.54732 | 22.34727 |  | Q min leido | 1.4 | 1.45
|  |  |  | +20 | NATIVO S.A | 3117.8 | 3107 | 391 | 340 | 5.763 | 100.491 | 76.607 | 61.09013 |  |  | interpolación | 1.668182
[12 empty] | Ponderado | 59.81873
| # Muestras | % DRC 0 Días | Q min calculado
| 1899-12-31 | 1900-03-07 02:26 | 1900-01-01 14:37
| 1900-01-01 | 1900-03-13 16:05
| 1900-01-02 | 1900-03-04 14:40
| 1900-01-03 | 1900-03-10 13:22
| 1900-01-04 | 1900-03-07 09:43
| 1900-01-05 | 1900-03-09 10:14
| 1900-01-06 | 1900-03-10 03:40
| 1900-01-07 | 1900-03-11 05:10
| 1900-01-08 | 1900-03-07 08:53
| 1900-01-09 | 1900-03-10 06:07
| 1900-01-10 | 1900-03-14 12:58
| 1900-01-11 | 1900-03-04 20:04
| 1900-01-12 | 1900-03-09 04:07
| 1900-01-13 | 1900-03-04 23:20 | [10 empty] | Ponderado | %DRC 0 Días
| 1900-01-14 | 1900-03-07 15:06 | [10 empty] | Prueba | 68.86078
| Ponderado | 1900-03-08 20:40 | [10 empty] | Liquidación | 59.81873
Formulas:
FECHA INGRESO = AVERAGE(C26:[FECHA INGRESO, row above])
Note on P2: [Comentario encadenado] Su versión de Excel le permite leer este comentario encadenado; sin embargo, las ediciones que se apliquen se quitarán si el archivo se abre en una versión más reciente de Excel. Más información: https://go.microsoft.com/fwlink/?linkid=870924 Comentario: Recordar que el muestreo fue aleatorio y una gran cantidad de muestras para un lote a granel
Note on D25: [Comentario encadenado] Su versión de Excel le permite leer este comentario encadenado; sin embargo, las ediciones que se apliquen se quitarán si el archivo se abre en una versión más reciente de Excel. Más información: https://go.microsoft.com/fwlink/?linkid=870924 Comentario: Recordar que el muestreo fue aleatorio y una gran cantidad de muestras para un lote a granel
Note on E25: [Comentario encadenado] Su versión de Excel le permite leer este comentario encadenado; sin embargo, las ediciones que se apliquen se quitarán si el archivo se abre en una versión más reciente de Excel. Más información: https://go.microsoft.com/fwlink/?linkid=870924 Comentario: Recordar que el muestreo fue aleatorio y una gran cantidad de muestras para un lote a granel

## DRC 24 Días
N° TASA | FECHA INGRESO | FECHA PROCESO | ESTADO ENTRADA | LOTE | PIM [g] | PMA [g] | PMH [g] | PMM [g] | PA [g] | PMF [g] | PMS [g] | % DRC 0 Días
31 | 2023-08-29 | 2023-09-21 | +20 | F (INTEMPERIE) | 2983.8 | 2980 | 313 | 304 | 5.813 | 100.115 | 79.097 | 71.00449
39 | 2023-08-29 | 2023-09-21 | +20 | F (INTEMPERIE) | 3349.8 | 3346 | 413 | 400 | 6.088 | 100.882 | 82.162 | 72.9524
6 | 2023-08-29 | 2023-09-21 | +20 | F (INTEMPERIE) | 3980.8 | 3973 | 355 | 343 | 5.951 | 100.628 | 84.455 | 75.22928
63 | 2023-08-29 | 2023-09-21 | +20 | F (INTEMPERIE) | 2981.8 | 2979 | 325 | 315 | 6.324 | 100.54 | 86.818 | 77.52536
42 | 2023-08-29 | 2023-09-21 | +20 | F (INTEMPERIE) | 3017.8 | 3012 | 383 | 375 | 6.051 | 100.335 | 86.204 | 78.06643
32 | 2023-08-29 | 2023-09-21 | +20 | G (BAJO TECHO) | 3479.8 | 3478 | 306 | 296 | 5.879 | 100.744 | 82.548 | 73.5777
17 | 2023-08-29 | 2023-09-21 | +20 | G (BAJO TECHO) | 3481.8 | 3479 | 369 | 358 | 6.031 | 100.648 | 83.451 | 74.56848
23 | 2023-08-29 | 2023-09-21 | +20 | G (BAJO TECHO) | 3983.8 | 3891 | 329 | 318 | 6.371 | 100.481 | 84.482 | 73.38768
14 | 2023-08-29 | 2023-09-21 | +20 | G (BAJO TECHO) | 2853.8 | 2849 | 299 | 284 | 5.869 | 100.209 | 75.049 | 65.46209
9 | 2023-08-29 | 2023-09-21 | +20 | G (BAJO TECHO) | 3616.8 | 3614 | 390 | 379 | 6.076 | 100.854 | 85.506 | 76.4768

## Analisis
Estadistica descriptiva % DRC 0 Días |  | Clase | Frecuencia | % acumulado
|  | 64.80643 | 1 | 6.667%
Media | 68.86078 | 67.10129 | 3 | 26.67%
Error típico | 0.7751149 | 67.46797 | 2 | 40%
Mediana | 69.17136 | 69.17136 | 2 | 53.33%
Moda | #N/A | 69.42607 | 1 | 60%
Desviación estándar | 3.002007 | 70.32145 | 2 | 73.33%
Varianza de la muestra | 9.012047 | 71.21495 | 2 | 86.67%
Coeficiente de asimetría | 0.3137433 | 73.67003 | 1 | 93.33%
Rango % | 9.929186 | 74.54036 | 1 | 100%
Mínimo | 64.61117 | y mayor... | 0 | 100%
Máximo | 74.54036
Cuenta | 15
Numero de datos | 15 |  | 2.84
Delta | 0.6619457
Intervalos
|  | L.I % DRC | L.S % DRC | % DRC |  | % DRC | Frecuencia
|  | 64.60117 | 65.26312 | 64.61117 | 67.10129 | 64.80643 | 3
|  | 65.27312 | 65.93507 | 64.83592 | 73.67003 |  | 0
|  | 65.94507 | 66.60701 | 64.97221 | 64.61117 |  | 0
|  | 66.61701 | 67.27896 | 67.10129 | 70.55728 | 67.10129 | 1 | % DRC | Frecuencia
|  | 67.28896 | 67.9509 | 67.36993 | 67.40493 | 67.46797 | 3 | 64.80643 | 3
|  | 67.9609 | 68.62285 | 67.40493 | 69.42607 |  | 0 | 67.10129 | 1
|  | 68.63285 | 69.2948 | 67.62905 | 70.15254 | 69.17136 | 1 | 67.46797 | 3
|  | 69.3048 | 69.96674 | 69.17136 | 71.21495 | 69.42607 | 1 | 69.17136 | 1
|  | 69.97674 | 70.63869 | 69.42607 | 67.36993 | 70.32145 | 3 | 69.42607 | 1
|  | 70.64869 | 71.31063 | 70.15254 | 70.25452 | 71.21495 | 1 | 70.32145 | 3
|  | 71.32063 | 71.98258 | 70.25452 | 74.54036 |  | 0 | 71.21495 | 1
|  | 71.99258 | 72.65452 | 70.55728 | 64.83592 |  | 0 | 73.67003 | 1
|  | 72.66452 | 73.32647 | 71.21495 | 69.17136 |  | 0 | 74.54036 | 1
|  | 73.33647 | 73.99842 | 73.67003 | 64.97221 | 73.67003 | 1
|  | 74.00842 | 74.67036 | 74.54036 | 67.62905 | 74.54036 | 1
68%
Note on C8: [Comentario encadenado] Su versión de Excel le permite leer este comentario encadenado; sin embargo, las ediciones que se apliquen se quitarán si el archivo se abre en una versión más reciente de Excel. Más información: https://go.microsoft.com/fwlink/?linkid=870924 Comentario: Ningun valor se repite

## Proceso
| proceso | 820
| adentro | 740
| fuera | 760
| total | 2320
LOTE E 0 Días |  |  | LOTE F (Intemperie) 23 Días |  | LOTE G (Adentro) 23 Días
N° BALA [TSR] | PESO [Kg] |  | N° BALA [TSR] | PESO [Kg] | N° BALA [TSR] | PESO [Kg]
1 | 18.54 |  | 1 | 16.06 | 1 | 14.52
2 | 18.26 |  | 2 | 16.05 | 2 | 18.2
3 | 18.62 |  | 3 | 16.7 | 3 | 16
4 | 19.52 |  | 4 | 15.65 | 4 | 15.88
5 | 19.02 |  | 5 | 13.8 | 5 | 15.82
6 | 18.7 |  | 6 | 13.6 | 6 | 14.28
7 | 18.5 |  | 7 | 16.75 | 7 | 15.42
8 | 19.32 |  | 8 | 16.9 | 8 | 15.7
9 | 19.28 |  | 9 | 17.35 | 9 | 15.28
10 | 19.1 |  | 10 | 17.15 | 10 | 15.18
11 | 19.7 |  | 11 | 16.28 | 11 | 15.24
12 | 18.6 |  | 12 | 17.9 | 12 | 15.06
13 | 18.86 |  | 13 | 17.14 | 13 | 15.58
14 | 18.62 |  | 14 | 0.08 | 14 | 15.88
15 | 17.7 |  | 15 | 20.08 | 15 | 17.12
16 | 17.64 |  | 16 | 17.74 | 16 | 18.7
17 | 18.98 |  | 17 | 18.86 | 17 | 18.34
18 | 21.88 |  | 18 | 18.72 | 18 | 18.28
19 | 18.46 |  | 19 | 18.2 | 19 | 16.22
20 | 17.92 |  | 20 | 17.44 | 20 | 16.62
21 | 19.2 |  | 21 | 18.6 | 21 | 14.7
22 | 18.52 |  | 22 | 18.84 | 22 | 17.62
23 | 19.44 |  | 23 | 18 | 23 | 15.36
24 | 20.42 |  | 24 | 18.02 | 24 | 15.94
25 | 18.9 |  | 25 | 17.68 | 25 | 15.18
26 | 19.18 |  | 26 | 16.9 | 26 | 15.46
27 | 18.24 |  | 27 | 17.36 | 27 | 14.9
28 | 19.8 |  | 28 | 18.34 | 28
TOTAL | 530.92 |  | TOTAL | 466.19 | TOTAL | 432.48

## BM
MERMAS EN PRODUCCIÓN: LINEA DE REDUCCIÓN DE TAMAÑO Y LAVADO DE IMPUREZAS, LINEA DE SECADO
[6 empty] | LAVADO Y MOLIENDA | [6 empty] | SECADO
| LOTE | FECHA INGRESO | FECHA PROCESO | UBICACIÓN | MADURACIÓN | NR [Kg] | PESO CARRO [Kg] | CARRO+NRM [Kg] | NRM [Kg] | DRC TEORICO[%] | NRS [Kg] | MERMA % | TSR [Kg] | PM H2O [%] | DRC TSR [%] | PERDIDA MASA [%] | ERROR DRC [%]
| C | 2023-06-30 | 2023-07-25 | Bajo techo | 25 | 0 | 430 | 1320 | 890 | 0 | 0 | #DIV/0! | 672.08 | 217.92 | 75.51461 | #DIV/0! | #DIV/0!
| D | 2023-06-30 | 2023-07-25 | Intemperie | 25 | 650 | 430 | 1302.4 | 872.4 | 74.95559 | 653.9126 | -34.21538 | 610.7928 | 261.6072 | 70.01293 | -25.36505 | 6.594125
MERMA EN CONDICIONES DE ALMACENAMIENTO EN FUNCIÓN DE LA PERDIDA DE MASA, MADURACIÓN Y DRC %.
[6 empty] | MATERIA PRIMA |  |  |  | PROCESO |  |  | TEORICO LAB
| LOTE | FECHA INGRESO | FECHA PROCESO | UBICACIÓN | MADURACIÓN | NRH [Kg] | Muestras [Kg] | DRC teorico [%] | NRS teorico [Kg] | TSR [Kg] | DRC TSR [%] | ERROR DRC [%] | PERDIDA MASA [%] | MERMA [%]
| C-1 (proceso) | 2023-08-29 | 2023-08-30 |  | 1 | 820 |  | 68.86078 | 564.6584 | 530.92 | 64.74634 | -4.114434 |  | -5.975004
| C-2 (Intemperie) | 2023-08-29 | 2023-08-29 | Intemperie | 0 | 760 |  | 68.86078 | 523.3419 | 466.19 | 71.72154 | -3.234055 | 4.56724 | -10.92057
|  | 2023-08-29 | 2023-09-21 | Intemperie | 23 | 650 | 16.314 | 74.95559 | 499.4396
| C-3 (Bajo techo) | 2023-08-29 | 2023-08-29 | Intemperie | 0 | 740 |  | 68.86078 | 509.5697 | 432.48 | 68.64762 | -4.046931 | 7.640483 | -15.1284
|  | 2023-08-29 | 2023-09-21 | Intemperie | 23 | 630 | 17.416 | 72.69455 | 470.6361
23.90228
38.93359
METODOLOGIA PARA EL BALANCE DE MASA
1. ANOTE EL PESO INICIAL DE CADA LOTE
2. DETERMINE EL DRC DEL LOTE AL INGRESO
3. DESCUENTE Y SUME EL PESO DE LAS MUESTRAS
4. CALCULE LA PERDIDA DE MASA
5.CALCULE EL ERROR DE CALCULO DE DRC CON RESPECTO A PROCUCCIÓN
0
5.95614
-1367
-5.679%
Note on J7: [Comentario encadenado] Su versión de Excel le permite leer este comentario encadenado; sin embargo, las ediciones que se apliquen se quitarán si el archivo se abre en una versión más reciente de Excel. Más información: https://go.microsoft.com/fwlink/?linkid=870924 Comentario: Tener encuenta que la masa 27-4.6 kg de NR molido no cupo en el carro eso ocurrio para el lote D, pero este caucho no se proceso
Note on S7: [Comentario encadenado] Su versión de Excel le permite leer este comentario encadenado; sin embargo, las ediciones que se apliquen se quitarán si el archivo se abre en una versión más reciente de Excel. Más información: https://go.microsoft.com/fwlink/?linkid=870924 Comentario: El lote C lo muestreo Luis y el lote D juan
Note on S8: [Comentario encadenado] Su versión de Excel le permite leer este comentario encadenado; sin embargo, las ediciones que se apliquen se quitarán si el archivo se abre en una versión más reciente de Excel. Más información: https://go.microsoft.com/fwlink/?linkid=870924 Comentario: EL error puede atribuir una perdida o ganancia afectando el porcentaje de merma. Y esto atribuye una desviación e impresión en el análisis de estos datos. Respuesta: Tambien es importante tener encuenta estos datos ya que la perdida de masa esta depende de la masa seca y esta depende del DRC
Note on I20: [Comentario encadenado] Su versión de Excel le permite leer este comentario encadenado; sin embargo, las ediciones que se apliquen se quitarán si el archivo se abre en una versión más reciente de Excel. Más información: https://go.microsoft.com/fwlink/?linkid=870924 Comentario: Ninguno de los lotes se le añade muestras del día cero debido a que primero se tomaron las muestras y luego si se armaron los lotes.
% 𝑃𝑀=((𝑀_𝑖𝑛𝑖𝑐𝑖𝑎𝑙−𝑀_𝑓𝑖𝑛𝑎𝑙)/𝑀_𝑖𝑛𝑖𝑐𝑖𝑎𝑙 )∗100 [𝑝𝑒𝑟𝑑𝑖𝑑𝑎 𝑑𝑒 𝑚𝑎𝑠𝑎]
MP
𝑁𝑅𝑆_𝑡𝑒𝑜𝑟𝑖𝑐𝑜 [𝐾𝑔]=(𝑁𝑅𝐻±𝑀_𝑚𝑢𝑒𝑠𝑡𝑟𝑎𝑠 )∗𝐷𝑅𝐶_𝑡𝑒𝑜𝑟𝑖𝑐𝑜
𝑁𝑅𝐻=𝐶𝑎𝑢𝑐ℎ𝑜 𝑛𝑎𝑡𝑢𝑟𝑎𝑙 ℎ𝑢𝑚𝑒𝑑𝑜
𝑁𝑅𝑆_𝑡𝑒𝑜𝑟𝑖𝑐𝑜=𝐶𝑎𝑢𝑐ℎ𝑜 𝑛𝑎𝑡𝑢𝑟𝑎𝑙 𝑠𝑒𝑐𝑜
𝐷𝑅𝐶_𝑡𝑒𝑜𝑟𝑖𝑐𝑜=𝐷𝑅𝐶 𝑑𝑒𝑡𝑒𝑟𝑚𝑖𝑛𝑎𝑑𝑜 𝑒𝑛 𝑙𝑎𝑏𝑜𝑟𝑎𝑡𝑜𝑟𝑖𝑜 MP
% 𝐸𝑟𝑟𝑜𝑟 𝐷𝑅𝐶=((〖𝐷𝑅𝐶〗_𝑡𝑒𝑜𝑟𝑖𝑐𝑜−〖𝐷𝑅𝐶〗_𝑇𝑆𝑅)/〖𝐷𝑅𝐶〗_𝑡𝑒𝑜𝑟𝑖𝑐𝑜 )∗100

## Lote C
Lote C-1 Análisis del coagulo de campo
Producción en dia de ingreso del coagulo
|  | Días de maduración |  | 1
|  | Peso del coagulo al entrar a planta reportado por bascula [Kg] |  | 820
|  | Resultados DRC (Contenido de caucho seco) por laboratorio [%] |  | 68.86078
|  | Masa seca del coagulo obtenida en produccion [Kg] |  | 530.92
Lote C-2 Análisis del coagulo de campo en la intemperie
Producción en día 24
| Días de maduración |  | 0 | 24 | Variación
| Peso del coagulo al entrar a planta reportado por bascula [Kg] |  | 790 | 670 | 120
| Resultados DRC (Contenido de caucho seco) por laboratorio [%] |  | 66.83992 | 70.9055 | -4.065585
| Masa seca del coagulo en bodega del almacenamiento [Kg] |  | 516.8069 | 486.2465 | 30.56037
| Merma del coagulo durante el almacenamiento antes de procesar [%] |  |  |  | -5.913306
Conclusiones: Inicialmente se dividió en el lote A en A-1 y A-2 con el objetivo de evaluar los resultado variando los días de maduración teniendo en cuenta que ambos lotes se encontraban a la intemperie, afuera de bodega expuesta al sol y agua. En esta primera etapa la merma durante el almacenamiento y la perdida de masa seca fue mayor para el lote A-1 pues este se maduro durante 72 días respecto al lote A-2 que se maduro 42 días.