## Hoja1
Articulo | Espesor [nm] | Banda prohibida [eV] | Sustrato | Presion de vacio | Pureza | Temperatura | Observaciones | Link
Evaporation
Physical properties of very thin SnS films deposited thermal evaporation | 20, 40 y 65 | 2.15 a 2.28 | vidrio | 6x10-6 [Torr] | 99.5% | 200°c | El polvo de SnS se utilizo como material de origen y se cargo en un crisol de alúmina. Los sustratos fueron bombardeados con iones de argón durante aprox 15 min. La distancia entre la fuente el sustrato se mantuvo en 15 cm. El espesor se controlo medianteun monitor de cristal de cuarzo. | https://www-sciencedirect-com.bibliotecavirtual.uis.edu.co/science/article/pii/S0040609011004202
Formation of metastable cubic phase in SnS thin films fabricated by thermal evaporation | 240 a 300 |  | placas de cuarzo y vidrio de cal sodada (SLG) | 1x10-3 [Pa] | 99.9% | 250-350 °c | Los sustratos se limpiaron con acetona y metanol en un baño ultrasónico. La distancia entre la fuente y el sustrato se fijo en 10 cm. la formación de la fase cúbica π -SnS ha sido detectada por DRX a T sub = 250 y 300 °C junto con la fase ortorrómbica α -SnS. | https://www-sciencedirect-com.bibliotecavirtual.uis.edu.co/science/article/pii/S0040609017306053
Effect of substrate on the structural, optical and electrical properties of SnS thin films grown by thermal evaporation method | ~720 con un error en la medicion de +- 4% |  | vidrio/ZnO:Alvidrio/ITO y vidrio/CdS | 9x10-6 [Torr] |  | 400°c durante 40 min | estudio de películas de SnS en diferentes sustratos brinda una visión generalizada sobre cómo el crecimiento de SnS se ve afectado por la variación del sustrato y varía sus propiedades posteriores. La distancia entre la fuente y el sustrato se mantuvo a 20cm y la temperatura de la fuente se mantuvo em 930°c +- 5°c | https://www-sciencedirect-com.bibliotecavirtual.uis.edu.co/science/article/pii/S0040609017308015
Performance analysis of SnS thin films fabricated using thermal evaporation technique for photodetector applications |  | 1.23 | vidrio | 1x10-5 [Torr] |  | 200,250 300 y 350 °c | El material objetivo de SnS se peparo mediante la tecnica de la ampolla de cuarzo. | https://www-sciencedirect-com.bibliotecavirtual.uis.edu.co/science/article/pii/S0030402621010883
Co-evaporation
Growth of SnS thin films by co-evaporation and sulfurization for use as absorber layers in solar cells | 1500 | 1.22 | vidrio de soda y cal | 1.5x10-3 [Pa] |  | 200 a 400 °c | velocidad de crecimiento 6 Å/s, despues de la evaporacion las muestras se calentaron a 400 y 500 °c en atmosfera de azufre durante 1 hora | https://www-sciencedirect-com.bibliotecavirtual.uis.edu.co/science/article/pii/S0254058415303941
SnS absorber thin films by co-evaporation: Optimization of the growth rate and influence of the annealing | 700 a 1500 | 1.24 | vidrio de soda y cal | 1.5x10-3 [Pa] |  | 350 °c | velocidad de crecimiento en el rango de 2-6 Å/s, despues de la evaporación las muestras se calentaron a 400 y 500°c en varias atmosferas. El sistema de deposicion esta constituida por la camara de evaporacion conectada a un sistema de vacio; dos fuentes, correspondientes a la evaporacion de S y Sn. El tiempo de deposito se vario entre 30 min y 3 horas. se obtiene una resistivadad electrica en tono a 10^3 Ω cm. | https://www-sciencedirect-com.bibliotecavirtual.uis.edu.co/science/article/pii/S0040609014010529
Influence of Sn/S composition ratio on SnS thin-film solar cells produced via co-evaporation method | 0.8 µm |  | vidrio sodocálcico recubierto con Mo mediante pulverización catodica | 1x10-4 |  | 300°c | El tiempo de la deposicion fue de 3 h y 30 min, se obtuvo una eficiencia de conversion de 0.35%. | https://iopscience-iop-org.bibliotecavirtual.uis.edu.co/article/10.7567/JJAP.57.02CE08