## Propiedades_Grava
GRAVEDADES ESPECÍFICAS
A | PESO DE LA MUESTRA EN CONDICIÓN S.S.S. EN EL AIRE |  | 5000 | Gramos
Pa | PESO DE LA CANASTA, SUMERGIDA EN AGUA |  | 1695 | Gramos
Pb | PESO DE LA CANASTA+MUESTRA S.S.S SUMERGIDA EN EL AGUA |  | 4806 | Gramos
B | PESO DE LA MUESTRA EN AGUA= Pb-Pa |  | 3111 | Gramos
C | PESO DE LA MUESTRA SECADA AL HORNO, EN EL AIRE |  | 4953 | Gramos
GRAVEDAD ESPECÍFICA REAL |  | C/(C-B) | 2.69 | Adimensional
GRAVEDAD ESPECÍFICA APARENTE |  | C/(A-B) | 2.63 | Adimensional
D | GRAVEDAD ESPECÍFICA APARENTE S.S.S | A/(A-B) | 2.65 | Adimensional
PESO UNITARIO
P1 | PESO DEL MEDIDOR+VIDRIO |  | 2975 | Gramos
P2 | PESO DEL MEDIDOR+VIDRIO+AGUA |  | 5793 | Gramos
V | VOLÚMEN DEL MEDIDOR= (P2-P1)/1000 |  | 2.818 | dem^3
Pm | PESO DEL MEDIDOR VACÍO |  | 2552 | Gramos
Pc | PESO DEL MEDIDOR+MATERIAL S.S.S COMPACTADO |  | 6813 | Gramos
Ps | PESO DEL MEDIDOR+MATERIAL S.S.S SUELTO |  | 6673 | Gramos
E | PESO UNITARIO DEL AGREGADO S.S.S COMPACTADO | (Pc-Pm)/V | 1512 | Ka/m^3
PESO UNITARIO DEL AGREGADO S.S.S. SUELTO |  | (Ps-Pm)/V | 1462 | Ka/m^3
ABSORCIÓN EN % |  | ((A-C)*100)/C | 0.95
PORCENTAJE DE VACÍOS |  | (D*1000-E)/(D*10) | 42.94