## Propiedades_Arena
GRAVEDAD ESPECÍFICA
A | PESO DEL FRASCO+AGUA HASTA LA MARCA, EN EL AIRE |  | 608.6 | Gramos
B | PESO DE LA MUESTRA EN CONDICIÓN S.S.S. EN EL AIRE |  | 500 | Gramos
C | PESO DE LA MUESTRA. FRASCO Y AGUA AGREAGADA HASTA LA MARCA, EN EL AIRE |  | 916.5 | Gramos
D | PESO DE LA MUESTRA SECADA AL HORNO |  | 494.3 | Gramos
GRAVEDAD ESPECÍFICA REAL |  | D/(A-C+D) | 2.65 | Adimensional
GRAVEDAD ESPECÍFICA APARENTE |  | D/(A+B-C) | 2.57 | Adimensional
E | GRAVEDAD ESPECÍFICA APARENTE S.S.S. | B/(A+B-C) | 2.6 | Adimensional
PESO UNITARIO
P1 | PESO DEL MEDIDOR+VIDRIO |  | 2975 | Gramos
P2 | PESO DEL MEDIDOR+VIDRIO+AGUA |  | 5793 | Gramos
V | VOLÚMEN DEL MEDIDOR | (P2-P1)/1000 | 2.818 | dcm^3
Pm | PESO DEL MEDIDOR VACÍO |  | 2552 | Gramos
Pc | PESO DEL MEDIDOR+MATERIAL S.S.S. COMPACTADO |  | 7157 | Gramos
Ps | PESO DEL MEDIDOR+MATERIAL S.S.S. SUELTO |  | 6737 | Gramos
F | PESO UNITARIO DEL AGREGADO S.S.S. COMPACTADO | (Pc-Pm)/V | 1634.138 | Ka/m^3
PESO UNITARIO DEL AGREGADO S.S.S. SUELTO |  | (Ps-Pm)/V | 1485.096 | Ka/m^3
% DE ABSORCIÓN |  | ((B-D)*100)/D | 0.62
% DE VACÍOS |  | (E*1000-F)/(E*10) | 37.15