## ENSAYO 1-Límites A- 0% ceniza
PROYECTO | EVALUACIÓN DEL MEJORAMIENTO DE UN SUELO ARCILLOSO TIPO CH MEZCLADO CON CENIZAS DE FIBRA DE FIQUE.CASO DE ESTUDIO GIRÓN, SANTANDER |  |  | INV E-125 y 126 ENSAYO 1 – Limites de Atterberg - 0% ceniza de fibra de fique
ESTUDIANTE | Luisa Fernanda Barros Torres
ESTUDIANTE | Luisa Fernanda Cañizares Carrillo
DIRECTOR | José Alberto Rondón
CO-DIRECTOR | Luz Marina Torrado Gómez
LÍMITES DE CONSISTENCIA |  |  |  | GRANULOMETRÍA
LÍMITE LÍQUIDO
Determinación No | 1 | 2 | 3 | Peso del suelo sin lavar [gr] |  |  | 300
No Golpes | 28 | 22 | 19 | Peso del suelo lavado y secado [gr] |  |  | 52.84
Recip. No. | 10 | 24 | 32 | GRADACIÓN
Peso recip. +S.H [gr] | 13.28 | 15.32 | 20.91 | Peso inicial: |  | gr |  | Peso final |  | gr
Peso recip. + S.S [gr] | 10.43 | 11.79 | 16.79 | Tamiz | Tamiz [mm] | W Retenido [gr] | W Retenido corregido [gr] | % Retenido | %Retenido acumulado | %Pasa
Peso recip [gr] | 4.65 | 4.87 | 8.95 | 3/8" | 9.51 | 0 | 0 | 0 | 0 | 100
Peso del suelo seco[gr] | 5.78 | 6.92 | 7.84 | 4 | 4.76 | 0.54 | 0.545367 | 0.181789 | 0.181789 | 99.81821
% Humedad | 49.30796 | 51.01156 | 52.55102 | 10 | 2 | 2.49 | 2.514748 | 0.8382492 | 1.020038 | 98.97996
Cálculo límite líquido | 3.218876 |  |  | 20 | 0.841 | 5.52 | 5.574862 | 1.858287 | 2.878326 | 97.12167
% Límite líquido | 50.16256 |  |  | 40 | 0.42 | 8.45 | 8.533983 | 2.844661 | 5.722987 | 94.27701
|  |  |  | 60 | 0.26 | 8.75 | 8.836965 | 2.945655 | 8.668642 | 91.33136
LÍMITE PLÁSTICO |  |  |  | 140 | 0.1 | 19.45 | 19.64331 | 6.54777 | 15.21641 | 84.78359
Recip. No. | 64 | 4 |  | 200 | 0.074 | 6.77 | 6.837286 | 2.279095 | 17.49551 | 82.50449
Peso recip. +S.H [gr] | 15.52 | 15.05 |  | Pasa 200 |  | 0.35 | 0.3534786 | 0.1178262 | 17.61333 | 82.38667
Peso recip. + S.S [gr] | 13.48 | 13.42 |  | TOTAL | ∑ | 52.32 | 52.84 | 17.61333
Peso recip [gr] | 5.53 | 6.88
Peso del suelo seco[gr] | 7.95 | 6.54 | [5 empty] | % Gravas | 0.181789
% Humedad | 25.66038 | 24.92355 |  | W [gr]= | 0.52 |  |  | % Arenas | 17.43154
Promedio | 25.29196 |  |  | Error%= | 0.984103 |  |  | % Finos | 82.38667
% Límite plástico | 25.29196
| 25 | 0
| 25 | 53
SISTEMA UNIFICADO DE CLASIFICACIÓN DE SUELOS (USCS)
RESULTADOS
| LL % | 50.16256
| LP % | 25.29196
| IP % | 24.8706
| USCS | CH
Note on C86: Usuario: Límite liquido(LL)
Note on C87: Usuario: Límite plástico(LP)
Note on C88: Usuario: Indice pe plasticidad(IP) IP=LL-LP
Note on C89: Sistema unificado de clasificación de suelos -Carta de plasticidad- límiea naranja

## ENSAYO 2-Límites A- 1% ceniza
PROYECTO | EVALUACIÓN DEL MEJORAMIENTO DE UN SUELO ARCILLOSO TIPO CH MEZCLADO CON CENIZAS DE FIBRA DE FIQUE.CASO DE ESTUDIO GIRÓN, SANTANDER |  |  | INV E-125 y 126 ENSAYO 2 – Limites de Atterberg - 1% ceniza de fibra de fique
ESTUDIANTE | Luisa Fernanda Barros Torres
ESTUDIANTE | Luisa Fernanda Cañizares Carrillo
DIRECTOR | José Alberto Rondón
CO-DIRECTOR | Luz Marina Torrado Gómez
LÍMITES DE CONSISTENCIA |  |  |  | GRANULOMETRÍA
LÍMITE LÍQUIDO
Determinación No | 1 | 2 | 3 | Peso del suelo sin lavar [gr] |  |  | 303
No Golpes | 28 | 23 | 18 | Peso del suelo lavado y secado [gr] |  |  | 58.71
Recip. No. | 59 | 24 | 10 | GRADACIÓN
Peso recip. +S.H [gr] | 21.52 | 18.25 | 19.16 | Peso inicial: |  | gr |  | Peso final |  | gr
Peso recip. + S.S [gr] | 18.01 | 13.94 | 14.17 | Tamiz | Tamiz [mm] | W Retenido [gr] | W Retenido corregido [gr] | % Retenido | %Retenido acumulado | %Pasa
Peso recip [gr] | 10.22 | 4.87 | 4.65 | 3/8" | 9.51 | 0 | 0 | 0 | 0 | 100
Peso del suelo seco[gr] | 7.79 | 9.07 | 9.52 | 4 | 4.76 | 0.16 | 0.1615131 | 0.05330464 | 0.05330464 | 99.9467
% Humedad | 45.05777 | 47.51929 | 52.41597 | 10 | 2 | 3.11 | 3.13941 | 1.036109 | 1.089414 | 98.91059
Cálculo límite líquido | 3.218876 |  |  | 20 | 0.841 | 5.94 | 5.996173 | 1.978935 | 3.068348 | 96.93165
% Límite líquido | 46.65507 |  |  | 40 | 0.42 | 8.9 | 8.984164 | 2.965071 | 6.033419 | 93.96658
|  |  |  | 60 | 0.26 | 9.94 | 10.034 | 3.311551 | 9.34497 | 90.65503
LÍMITE PLÁSTICO |  |  |  | 140 | 0.1 | 22.11 | 22.31909 | 7.366035 | 16.71101 | 83.28899
Recip. No. | 3 | 11 |  | 200 | 0.074 | 6.58 | 6.642225 | 2.192153 | 18.90316 | 81.09684
Peso recip. +S.H [gr] | 26.55 | 24.21 |  | Pasa 200 |  | 1.42 | 1.433428 | 0.4730787 | 19.37624 | 80.62376
Peso recip. + S.S [gr] | 24.73 | 22.35 |  | TOTAL | ∑ | 58.16 | 58.71 | 19.37624
Peso recip [gr] | 17.51 | 14.92
Peso del suelo seco[gr] | 7.22 | 7.43 | [5 empty] | % Gravas | 0.05330464
% Humedad | 25.20776 | 25.03365 |  | W [gr]= | 0.55 |  |  | % Arenas | 19.32293
Promedio | 25.1207 |  |  | Error%= | 0.936808 |  |  | % Finos | 80.62376
% Límite plástico | 25.1207
| 25 | 0
| 25 | 53
SISTEMA UNIFICADO DE CLASIFICACIÓN DE SUELOS (USCS)
RESULTADOS
| LL % | 46.65507
| LP % | 25.1207
| IP % | 21.53437
| USCS | CL
Note on C83: Usuario: Límite liquido(LL)
Note on C84: Usuario: Límite plástico(LP)
Note on C85: Usuario: Indice pe plasticidad(IP) IP=LL-LP
Note on C86: Sistema unificado de clasificación de suelos -Carta de plasticidad- límiea azul

## ENSAYO 3-Límites A- 3% ceniza
PROYECTO | EVALUACIÓN DEL MEJORAMIENTO DE UN SUELO ARCILLOSO TIPO CH MEZCLADO CON CENIZAS DE FIBRA DE FIQUE.CASO DE ESTUDIO GIRÓN, SANTANDER |  |  | INV E-125 y 126 ENSAYO 3 – Limites de Atterberg- 3% ceniza de fibra de fique
ESTUDIANTE | Luisa Fernanda Barros Torres
ESTUDIANTE | Luisa Fernanda Cañizares Carrillo
DIRECTOR | José Alberto Rondón
CO-DIRECTOR | Luz Marina Torrado Gómez
LÍMITES DE CONSISTENCIA |  |  |  | GRANULOMETRÍA
LÍMITE LÍQUIDO
Determinación No | 1 | 2 | 3 | Peso del suelo sin lavar [gr] |  |  | 309
No Golpes | 29 | 24 | 19 | Peso del suelo lavado y secado [gr] |  |  | 68.62
Recip. No. | 48 | 1 | 24 | GRADACIÓN
Peso recip. +S.H [gr] | 23.24 | 23.45 | 20.07 | Peso inicial: |  | gr |  | Peso final |  | gr
Peso recip. + S.S [gr] | 19.28 | 17.86 | 15.28 | Tamiz | Tamiz [mm] | W Retenido [gr] | W Retenido corregido [gr] | % Retenido | %Retenido acumulado | %Pasa
Peso recip [gr] | 10.43 | 5.51 | 4.9 | 3/8" | 9.51 | 0 | 0 | 0 | 0 | 100
Peso del suelo seco[gr] | 8.85 | 12.35 | 10.38 | 4 | 4.76 | 1.15 | 1.160997 | 0.3757273 | 0.3757273 | 99.62427
% Humedad | 44.74576 | 45.26316 | 46.14644 | 10 | 2 | 2.43 | 2.453238 | 0.7939282 | 1.169656 | 98.83034
Cálculo límite líquido | 3.218876 |  |  | 20 | 0.841 | 7.06 | 7.127515 | 2.306639 | 3.476295 | 96.52371
% Límite líquido | 45.20114 |  |  | 40 | 0.42 | 9.8 | 9.893718 | 3.20185 | 6.678145 | 93.32185
|  |  |  | 60 | 0.26 | 11.4 | 11.50902 | 3.724602 | 10.40275 | 89.59725
LÍMITE PLÁSTICO |  |  |  | 140 | 0.1 | 14.42 | 14.5579 | 4.711294 | 15.11404 | 84.88596
Recip. No. | 147 | 11 |  | 200 | 0.074 | 17.33 | 17.49573 | 5.662048 | 20.77609 | 79.22391
Peso recip. +S.H [gr] | 30.05 | 26.1 |  | Pasa 200 |  | 4.38 | 4.421886 | 1.431031 | 22.20712 | 77.79288
Peso recip. + S.S [gr] | 27.76 | 23.86 |  | TOTAL | ∑ | 67.97 | 68.62 | 22.20712
Peso recip [gr] | 18.54 | 14.94
Peso del suelo seco[gr] | 9.22 | 8.92 |  | W [gr]= | 0.65 |  |  | % Gravas | 0.3757273
% Humedad | 24.83731 | 25.11211 |  | Error%= | 0.9472457 |  |  | % Arenas | 21.83139
Promedio | 24.97471 | [6 empty] | % Finos | 77.79288
% Límite plástico | 24.97471
| 25 | 0
| 25 | 47
SISTEMA UNIFICADO DE CLASIFICACIÓN DE SUELOS (USCS)
RESULTADOS
| LL % | 45.20114
| LP % | 24.97471
| IP % | 20.22643
| USCS | CL
Note on C83: Usuario: Límite liquido(LL)
Note on C84: Usuario: Límite plástico(LP)
Note on C85: Usuario: Indice pe plasticidad(IP) IP=LL-LP
Note on C86: Sistema unificado de clasificación de suelos -Carta de plasticidad- límiea verde

## RESULTADOS
PROYECTO | EVALUACIÓN DEL MEJORAMIENTO DE UN SUELO ARCILLOSO TIPO CH MEZCLADO CON CENIZAS DE FIBRA DE FIQUE.CASO DE ESTUDIO GIRÓN, SANTANDER |  |  |  | INV E-125 y 126
ESTUDIANTE | Luisa Fernanda Barros Torres
ESTUDIANTE | Luisa Fernanda Cañizares Carrillo
DIRECTOR | José Alberto Rondón
CO-DIRECTOR | Luz Marina Torrado Gómez
LÍMITES DE ATTERBERG |  |  |  |  | GRANULOMETRÍA
| RESULTADOS DE LÍMITES DE ATTERBERG |  |  |  | RESULTADOS DE GRANULOMETRÍA
| % Ceniza | 0% | 1% | 3% | % Ceniza | 0 | 0.01 | 0.03
| LL | 50.16256 | 46.65507 | 45.20114 | % Gravas | 0.181789 | 0.05330464 | 0.3757273
| LP | 25.29196 | 25.1207 | 24.97471 | % Arenas | 17.43154 | 19.32293 | 21.83139
| IP | 24.8706 | 21.53437 | 20.22643 | % Finos | 82.38667 | 80.62376 | 77.79288
| USCS | CH | CL | CL
0%
1%
3%