## PROCTOR M-0% ceniza
PROYECTO | EVALUACIÓN DEL MEJORAMIENTO DE UN SUELO ARCILLOSO TIPO CH MEZCLADO CON CENIZAS DE FIBRA DE FIQUE.CASO DE ESTUDIO GIRÓN, SANTANDER |  |  |  |  | ENSAYO DE PROCTOR MODIFICADO INV E-142 0% ceniza de fibra de fique
ESTUDIANTE | Luisa Fernanda Barros Torres
ESTUDIANTE | Luisa Fernanda Cañizares Carrillo
DIRECTOR | José Alberto Rondón
CO-DIRECTOR | Luz Marina Torrado Gómez
Número de capas |  | 5
Número de golpes por cara |  | 25
Molde N° |  | 1
Diámetro molde [cm] |  | 10.14
Altura molde [cm] |  | 11.64
Volumen molde [cm3] |  | 939.9803
PUNTOS |  | 1 | 2 | 3 | 4
Peso tara [gr] |  | 14.97 | 18.41 | 10.43 | 15
Peso de tara+ suelo humedo [gr] |  | 52.35 | 52.6 | 41.6 | 87.5
Suelo humedo [gr] |  | 37.38 | 34.19 | 31.17 | 72.5
Peso Tara+ suelo Seco [gr] |  | 49.39 | 49 | 37.79 | 77.4
Suelo seco |  | 34.42 | 30.59 | 27.36 | 62.4
humedad % |  | 8.6% | 11.77% | 13.93% | 16.19%
Prueba N° |  | 1 | 2 | 3 | 4
Peso molde [gr] |  | 4204 | 4204 | 4204 | 4200.5
Peso de molde+suelo humedo [gr] |  | 5909.5 | 6061 | 6053.5 | 5980.5
Peso del suelo humedo [gr] |  | 1705.5 | 1857 | 1849.5 | 1780
Densidad humeda [gr/cm3] |  | 1.8144 | 1.975573 | 1.967594 | 1.893657
Densidad seca [gr/cm3] |  | 1.670723 | 1.767557 | 1.72709 | 1.629851
RESULTADOS
[5 empty] | Densidad máxima[gr/cm3] |  | 1.77
[5 empty] | Humedad optima % |  | 12.2
𝑉=𝜋∗𝑅2∗𝐻

## PROCTOR M-1% ceniza
PROYECTO | EVALUACIÓN DEL MEJORAMIENTO DE UN SUELO ARCILLOSO TIPO CH MEZCLADO CON CENIZAS DE FIBRA DE FIQUE.CASO DE ESTUDIO GIRÓN, SANTANDER |  |  |  |  | ENSAYO DE PROCTOR MODIFICADO INV E-142 1% ceniza de fibra de fique
ESTUDIANTE | Luisa Fernanda Barros Torres
ESTUDIANTE | Luisa Fernanda Cañizares Carrillo
DIRECTOR | José Alberto Rondón
CO-DIRECTOR | Luz Marina Torrado Gómez
Número de capas |  | 5
Número de golpes por cara |  | 25
Molde N° |  | 1
Diámetro molde [cm] |  | 10.14
Altura molde [cm] |  | 11.64
Volumen molde [cm3] |  | 939.9803
PUNTOS |  | 1 | 2 | 3 | 4
Peso tara [gr] |  | 6 | 17.5 | 18.5 | 18.5
Peso de tara+ suelo humedo [gr] |  | 67 | 80 | 131 | 94.5
Suelo humedo [gr] |  | 61 | 62.5 | 112.5 | 76
Peso Tara+ suelo Seco [gr] |  | 59.5 | 71.5 | 113 | 81
Suelo seco |  | 53.5 | 54 | 94.5 | 62.5
humedad % |  | 14.02% | 15.74% | 19.05% | 21.6%
Prueba N° |  | 1 | 2 | 3 | 4
Peso molde [gr] |  | 4201 | 4201.5 | 4201 | 4201
Peso de molde+suelo humedo [gr] |  | 6054.5 | 6118.5 | 6107.5 | 6020.5
Peso del suelo humedo [gr] |  | 1853.5 | 1917 | 1906.5 | 1819.5
Densidad humeda [gr/cm3] |  | 1.97185 | 2.039404 | 2.028234 | 1.935679
Densidad seca [gr/cm3] |  | 1.729409 | 1.762045 | 1.703716 | 1.591841
RESULTADOS
[5 empty] | Densidad máxima[gr/cm3] |  | 1.76
[5 empty] | Humedad optima % |  | 15.45
𝑉=𝜋∗𝑅2∗𝐻

## PROCTOR M- 3% ceniza
PROYECTO | EVALUACIÓN DEL MEJORAMIENTO DE UN SUELO ARCILLOSO TIPO CH MEZCLADO CON CENIZAS DE FIBRA DE FIQUE.CASO DE ESTUDIO GIRÓN, SANTANDER |  |  |  |  | ENSAYO DE PROCTOR MODIFICADO INV E-142 1% ceniza de fibra de fique
ESTUDIANTE | Luisa Fernanda Barros Torres
ESTUDIANTE | Luisa Fernanda Cañizares Carrillo
DIRECTOR | José Alberto Rondón
CO-DIRECTOR | Luz Marina Torrado Gómez
Número de capas |  | 5
Número de golpes por cara |  | 25
Molde N° |  | 1
Diámetro molde [cm] |  | 10.14
Altura molde [cm] |  | 11.64
Volumen molde [cm3] |  | 939.9803
PUNTOS |  | 1 | 2 | 3 | 4 | 5
Peso tara [gr] |  | 18 | 17.5 | 17.5 | 17.5 | 9
Peso de tara+ suelo humedo [gr] |  | 89.5 | 88.5 | 85.5 | 88.5 | 53.5
Suelo humedo [gr] |  | 71.5 | 71 | 68 | 71 | 44.5
Peso Tara+ suelo Seco [gr] |  | 81.5 | 78.9 | 75 | 76.5 | 45.5
Suelo seco |  | 63.5 | 61.4 | 57.5 | 59 | 36.5
humedad % |  | 12.6% | 15.64% | 18.26% | 20.34% | 21.92%
Prueba N° |  | 1 | 2 | 3 | 4 | 5
Peso molde [gr] |  | 4200.5 | 4200.5 | 4200.5 | 4200.5 | 4200.5
Peso de molde+suelo humedo [gr] |  | 6022.5 | 6090.5 | 6102 | 6088.5 | 6020
Peso del suelo humedo [gr] |  | 1822 | 1890 | 1901.5 | 1888 | 1819.5
Densidad humeda [gr/cm3] |  | 1.938338 | 2.01068 | 2.022915 | 2.008553 | 1.935679
Densidad seca [gr/cm3] |  | 1.721461 | 1.738814 | 1.710553 | 1.669079 | 1.587692
RESULTADOS
[6 empty] | Densidad máxima[gr/cm3] | 1.74
[6 empty] | Humedad optima % | 15.6
𝑉=𝜋∗𝑅2∗𝐻

## C.E-0% ceniza
PROYECTO | EVALUACIÓN DEL MEJORAMIENTO DE UN SUELO ARCILLOSO TIPO CH MEZCLADO CON CENIZAS DE FIBRA DE FIQUE.CASO DE ESTUDIO GIRÓN, SANTANDER |  |  |  |  | COMPACTACIÓN ESTÁTICA- COMPRESIÓN INCONFINADA 0% ceniza de fibra de fique
ESTUDIANTE | Luisa Fernanda Barros Torres
ESTUDIANTE | Luisa Fernanda Cañizares Carrillo
DIRECTOR | José Alberto Rondón
CO-DIRECTOR | Luz Marina Torrado Gómez
Medidas del molde Estandar
Diámetro molde estandar [cm] | 5
Altura del molde [cm] | 10
Volume del molde [cm3] | 196.3495
Densidad humeda [gr/cm3] | 1.98594
Masa total suelo humedo [g] | 389.9384
Masa cada capa [g] | 129.9795
% humedad | 12.2
COMPACTACIÓN ESTATICA |  |  |  | MEDIR
EQUIPO | KONTROL MULTILOADER
Canal deformímetro | Canal 1
Nombre del perfil | Perfil 10 (Compactación estática)
Ensayo | COMPACTACIÓN ESTATICA
ID de la muetra
Prueba | CUSTOM
Tipo de ensayo | CONTROL DESPLAZAMIENTO
Tipo de probeta | CUSTOM
Diámetro probeta [mm] | 50.8 | 0.0508 | [m]
Área probeta [mm2] | 2026.83 | 0.00202683 | [m2]
Desplazamiento objetivo [mm] | 14.64 | max 25 | [mm]
Velocidad [mm/min] | 20
Molde numero | 6
Altura molde sin collarin [cm] | 10.504 | 105.04 | [mm]
Altura collarin [cm] | 2.525 | 25.25 | [mm]
Altura total molde (HT) [cm] | 12.55825 | 125.5825 | [mm]
Diametro molde [cm] | 5.073625 | 50.73625 | [mm]
Altura probeta [cm] | 10 | 100 | [mm]
Diametro probeta [cm] | 5.08 | 50.8 | [mm]
Area probeta [cm2] | 20.2683 | 2026.83 | [mm2]
Volumen probeta [cm3] | 202.683 | 202683 | [mm3]
Densidad seca [g/m3] | 1.77 | 17.7 | [KN/m3]
Masa solidos (Ws) [g] | 358.7489
Masa agua [g] | 43.76737
Masa mezcla total[g] | 402.5163
Densidad humeda [gr/cm3] | 1.98594
Masa total suelo humedo [g] | 402.5163
Masa cada capa [g] | 134.1721
CAPA 1 | [cm] | [mm] |  | Altura libre del molde con la capa 1 sin compactar (P1)
Altura libre del molde con la capa 1 sin compactar (P1) | 7.42325 | 74.2325 |  | MEDIDAS | [mm] | [cm]
Espesor sin compactar capa 1 (Ec1S) | 5.135 | 51.35 |  | MEDIDA 1 | 73.34 | 7.334
Espesor compactada capa 1 (Ec1C) | 3.4 | 34 |  | MEDIDA 2 | 74.84 | 7.484
Desplazamiento de compactación de la capa 1 (δ1) | 1.735 | 17.35 |  | MEDIDA 3 | 74.53 | 7.453
Masa solidos (Ws) [g] | 134.1721 |  |  | MEDIDA 4 | 74.22 | 7.422
CAPA 2 | [cm] | [mm] |  | Altura libre del molde con la capa 2 sin compactar (P2)
Altura libre del molde con la capa 2 sin compactar (P2) | 5.035 | 50.35 |  | MEDIDAS | [mm] | [cm]
Espesor sin compactar capa 2 (Ec2S) | 4.12325 | 41.2325 |  | MEDIDA 1 | 77.89 | 7.789
Espesor compactada capa 2 (Ec2C) | 3.3 | 33 |  | MEDIDA 2 | 40.12 | 4.012
Desplazamiento de compactación de la capa 2 (δ2) | 0.82325 | 8.2325 |  | MEDIDA 3 | 41.93 | 4.193
Masa solidos (Ws) [g] | 134.1721 |  |  | MEDIDA 4 | 41.46 | 4.146
CAPA 3 | [cm] | [mm] |  | Altura libre del molde con la capa 3 sin compactar (P3)
Altura libre del molde con la capa 3 sin compactar (P3) | 0.7245 | 7.245 |  | MEDIDAS | [mm] | [cm]
Espesor sin compactar capa 3 (Ec3S) | 5.13375 | 51.3375 |  | MEDIDA 1 | 7.74 | 0.774
Espesor compactada capa 3 (Ec3C) | 3.3 | 33 |  | MEDIDA 2 | 5.92 | 0.592
Desplazamiento de compactación de la capa 3 (δ3) | 1.83375 | 18.3375 |  | MEDIDA 3 | 7.78 | 0.778
Masa solidos (Ws) [g] | 134.1721 |  |  | MEDIDA 4 | 7.54 | 0.754
CONTROLES CAPAS COMPACTADAS |  | [mm] |  | N° TARA | Peso Tara (g) | Peso tara mas masa humeda (g) | Peso tara mas masa seca(g)
capa 1 [cm] | 9.15825 | 91.5825 |  | 2 | 1.59 | 56.98 | 50.97
capa 2 [cm] | 5.85825 | 58.5825
capa 3 [cm] | 2.55825 | 25.5825
HORA COMPACTADA
Note on B57: [Comentario encadenado] Su versión de Excel le permite leer este comentario encadenado; sin embargo, las ediciones que se apliquen se quitarán si el archivo se abre en una versión más reciente de Excel. Más información: https://go.microsoft.com/fwlink/?linkid=870924 Comentario: Medida con el calibrador desde el borde superior del molde hasta la superficie uniforme de la capa de suelo suelta
Note on B60: [Comentario encadenado] Su versión de Excel le permite leer este comentario encadenado; sin embargo, las ediciones que se apliquen se quitarán si el archivo se abre en una versión más reciente de Excel. Más información: https://go.microsoft.com/fwlink/?linkid=870924 Comentario: Desplazamiento del plato inferior de la maquina (desplazamiento medido por el deformímetro)
Note on B65: [Comentario encadenado] Su versión de Excel le permite leer este comentario encadenado; sin embargo, las ediciones que se apliquen se quitarán si el archivo se abre en una versión más reciente de Excel. Más información: https://go.microsoft.com/fwlink/?linkid=870924 Comentario: Medida con el calibrador desde el borde superior del molde hasta la superficie uniforme de la capa de suelo suelta
Note on B68: [Comentario encadenado] Su versión de Excel le permite leer este comentario encadenado; sin embargo, las ediciones que se apliquen se quitarán si el archivo se abre en una versión más reciente de Excel. Más información: https://go.microsoft.com/fwlink/?linkid=870924 Comentario: Desplazamiento del plato inferior de la maquina (desplazamiento medido por el deformímetro)
Note on B73: [Comentario encadenado] Su versión de Excel le permite leer este comentario encadenado; sin embargo, las ediciones que se apliquen se quitarán si el archivo se abre en una versión más reciente de Excel. Más información: https://go.microsoft.com/fwlink/?linkid=870924 Comentario: Medida con el calibrador desde el borde superior del molde hasta la superficie uniforme de la capa de suelo suelta
Note on B76: [Comentario encadenado] Su versión de Excel le permite leer este comentario encadenado; sin embargo, las ediciones que se apliquen se quitarán si el archivo se abre en una versión más reciente de Excel. Más información: https://go.microsoft.com/fwlink/?linkid=870924 Comentario: Desplazamiento del plato inferior de la maquina (desplazamiento medido por el deformímetro)

## C.E- 1% ceniza
PROYECTO | EVALUACIÓN DEL MEJORAMIENTO DE UN SUELO ARCILLOSO TIPO CH MEZCLADO CON CENIZAS DE FIBRA DE FIQUE.CASO DE ESTUDIO GIRÓN, SANTANDER |  |  |  |  | COMPACTACIÓN ESTÁTICA- COMPRESIÓN INCONFINADA 1% ceniza de fibra de fique
ESTUDIANTE | Luisa Fernanda Barros Torres
ESTUDIANTE | Luisa Fernanda Cañizares Carrillo
DIRECTOR | José Alberto Rondón
CO-DIRECTOR | Luz Marina Torrado Gómez
Medidas del molde Estandar
Diámetro molde estandar [cm] | 5
Altura del molde [cm] | 10
Volume del molde [cm3] | 196.3495
Densidad humeda [gr/cm3] | 2.03192
Masa total suelo humedo [g] | 398.9666
Masa cada capa [g] | 132.9889
% humedad | 15.45
COMPACTACIÓN ESTATICA |  |  |  | MEDIR
EQUIPO | KONTROL MULTILOADER
Canal deformímetro | Canal 1
Nombre del perfil | Perfil 10 (Compactación estática)
Ensayo | COMPACTACIÓN ESTATICA
ID de la muetra
Prueba | CUSTOM
Tipo de ensayo | CONTROL DESPLAZAMIENTO
Tipo de probeta | CUSTOM
Diámetro probeta [mm] | 50.8 | 0.0508 | [m]
Área probeta [mm2] | 2026.83 | 0.00202683 | [m2]
Desplazamiento objetivo [mm] | 11.67333 | max 25 | [mm]
Velocidad [mm/min] | 20
Molde numero | 6
Altura molde sin collarin [cm] | 10.504 | 105.04 | [mm]
Altura collarin [cm] | 2.525 | 25.25 | [mm]
Altura total molde (HT) [cm] | 12.55825 | 125.5825 | [mm]
Diametro molde [cm] | 5.073625 | 50.73625 | [mm]
Altura probeta [cm] | 10 | 100 | [mm]
Diametro probeta [cm] | 5.08 | 50.8 | [mm]
Area probeta [cm2] | 20.2683 | 2026.83 | [mm2]
Volumen probeta [cm3] | 202.683 | 202683 | [mm3]
Densidad seca [g/m3] | 1.76 | 17.6 | [KN/m3]
Masa solidos (Ws) [g] | 356.7221
Masa agua [g] | 55.11356
Masa mezcla total[g] | 411.8356
Densidad humeda [gr/cm3] | 2.03192
Masa total suelo humedo [g] | 411.8356
Masa cada capa [g] | 137.2785
CAPA 1 | [cm] | [mm] |  | Altura libre del molde con la capa 1 sin compactar (P1)
Altura libre del molde con la capa 1 sin compactar (P1) | 7.98525 | 79.8525 |  | MEDIDAS | [mm] | [cm]
Espesor sin compactar capa 1 (Ec1S) | 4.573 | 45.73 |  | MEDIDA 1 | 81.29 | 8.129
Espesor compactada capa 1 (Ec1C) | 3.4 | 34 |  | MEDIDA 2 | 79.62 | 7.962
Desplazamiento de compactación de la capa 1 (δ1) | 1.173 | 11.73 |  | MEDIDA 3 | 78.25 | 7.825
Masa solidos (Ws) [g] | 137.2785 |  |  | MEDIDA 4 | 80.25 | 8.025
CAPA 2 | [cm] | [mm] |  | Altura libre del molde con la capa 2 sin compactar (P2)
Altura libre del molde con la capa 2 sin compactar (P2) | 4.76025 | 47.6025 |  | MEDIDAS | [mm] | [cm]
Espesor sin compactar capa 2 (Ec2S) | 4.398 | 43.98 |  | MEDIDA 1 | 48.56 | 4.856
Espesor compactada capa 2 (Ec2C) | 3.3 | 33 |  | MEDIDA 2 | 46.19 | 4.619
Desplazamiento de compactación de la capa 2 (δ2) | 1.098 | 10.98 |  | MEDIDA 3 | 48.02 | 4.802
Masa solidos (Ws) [g] | 137.2785 |  |  | MEDIDA 4 | 47.64 | 4.764
CAPA 3 | [cm] | [mm] |  | Altura libre del molde con la capa 3 sin compactar (P3)
Altura libre del molde con la capa 3 sin compactar (P3) | 1.32725 | 13.2725 |  | MEDIDAS | [mm] | [cm]
Espesor sin compactar capa 3 (Ec3S) | 4.531 | 45.31 |  | MEDIDA 1 | 13.89 | 1.389
Espesor compactada capa 3 (Ec3C) | 3.3 | 33 |  | MEDIDA 2 | 13.44 | 1.344
Desplazamiento de compactación de la capa 3 (δ3) | 1.231 | 12.31 |  | MEDIDA 3 | 12.95 | 1.295
Masa solidos (Ws) [g] | 137.2785 |  |  | MEDIDA 4 | 12.81 | 1.281
CONTROLES CAPAS COMPACTADAS |  | [mm] |  | N° TARA | Peso Tara (g) | Peso tara mas masa humeda (g) | Peso tara mas masa seca(g)
capa 1 [cm] | 9.15825 | 91.5825 |  | 1 | 15.04 | 80.75 | 69.81
capa 2 [cm] | 5.85825 | 58.5825
capa 3 [cm] | 2.55825 | 25.5825
HORA COMPACTADA
Note on B59: [Comentario encadenado] Su versión de Excel le permite leer este comentario encadenado; sin embargo, las ediciones que se apliquen se quitarán si el archivo se abre en una versión más reciente de Excel. Más información: https://go.microsoft.com/fwlink/?linkid=870924 Comentario: Medida con el calibrador desde el borde superior del molde hasta la superficie uniforme de la capa de suelo suelta
Note on B62: [Comentario encadenado] Su versión de Excel le permite leer este comentario encadenado; sin embargo, las ediciones que se apliquen se quitarán si el archivo se abre en una versión más reciente de Excel. Más información: https://go.microsoft.com/fwlink/?linkid=870924 Comentario: Desplazamiento del plato inferior de la maquina (desplazamiento medido por el deformímetro)
Note on B67: [Comentario encadenado] Su versión de Excel le permite leer este comentario encadenado; sin embargo, las ediciones que se apliquen se quitarán si el archivo se abre en una versión más reciente de Excel. Más información: https://go.microsoft.com/fwlink/?linkid=870924 Comentario: Medida con el calibrador desde el borde superior del molde hasta la superficie uniforme de la capa de suelo suelta
Note on B70: [Comentario encadenado] Su versión de Excel le permite leer este comentario encadenado; sin embargo, las ediciones que se apliquen se quitarán si el archivo se abre en una versión más reciente de Excel. Más información: https://go.microsoft.com/fwlink/?linkid=870924 Comentario: Desplazamiento del plato inferior de la maquina (desplazamiento medido por el deformímetro)
Note on B75: [Comentario encadenado] Su versión de Excel le permite leer este comentario encadenado; sin embargo, las ediciones que se apliquen se quitarán si el archivo se abre en una versión más reciente de Excel. Más información: https://go.microsoft.com/fwlink/?linkid=870924 Comentario: Medida con el calibrador desde el borde superior del molde hasta la superficie uniforme de la capa de suelo suelta
Note on B78: [Comentario encadenado] Su versión de Excel le permite leer este comentario encadenado; sin embargo, las ediciones que se apliquen se quitarán si el archivo se abre en una versión más reciente de Excel. Más información: https://go.microsoft.com/fwlink/?linkid=870924 Comentario: Desplazamiento del plato inferior de la maquina (desplazamiento medido por el deformímetro)

## C.E-3% ceniza
PROYECTO | EVALUACIÓN DEL MEJORAMIENTO DE UN SUELO ARCILLOSO TIPO CH MEZCLADO CON CENIZAS DE FIBRA DE FIQUE.CASO DE ESTUDIO GIRÓN, SANTANDER |  |  |  |  | COMPACTACIÓN ESTÁTICA- COMPRESIÓN INCONFINADA 3% ceniza de fibra de fique
ESTUDIANTE | Luisa Fernanda Barros Torres
ESTUDIANTE | Luisa Fernanda Cañizares Carrillo
DIRECTOR | José Alberto Rondón
CO-DIRECTOR | Luz Marina Torrado Gómez
Medidas del molde Estandar
Diámetro molde estandar [cm] | 5
Altura del molde [cm] | 10
Volume del molde [cm3] | 196.3495
Densidad humeda [gr/cm3] | 2.01144
Masa total suelo humedo [g] | 394.9453
Masa cada capa [g] | 131.6484
% humedad | 15.6
COMPACTACIÓN ESTATICA |  |  |  | MEDIR
EQUIPO | KONTROL MULTILOADER
Canal deformímetro | Canal 1
Nombre del perfil | Perfil 10 (Compactación estática)
Ensayo | COMPACTACIÓN ESTATICA
ID de la muetra
Prueba | CUSTOM
Tipo de ensayo | CONTROL DESPLAZAMIENTO
Tipo de probeta | CUSTOM
Diámetro probeta [mm] | 50.8 | 0.0508 | [m]
Área probeta [mm2] | 2026.83 | 0.00202683 | [m2]
Desplazamiento objetivo [mm] | 13.0575 | max 25 | [mm]
Velocidad [mm/min] | 20
Molde numero | 3'
Altura molde sin collarin [cm] | 10.5255 | 105.255 | [mm]
Altura collarin [cm] | 2.547 | 25.47 | [mm]
Altura total molde (HT) [cm] | 12.565 | 125.65 | [mm]
Diametro molde [cm] | 5.075 | 50.75 | [mm]
Altura probeta [cm] | 10 | 100 | [mm]
Diametro probeta [cm] | 5.08 | 50.8 | [mm]
Area probeta [cm2] | 20.2683 | 2026.83 | [mm2]
Volumen probeta [cm3] | 202.683 | 202683 | [mm3]
Densidad seca [g/m3] | 1.74 | 17.4 | [KN/m3]
Masa solidos (Ws) [g] | 352.6684
Masa agua [g] | 55.01627
Masa mezcla total[g] | 407.6847
Densidad humeda [gr/cm3] | 2.01144
Masa total suelo humedo [g] | 407.6847
Masa cada capa [g] | 135.8949
CAPA 1 | [cm] | [mm] |  | Altura libre del molde con la capa 1 sin compactar (P1)
Altura libre del molde con la capa 1 sin compactar (P1) | 7.96375 | 79.6375 |  | MEDIDAS | [mm] | [cm]
Espesor sin compactar capa 1 (Ec1S) | 4.60125 | 46.0125 |  | MEDIDA 1 | 80.12 | 8.012
Espesor compactada capa 1 (Ec1C) | 3.4 | 34 |  | MEDIDA 2 | 80.04 | 8.004
Desplazamiento de compactación de la capa 1 (δ1) | 1.20125 | 12.0125 |  | MEDIDA 3 | 80.13 | 8.013
Masa solidos (Ws) | 135.8949 | g |  | MEDIDA 4 | 78.26 | 7.826
CAPA 2 | [cm] | [mm] |  | Altura libre del molde con la capa 2 sin compactar (P2)
Altura libre del molde con la capa 2 sin compactar (P2) | 4.365 | 43.65 |  | MEDIDAS | [mm] | [cm]
Espesor sin compactar capa 2 (Ec2S) | 4.8 | 48 |  | MEDIDA 1 | 44.41 | 4.441
Espesor compactada capa 2 (Ec2C) | 3.3 | 33 |  | MEDIDA 2 | 42.24 | 4.224
Desplazamiento de compactación de la capa 2 (δ2) | 1.5 | 15 |  | MEDIDA 3 | 43.05 | 4.305
Masa solidos (Ws) | 135.8949 | g |  | MEDIDA 4 | 44.9 | 4.49
CAPA 3 | [cm] | [mm] |  | Altura libre del molde con la capa 3 sin compactar (P3)
Altura libre del molde con la capa 3 sin compactar (P3) | 1.349 | 13.49 |  | MEDIDAS | [mm] | [cm]
Espesor sin compactar capa 3 (Ec3S) | 4.516 | 45.16 |  | MEDIDA 1 | 13.47 | 1.347
Espesor compactada capa 3 (Ec3C) | 3.3 | 33 |  | MEDIDA 2 | 13.25 | 1.325
Desplazamiento de compactación de la capa 3 (δ3) | 1.216 | 12.16 |  | MEDIDA 3 | 13.42 | 1.342
Masa solidos (Ws) | 135.8949 | g |  | MEDIDA 4 | 13.82 | 1.382
CONTROLES CAPAS COMPACTADAS |  | [mm] |  | N° TARA | Peso Tara (g) | Peso tara mas masa humeda (g) | Peso tara mas masa seca(g)
capa 1 [cm] | 9.165 | 91.65 |  | 4 | 43.26 | 126.09 | 111.16
capa 2 [cm] | 5.865 | 58.65
capa 3 [cm] | 2.565 | 25.65
HORA COMPACTADA
Note on B58: [Comentario encadenado] Su versión de Excel le permite leer este comentario encadenado; sin embargo, las ediciones que se apliquen se quitarán si el archivo se abre en una versión más reciente de Excel. Más información: https://go.microsoft.com/fwlink/?linkid=870924 Comentario: Medida con el calibrador desde el borde superior del molde hasta la superficie uniforme de la capa de suelo suelta
Note on B61: [Comentario encadenado] Su versión de Excel le permite leer este comentario encadenado; sin embargo, las ediciones que se apliquen se quitarán si el archivo se abre en una versión más reciente de Excel. Más información: https://go.microsoft.com/fwlink/?linkid=870924 Comentario: Desplazamiento del plato inferior de la maquina (desplazamiento medido por el deformímetro)
Note on B66: [Comentario encadenado] Su versión de Excel le permite leer este comentario encadenado; sin embargo, las ediciones que se apliquen se quitarán si el archivo se abre en una versión más reciente de Excel. Más información: https://go.microsoft.com/fwlink/?linkid=870924 Comentario: Medida con el calibrador desde el borde superior del molde hasta la superficie uniforme de la capa de suelo suelta
Note on B69: [Comentario encadenado] Su versión de Excel le permite leer este comentario encadenado; sin embargo, las ediciones que se apliquen se quitarán si el archivo se abre en una versión más reciente de Excel. Más información: https://go.microsoft.com/fwlink/?linkid=870924 Comentario: Desplazamiento del plato inferior de la maquina (desplazamiento medido por el deformímetro)
Note on B74: [Comentario encadenado] Su versión de Excel le permite leer este comentario encadenado; sin embargo, las ediciones que se apliquen se quitarán si el archivo se abre en una versión más reciente de Excel. Más información: https://go.microsoft.com/fwlink/?linkid=870924 Comentario: Medida con el calibrador desde el borde superior del molde hasta la superficie uniforme de la capa de suelo suelta
Note on B77: [Comentario encadenado] Su versión de Excel le permite leer este comentario encadenado; sin embargo, las ediciones que se apliquen se quitarán si el archivo se abre en una versión más reciente de Excel. Más información: https://go.microsoft.com/fwlink/?linkid=870924 Comentario: Desplazamiento del plato inferior de la maquina (desplazamiento medido por el deformímetro)

## Compresión I-0% ceniza
PROYECTO |  |  | EVALUACIÓN DEL MEJORAMIENTO DE UN SUELO ARCILLOSO TIPO CH MEZCLADO CON CENIZAS DE FIBRA DE FIQUE.CASO DE ESTUDIO GIRÓN, SANTANDER | [5 empty] | COMPRESIÓN INCONFINADA INV E-152 0% ceniza de fibra de fique
ESTUDIANTE |  |  | Luisa Fernanda Barros Torres
ESTUDIANTE |  |  | Luisa Fernanda Cañizares Carrillo
DIRECTOR |  |  | José Alberto Rondón
CO-DIRECTOR |  |  | Luz Marina Torrado Gómez
ENSAYO DE COMPRESIÓN INCONFINADA (UCS)
DATOS DE LA PRENSA | [5 empty] | Paso 1. Medición de Probetas |  |  |  | Paso 2. Datos de la Probeta |  |  |  | Paso 3. Determinación Índice de Humedad
DATE: 03/04/2025; | [5 empty] | Medición con Disco |  | NO |  | Dato Especifico | Simbologia | Resultado |  | Dato Especifico | [5 empty] | Simbologia | Resultado
TIME: 17:18:23; | [5 empty] | Dato Especifico | Simbologia | Resultado |  | Diámetro superior promedio | Dsup | 50.6375 |  | Altura promedio | [5 empty] | Hprom | 10.117
DIGITAL ID: 801F1230E384; | [5 empty] | Diámetro superior [mm] | D1 | 50.92 |  | Diámetro medio promedio | Dmed | 50.88 |  | Diametro promedio | Diametro promedio | Diametro promedio | Diametro promedio | Diametro promedio | Diametro promedio | Dprom | 5.072917
MACHINE ID: 22007723; | [6 empty] | D2 | 50.3 |  | Diámetro inferior promedio | Dinf | 50.67 |  | Area | Area | Area | Area | Area | Area | A | 20.21182
SPECIMEN ID: MGM_7_Natural; | [6 empty] | D3 | 50.41 |  | Diámetro promedio | D | 50.72917 |  | Volumen total | Volumen total | Volumen total | Volumen total | Volumen total | Volumen total | Vt | 204.4829
TEST NUMBER: 143; | [6 empty] | D4 | 50.92 |  | Altura promedio | H | 101.17 |  | Peso total de la probeta despues de compactar | Peso total de la probeta despues de compactar | Peso total de la probeta despues de compactar | Peso total de la probeta despues de compactar | Peso total de la probeta despues de compactar | Peso total de la probeta despues de compactar | Wt | 400.78
OPERATOR: DPX; | [5 empty] | Diámetro medio [mm] | D1 | 50.93 |  | Peso as compacted | Wac | 400.78 |  | Humedad medida | Humedad medida | Humedad medida | Humedad medida | Humedad medida | Humedad medida | %W | 12.17%
TEST: CUSTOM; | [6 empty] | D2 | 50.89 |  | Área promedio | A0 | 2021.182 |  | Peso de solidos en la probeta | [5 empty] | Ws | 357.294
TYPE TEST: DISPL, CONTROL; | [6 empty] | D3 | 50.86 |  | Volumen total | VT | 204.4829 |  | Masa del agua | Masa del agua | Masa del agua | Masa del agua | Masa del agua | Masa del agua | - | 43.48597
SPECIMEN: OTHER; | [6 empty] | D4 | 50.84 | [5 empty] | Densidad unitaria seca | Densidad unitaria seca | Densidad unitaria seca | Densidad unitaria seca | Densidad unitaria seca | Densidad unitaria seca | γ d | 1.747305
AREA: 17671,4 mm²; | [5 empty] | Diámetro inferior [mm] | D1 | 50.78 |  | Paso 3. Determinación de la Humedad
TEST DURATION: 54 Sec; | [6 empty] | D2 | 50.67 |  | Dato Especifico | Simbologia | Resultado
READINGS: 548; | [6 empty] | D3 | 50.63 |  | Peso muestra humeda | WH | 56.98
UNIT OF MEASURE: MPa; | [6 empty] | D4 | 50.6 |  | Peso muestra seca | WS | 50.97 | 0
TEST SPEED: 3,00 mm/min; | [5 empty] | Alturas de la probeta | H1 | 101.21 |  | Peso del molde | Wc | 1.59
DATA INTERVAL 1: 200 mSec; | [6 empty] | H2 | 101.23 |  | Porcentaje de humerdad | % w | 12.17%
CHANGE INTERVAL DISPL,: 10,000 mm; | [6 empty] | H3 | 101.19 |  | Peso del agua | Ww | 6.01
DATA INTERVAL 2: 500 mSec; | [6 empty] | H4 | 101.15 |  | Peso de sólidos | Ws | 49.38
DISPLAC, LIMIT: 17,000 mm; | [6 empty] | H5 | 101.11
FEEDBACK CH: Crosshead; | [6 empty] | H6 | 101.13 |  | RESULTADOS RESPUESTA MECANICA MÁXIMA
[10 empty] | Fuerza máxima qu [kN] |  | 1.644 |  | CALCULOS PARA CURVA ESFUERZO VS DEFORMACIÓN
DATOS DE CARGA Y DEFORMACIÓN | [9 empty] | Desplazamiento máximo al momento de la falla [mm] |  | 1.8556 |  | Datos | Tiempo | Fuerza | Lectura deformación |  | Def. Unitaria | Área corregida | Esfuerzo
Indice de Datos | Hora: | Carga | Resistencia | Deformación | [5 empty] | Deformación máxima al momento de falla [%] |  | 1.834% |  |  | [s] | [kN] | [mm] | [ipulgadas] | [%] | Ac [mm2] | [kg/cm2] | [kN/m2]
[5 empty] | UNIDADES |  |  |  |  | Esfuerzo máximo [kN/m2] |  | 798.467 |  | 1 | 0 | 0.091 | 0.0002 | 7.874016e-06 | 0.0001977% | 2021.186 | 0.4591003 | 45.02308
1 | 119.6 | 0.091 | 0.01 | 0.0002 | [5 empty] | Área corregida [mm2] |  | 2058.946 |  | 2 | 0.1 | 0.091 | 0.0001 | 3.937008e-06 | 9.884e-05% | 2021.184 | 0.4591008 | 45.02312
2 | 119.7 | 0.091 | 0.01 | 0.0001 | [9 empty] | 3 | 0.2 | 0.091 | 0.0002 | 7.874016e-06 | 0.0001977% | 2021.186 | 0.4591003 | 45.02308
3 | 119.8 | 0.091 | 0.01 | 0.0002 | [9 empty] | 4 | 0.3 | 0.09 | 0 | 0 | 0% | 2021.182 | 0.4540562 | 44.52841
4 | 119.9 | 0.09 | 0.01 | 0 | [9 empty] | 5 | 0.4 | 0.092 | 0.0001 | 3.937008e-06 | 9.884e-05% | 2021.184 | 0.4641459 | 45.51788
5 | 120 | 0.092 | 0.01 | 0.0001 | [9 empty] | 6 | 0.5 | 0.097 | 0.0009 | 3.543307e-05 | 0.0008896% | 2021.2 | 0.4893673 | 47.9913
6 | 120.1 | 0.097 | 0.01 | 0.0009 | [9 empty] | 7 | 0.6 | 0.106 | 0.0036 | 0.0001417323 | 0.003558% | 2021.254 | 0.5347582 | 52.4427
7 | 120.2 | 0.106 | 0.01 | 0.0036 | [9 empty] | 8 | 0.7 | 0.113 | 0.0081 | 0.0003188976 | 0.008006% | 2021.343 | 0.5700471 | 55.90341
8 | 120.3 | 0.113 | 0.01 | 0.0081 | [9 empty] | 9 | 0.8 | 0.119 | 0.0147 | 0.0005787402 | 0.01453% | 2021.475 | 0.6002759 | 58.8679
9 | 120.4 | 0.119 | 0.01 | 0.0147 | [9 empty] | 10 | 0.9 | 0.124 | 0.0231 | 0.0009094488 | 0.02283% | 2021.643 | 0.6254457 | 61.33624
10 | 120.5 | 0.124 | 0.01 | 0.0231 | [9 empty] | 11 | 1 | 0.13 | 0.0319 | 0.001255906 | 0.03153% | 2021.819 | 0.6556521 | 64.29853
11 | 120.6 | 0.13 | 0.01 | 0.0319 | [9 empty] | 12 | 1.1 | 0.136 | 0.0405 | 0.001594488 | 0.04003% | 2021.991 | 0.6858547 | 67.26044
12 | 120.7 | 0.136 | 0.01 | 0.0405 | [9 empty] | 13 | 1.2 | 0.14 | 0.0477 | 0.001877953 | 0.04715% | 2022.135 | 0.7059766 | 69.23376
13 | 120.8 | 0.14 | 0.01 | 0.0477 | [9 empty] | 14 | 1.2 | 0.14 | 0.0484 | 0.001905512 | 0.04784% | 2022.149 | 0.7059717 | 69.23328
14 | 120.8 | 0.14 | 0.01 | 0.0484 | [9 empty] | 15 | 1.3 | 0.145 | 0.0542 | 0.002133858 | 0.05357% | 2022.265 | 0.731143 | 71.70178
15 | 120.9 | 0.145 | 0.01 | 0.0542 | [9 empty] | 16 | 1.4 | 0.149 | 0.0596 | 0.002346457 | 0.05891% | 2022.373 | 0.7512724 | 73.67583
16 | 121 | 0.149 | 0.01 | 0.0596 | [9 empty] | 17 | 1.5 | 0.154 | 0.0648 | 0.002551181 | 0.06405% | 2022.477 | 0.7764429 | 76.14425
17 | 121.1 | 0.154 | 0.01 | 0.0648 | [9 empty] | 18 | 1.6 | 0.158 | 0.0706 | 0.002779528 | 0.06978% | 2022.593 | 0.7965646 | 78.11754
18 | 121.2 | 0.158 | 0.01 | 0.0706 | [9 empty] | 19 | 1.7 | 0.162 | 0.0774 | 0.003047244 | 0.0765% | 2022.729 | 0.8166758 | 80.08982
19 | 121.3 | 0.162 | 0.01 | 0.0774 | [9 empty] | 20 | 1.8 | 0.166 | 0.0848 | 0.003338583 | 0.08382% | 2022.877 | 0.8367794 | 82.06133
20 | 121.4 | 0.166 | 0.01 | 0.0848 | [9 empty] | 21 | 1.9 | 0.17 | 0.0928 | 0.003653543 | 0.09173% | 2023.037 | 0.856875 | 84.03207
21 | 121.5 | 0.17 | 0.01 | 0.0928 | [9 empty] | 22 | 2 | 0.174 | 0.1013 | 0.003988189 | 0.1001% | 2023.207 | 0.876963 | 86.00206
22 | 121.6 | 0.174 | 0.01 | 0.1013 | [9 empty] | 23 | 2.1 | 0.178 | 0.1095 | 0.004311024 | 0.1082% | 2023.372 | 0.8970503 | 87.97198
23 | 121.7 | 0.178 | 0.01 | 0.1095 | [9 empty] | 24 | 2.2 | 0.182 | 0.1167 | 0.004594488 | 0.1154% | 2023.516 | 0.9171433 | 89.94247
24 | 121.8 | 0.182 | 0.01 | 0.1167 | [9 empty] | 25 | 2.3 | 0.186 | 0.1241 | 0.004885827 | 0.1227% | 2023.664 | 0.9372317 | 91.91249
25 | 121.9 | 0.186 | 0.01 | 0.1241 | [9 empty] | 26 | 2.4 | 0.189 | 0.1314 | 0.005173228 | 0.1299% | 2023.81 | 0.9522795 | 93.38821
26 | 122 | 0.189 | 0.01 | 0.1314 | [9 empty] | 27 | 2.5 | 0.194 | 0.1388 | 0.005464567 | 0.1372% | 2023.958 | 0.9774005 | 95.85177
27 | 122.1 | 0.194 | 0.01 | 0.1388 | [9 empty] | 28 | 2.6 | 0.198 | 0.1459 | 0.005744094 | 0.1442% | 2024.101 | 0.997483 | 97.82122
28 | 122.2 | 0.198 | 0.01 | 0.1459 | [9 empty] | 29 | 2.7 | 0.201 | 0.1523 | 0.005996063 | 0.1505% | 2024.229 | 1.012532 | 99.29707
29 | 122.3 | 0.201 | 0.01 | 0.1523 | [9 empty] | 30 | 2.8 | 0.206 | 0.1584 | 0.00623622 | 0.1566% | 2024.351 | 1.037657 | 101.761
30 | 122.4 | 0.206 | 0.01 | 0.1584 | [9 empty] | 31 | 2.9 | 0.21 | 0.1635 | 0.006437008 | 0.1616% | 2024.453 | 1.057752 | 103.7317
31 | 122.5 | 0.21 | 0.01 | 0.1635 | [9 empty] | 32 | 3 | 0.214 | 0.1693 | 0.006665354 | 0.1673% | 2024.57 | 1.077838 | 105.7015
32 | 122.6 | 0.214 | 0.01 | 0.1693 | [9 empty] | 33 | 3.1 | 0.218 | 0.1754 | 0.006905512 | 0.1734% | 2024.692 | 1.097918 | 107.6707
33 | 122.7 | 0.218 | 0.01 | 0.1754 | [9 empty] | 34 | 3.2 | 0.222 | 0.1822 | 0.007173228 | 0.1801% | 2024.828 | 1.117988 | 109.6389
34 | 122.8 | 0.222 | 0.01 | 0.1822 | [9 empty] | 35 | 3.3 | 0.226 | 0.1904 | 0.007496063 | 0.1882% | 2024.993 | 1.13804 | 111.6053
35 | 122.9 | 0.226 | 0.01 | 0.1904 | [9 empty] | 36 | 3.4 | 0.23 | 0.1989 | 0.007830709 | 0.1966% | 2025.163 | 1.158085 | 113.5711
36 | 123 | 0.23 | 0.01 | 0.1989 | [9 empty] | 37 | 3.5 | 0.235 | 0.207 | 0.008149606 | 0.2046% | 2025.326 | 1.183165 | 116.0307
37 | 123.1 | 0.235 | 0.01 | 0.207 | [9 empty] | 38 | 3.6 | 0.239 | 0.214 | 0.008425197 | 0.2115% | 2025.466 | 1.203221 | 117.9975
38 | 123.2 | 0.239 | 0.01 | 0.214 | [9 empty] | 39 | 3.7 | 0.244 | 0.2208 | 0.008692913 | 0.2182% | 2025.602 | 1.22831 | 120.458
39 | 123.3 | 0.244 | 0.01 | 0.2208 | [9 empty] | 40 | 3.8 | 0.248 | 0.2266 | 0.00892126 | 0.224% | 2025.719 | 1.248375 | 122.4257
40 | 123.4 | 0.248 | 0.01 | 0.2266 | [9 empty] | 41 | 3.9 | 0.252 | 0.2325 | 0.009153543 | 0.2298% | 2025.837 | 1.268436 | 124.393
41 | 123.5 | 0.252 | 0.01 | 0.2325 | [9 empty] | 42 | 4 | 0.257 | 0.2385 | 0.009389764 | 0.2357% | 2025.958 | 1.293526 | 126.8536
42 | 123.6 | 0.257 | 0.01 | 0.2385 | [9 empty] | 43 | 4.1 | 0.261 | 0.2441 | 0.009610236 | 0.2413% | 2026.07 | 1.313586 | 128.8208
43 | 123.7 | 0.261 | 0.01 | 0.2441 | [9 empty] | 44 | 4.2 | 0.265 | 0.2501 | 0.009846457 | 0.2472% | 2026.191 | 1.333638 | 130.7873
44 | 123.8 | 0.265 | 0.02 | 0.2501 | [9 empty] | 45 | 4.3 | 0.27 | 0.257 | 0.01011811 | 0.254% | 2026.329 | 1.358708 | 133.2459
45 | 123.9 | 0.27 | 0.02 | 0.257 | [9 empty] | 46 | 4.4 | 0.275 | 0.2648 | 0.0104252 | 0.2617% | 2026.486 | 1.383763 | 135.7029
46 | 124 | 0.275 | 0.02 | 0.2648 | [9 empty] | 47 | 4.5 | 0.28 | 0.2727 | 0.01073622 | 0.2695% | 2026.644 | 1.408812 | 138.1594
47 | 124.1 | 0.28 | 0.02 | 0.2727 | [9 empty] | 48 | 4.6 | 0.284 | 0.2803 | 0.01103543 | 0.2771% | 2026.797 | 1.42883 | 140.1226
48 | 124.2 | 0.284 | 0.02 | 0.2803 | [9 empty] | 49 | 4.7 | 0.289 | 0.2868 | 0.01129134 | 0.2835% | 2026.928 | 1.453892 | 142.5803
49 | 124.3 | 0.289 | 0.02 | 0.2868 | [9 empty] | 50 | 4.8 | 0.294 | 0.2927 | 0.01152362 | 0.2893% | 2027.046 | 1.478959 | 145.0386
50 | 124.4 | 0.294 | 0.02 | 0.2927 | [9 empty] | 51 | 4.9 | 0.299 | 0.2991 | 0.01177559 | 0.2956% | 2027.175 | 1.504016 | 147.4959
51 | 124.5 | 0.299 | 0.02 | 0.2991 | [9 empty] | 52 | 5 | 0.304 | 0.3053 | 0.01201969 | 0.3018% | 2027.299 | 1.529073 | 149.9532
52 | 124.6 | 0.304 | 0.02 | 0.3053 |  |  |  |  | CURVA FUERZA DESPLAZAMIENTO |  |  |  |  | 53 | 5.1 | 0.309 | 0.3122 | 0.01229134 | 0.3086% | 2027.438 | 1.554116 | 152.4091
53 | 124.7 | 0.309 | 0.02 | 0.3122 |  |  |  |  | MGMX-UCS-RX |  |  |  |  | 54 | 5.2 | 0.314 | 0.3196 | 0.01258268 | 0.3159% | 2027.587 | 1.579147 | 154.8639
54 | 124.8 | 0.314 | 0.02 | 0.3196 | [9 empty] | 55 | 5.3 | 0.319 | 0.3274 | 0.01288976 | 0.3236% | 2027.744 | 1.604169 | 157.3177
55 | 124.9 | 0.319 | 0.02 | 0.3274 | [9 empty] | 56 | 5.4 | 0.324 | 0.3358 | 0.01322047 | 0.3319% | 2027.913 | 1.629177 | 159.7702
56 | 125 | 0.324 | 0.02 | 0.3358 | [9 empty] | 57 | 5.5 | 0.329 | 0.3436 | 0.01352756 | 0.3396% | 2028.069 | 1.65419 | 162.2232
57 | 125.1 | 0.329 | 0.02 | 0.3436 | [9 empty] | 58 | 5.6 | 0.334 | 0.3505 | 0.01379921 | 0.3464% | 2028.208 | 1.679215 | 164.6774
58 | 125.2 | 0.334 | 0.02 | 0.3505 | [9 empty] | 59 | 5.7 | 0.339 | 0.3569 | 0.01405118 | 0.3528% | 2028.337 | 1.704245 | 167.132
59 | 125.3 | 0.339 | 0.02 | 0.3569 | [9 empty] | 60 | 5.8 | 0.345 | 0.362 | 0.01425197 | 0.3578% | 2028.44 | 1.734321 | 170.0815
60 | 125.4 | 0.345 | 0.02 | 0.362 | [9 empty] | 61 | 5.9 | 0.35 | 0.3672 | 0.01445669 | 0.363% | 2028.544 | 1.759365 | 172.5375
61 | 125.5 | 0.35 | 0.02 | 0.3672 | [9 empty] | 62 | 6 | 0.355 | 0.3718 | 0.0146378 | 0.3675% | 2028.637 | 1.784417 | 174.9944
62 | 125.6 | 0.355 | 0.02 | 0.3718 | [9 empty] | 63 | 6.1 | 0.36 | 0.3762 | 0.01481102 | 0.3718% | 2028.725 | 1.809471 | 177.4513
63 | 125.7 | 0.36 | 0.02 | 0.3762 | [9 empty] | 64 | 6.2 | 0.366 | 0.3811 | 0.01500394 | 0.3767% | 2028.824 | 1.83954 | 180.4001
64 | 125.8 | 0.366 | 0.02 | 0.3811 | [9 empty] | 65 | 6.3 | 0.372 | 0.3864 | 0.0152126 | 0.3819% | 2028.931 | 1.869598 | 183.3478
65 | 125.9 | 0.372 | 0.02 | 0.3864 | [9 empty] | 66 | 6.4 | 0.377 | 0.392 | 0.01543307 | 0.3875% | 2029.043 | 1.894621 | 185.8018
66 | 126 | 0.377 | 0.02 | 0.392 | [9 empty] | 67 | 6.5 | 0.383 | 0.3979 | 0.01566535 | 0.3933% | 2029.162 | 1.924662 | 188.7478
67 | 126.1 | 0.383 | 0.02 | 0.3979 | [9 empty] | 68 | 6.6 | 0.389 | 0.4038 | 0.01589764 | 0.3991% | 2029.281 | 1.954699 | 191.6935
68 | 126.2 | 0.389 | 0.02 | 0.4038 | [9 empty] | 69 | 6.7 | 0.395 | 0.4097 | 0.01612992 | 0.405% | 2029.4 | 1.984732 | 194.6388
69 | 126.3 | 0.395 | 0.02 | 0.4097 | [9 empty] | 70 | 6.8 | 0.401 | 0.4157 | 0.01636614 | 0.4109% | 2029.521 | 2.01476 | 197.5836
70 | 126.4 | 0.401 | 0.02 | 0.4157 | [9 empty] | 71 | 6.9 | 0.407 | 0.4218 | 0.0166063 | 0.4169% | 2029.644 | 2.044782 | 200.5278
71 | 126.5 | 0.407 | 0.02 | 0.4218 | [9 empty] | 72 | 7 | 0.413 | 0.428 | 0.01685039 | 0.4231% | 2029.769 | 2.074799 | 203.4715
72 | 126.6 | 0.413 | 0.02 | 0.428 | [9 empty] | 73 | 7.1 | 0.418 | 0.4343 | 0.01709843 | 0.4293% | 2029.895 | 2.099786 | 205.9219
73 | 126.7 | 0.418 | 0.02 | 0.4343 | [9 empty] | 74 | 7.2 | 0.425 | 0.4409 | 0.01735827 | 0.4358% | 2030.028 | 2.13481 | 209.3567
74 | 126.8 | 0.425 | 0.02 | 0.4409 | [9 empty] | 75 | 7.3 | 0.431 | 0.4487 | 0.01766535 | 0.4435% | 2030.186 | 2.164781 | 212.2959
75 | 126.9 | 0.431 | 0.02 | 0.4487 | [9 empty] | 76 | 7.4 | 0.436 | 0.456 | 0.01795276 | 0.4507% | 2030.333 | 2.189736 | 214.7431
76 | 127 | 0.436 | 0.02 | 0.456 | [9 empty] | 77 | 7.5 | 0.443 | 0.4624 | 0.01820472 | 0.4571% | 2030.462 | 2.22475 | 218.177
77 | 127.1 | 0.443 | 0.03 | 0.4624 | [9 empty] | 78 | 7.6 | 0.449 | 0.4684 | 0.01844094 | 0.463% | 2030.583 | 2.254748 | 221.1188
78 | 127.2 | 0.449 | 0.03 | 0.4684 | [9 empty] | 79 | 7.7 | 0.455 | 0.4733 | 0.01863386 | 0.4678% | 2030.682 | 2.284767 | 224.0627
79 | 127.3 | 0.455 | 0.03 | 0.4733 | [9 empty] | 80 | 7.8 | 0.461 | 0.4776 | 0.01880315 | 0.4721% | 2030.768 | 2.314797 | 227.0077
80 | 127.4 | 0.461 | 0.03 | 0.4776 | [9 empty] | 81 | 7.9 | 0.467 | 0.4826 | 0.019 | 0.477% | 2030.869 | 2.344808 | 229.9508
81 | 127.5 | 0.467 | 0.03 | 0.4826 | [9 empty] | 82 | 8 | 0.473 | 0.4878 | 0.01920472 | 0.4822% | 2030.974 | 2.374812 | 232.8932
82 | 127.6 | 0.473 | 0.03 | 0.4878 | [9 empty] | 83 | 8.1 | 0.48 | 0.493 | 0.01940945 | 0.4873% | 2031.079 | 2.409832 | 236.3276
83 | 127.7 | 0.48 | 0.03 | 0.493 | [9 empty] | 84 | 8.2 | 0.485 | 0.4985 | 0.01962598 | 0.4927% | 2031.19 | 2.434802 | 238.7763
84 | 127.8 | 0.485 | 0.03 | 0.4985 | [9 empty] | 85 | 8.3 | 0.491 | 0.504 | 0.01984252 | 0.4982% | 2031.301 | 2.464788 | 241.717
85 | 127.9 | 0.491 | 0.03 | 0.504 | [9 empty] | 86 | 8.4 | 0.497 | 0.5098 | 0.02007087 | 0.5039% | 2031.418 | 2.494764 | 244.6567
86 | 128 | 0.497 | 0.03 | 0.5098 | [9 empty] | 87 | 8.5 | 0.503 | 0.5162 | 0.02032283 | 0.5102% | 2031.547 | 2.524722 | 247.5945
87 | 128.1 | 0.503 | 0.03 | 0.5162 | [9 empty] | 88 | 8.6 | 0.51 | 0.5222 | 0.02055906 | 0.5162% | 2031.668 | 2.559704 | 251.0252
88 | 128.2 | 0.51 | 0.03 | 0.5222 | [9 empty] | 89 | 8.7 | 0.516 | 0.5289 | 0.02082283 | 0.5228% | 2031.804 | 2.589646 | 253.9616
89 | 128.3 | 0.516 | 0.03 | 0.5289 | [9 empty] | 90 | 8.8 | 0.522 | 0.5356 | 0.02108661 | 0.5294% | 2031.939 | 2.619584 | 256.8975
90 | 128.4 | 0.522 | 0.03 | 0.5356 | [9 empty] | 91 | 8.9 | 0.528 | 0.5421 | 0.02134252 | 0.5358% | 2032.07 | 2.649523 | 259.8336
91 | 128.5 | 0.528 | 0.03 | 0.5421 | [9 empty] | 92 | 9 | 0.535 | 0.549 | 0.02161417 | 0.5427% | 2032.209 | 2.684465 | 263.2603
92 | 128.6 | 0.535 | 0.03 | 0.549 | [9 empty] | 93 | 9.1 | 0.541 | 0.5552 | 0.02185827 | 0.5488% | 2032.335 | 2.714404 | 266.1963
93 | 128.7 | 0.541 | 0.03 | 0.5552 | [9 empty] | 94 | 9.2 | 0.547 | 0.5607 | 0.0220748 | 0.5542% | 2032.446 | 2.744358 | 269.1339
94 | 128.8 | 0.547 | 0.03 | 0.5607 | [9 empty] | 95 | 9.3 | 0.553 | 0.5664 | 0.02229921 | 0.5598% | 2032.561 | 2.774304 | 272.0706
95 | 128.9 | 0.553 | 0.03 | 0.5664 | [9 empty] | 96 | 9.4 | 0.559 | 0.5726 | 0.02254331 | 0.566% | 2032.686 | 2.804232 | 275.0056
96 | 129 | 0.559 | 0.03 | 0.5726 | [9 empty] | 97 | 9.5 | 0.566 | 0.5793 | 0.02280709 | 0.5726% | 2032.822 | 2.839158 | 278.4307
97 | 129.1 | 0.566 | 0.03 | 0.5793 | [9 empty] | 98 | 9.6 | 0.571 | 0.5868 | 0.02310236 | 0.58% | 2032.973 | 2.864026 | 280.8694
98 | 129.2 | 0.571 | 0.03 | 0.5868 | [9 empty] | 99 | 9.7 | 0.578 | 0.5937 | 0.02337402 | 0.5868% | 2033.113 | 2.898937 | 284.2932
99 | 129.3 | 0.578 | 0.03 | 0.5937 | [9 empty] | 100 | 9.8 | 0.584 | 0.5998 | 0.02361417 | 0.5929% | 2033.236 | 2.928852 | 287.2269
100 | 129.4 | 0.584 | 0.03 | 0.5998 | [9 empty] | 101 | 9.9 | 0.59 | 0.606 | 0.02385827 | 0.599% | 2033.361 | 2.958761 | 290.1599
101 | 129.5 | 0.59 | 0.03 | 0.606 | [9 empty] | 102 | 10 | 0.596 | 0.6108 | 0.02404724 | 0.6037% | 2033.458 | 2.988707 | 293.0967
102 | 129.6 | 0.596 | 0.03 | 0.6108 | [9 empty] | 103 | 10.1 | 0.602 | 0.6165 | 0.02427165 | 0.6094% | 2033.574 | 3.018624 | 296.0306
103 | 129.7 | 0.602 | 0.03 | 0.6165 | [9 empty] | 104 | 10.2 | 0.608 | 0.6224 | 0.02450394 | 0.6152% | 2033.693 | 3.048531 | 298.9635
104 | 129.8 | 0.608 | 0.03 | 0.6224 | [9 empty] | 105 | 10.3 | 0.615 | 0.628 | 0.02472441 | 0.6207% | 2033.806 | 3.083458 | 302.3887
105 | 129.9 | 0.615 | 0.03 | 0.628 | [9 empty] | 106 | 10.4 | 0.621 | 0.6338 | 0.02495276 | 0.6265% | 2033.924 | 3.11336 | 305.3212
106 | 130 | 0.621 | 0.04 | 0.6338 | [9 empty] | 107 | 10.5 | 0.627 | 0.6389 | 0.02515354 | 0.6315% | 2034.027 | 3.143282 | 308.2555
107 | 130.1 | 0.627 | 0.04 | 0.6389 | [9 empty] | 108 | 10.6 | 0.634 | 0.6438 | 0.02534646 | 0.6364% | 2034.126 | 3.178219 | 311.6818
108 | 130.2 | 0.634 | 0.04 | 0.6438 | [9 empty] | 109 | 10.7 | 0.641 | 0.6487 | 0.02553937 | 0.6412% | 2034.225 | 3.213153 | 315.1077
109 | 130.3 | 0.641 | 0.04 | 0.6487 | [9 empty] | 110 | 10.8 | 0.647 | 0.6539 | 0.02574409 | 0.6463% | 2034.33 | 3.243062 | 318.0408
110 | 130.4 | 0.647 | 0.04 | 0.6539 | [9 empty] | 111 | 10.9 | 0.654 | 0.6596 | 0.0259685 | 0.652% | 2034.446 | 3.277963 | 321.4635
111 | 130.5 | 0.654 | 0.04 | 0.6596 | [9 empty] | 112 | 11 | 0.661 | 0.6652 | 0.02618898 | 0.6575% | 2034.559 | 3.312864 | 324.8861
112 | 130.6 | 0.661 | 0.04 | 0.6652 | [9 empty] | 113 | 11.1 | 0.667 | 0.6706 | 0.02640157 | 0.6628% | 2034.668 | 3.342756 | 327.8176
113 | 130.7 | 0.667 | 0.04 | 0.6706 | [9 empty] | 114 | 11.2 | 0.673 | 0.6755 | 0.02659449 | 0.6677% | 2034.768 | 3.372661 | 330.7503
114 | 130.8 | 0.673 | 0.04 | 0.6755 | [9 empty] | 115 | 11.3 | 0.68 | 0.68 | 0.02677165 | 0.6721% | 2034.859 | 3.407588 | 334.1755
115 | 130.9 | 0.68 | 0.04 | 0.68 | [9 empty] | 116 | 11.4 | 0.685 | 0.6848 | 0.02696063 | 0.6769% | 2034.956 | 3.43248 | 336.6166
116 | 131 | 0.685 | 0.04 | 0.6848 | [9 empty] | 117 | 11.5 | 0.691 | 0.6905 | 0.02718504 | 0.6825% | 2035.071 | 3.462349 | 339.5458
117 | 131.1 | 0.691 | 0.04 | 0.6905 | [9 empty] | 118 | 11.6 | 0.698 | 0.696 | 0.02740157 | 0.688% | 2035.183 | 3.497232 | 342.9668
118 | 131.2 | 0.698 | 0.04 | 0.696 | [9 empty] | 119 | 11.7 | 0.704 | 0.7019 | 0.02763386 | 0.6938% | 2035.302 | 3.527087 | 345.8946
119 | 131.3 | 0.704 | 0.04 | 0.7019 | [9 empty] | 120 | 11.8 | 0.711 | 0.7074 | 0.02785039 | 0.6992% | 2035.414 | 3.561963 | 349.3148
120 | 131.4 | 0.711 | 0.04 | 0.7074 | [9 empty] | 121 | 11.9 | 0.717 | 0.7123 | 0.02804331 | 0.7041% | 2035.513 | 3.591846 | 352.2454
121 | 131.5 | 0.717 | 0.04 | 0.7123 | [9 empty] | 122 | 12 | 0.723 | 0.7174 | 0.02824409 | 0.7091% | 2035.616 | 3.621719 | 355.175
122 | 131.6 | 0.723 | 0.04 | 0.7174 | [9 empty] | 123 | 12.1 | 0.73 | 0.7222 | 0.02843307 | 0.7138% | 2035.714 | 3.65661 | 358.5966
123 | 131.7 | 0.73 | 0.04 | 0.7222 | [9 empty] | 124 | 12.2 | 0.736 | 0.7274 | 0.0286378 | 0.719% | 2035.819 | 3.686473 | 361.5253
124 | 131.8 | 0.736 | 0.04 | 0.7274 | [9 empty] | 125 | 12.3 | 0.741 | 0.7338 | 0.02888976 | 0.7253% | 2035.949 | 3.711281 | 363.9581
125 | 131.9 | 0.741 | 0.04 | 0.7338 | [9 empty] | 126 | 12.4 | 0.748 | 0.7397 | 0.02912205 | 0.7311% | 2036.068 | 3.74612 | 367.3747
126 | 132 | 0.748 | 0.04 | 0.7397 | [9 empty] | 127 | 12.5 | 0.754 | 0.7461 | 0.02937402 | 0.7375% | 2036.198 | 3.775928 | 370.298
127 | 132.1 | 0.754 | 0.04 | 0.7461 | [9 empty] | 128 | 12.6 | 0.761 | 0.7522 | 0.02961417 | 0.7435% | 2036.322 | 3.810752 | 373.7131
128 | 132.2 | 0.761 | 0.04 | 0.7522 | [9 empty] | 129 | 12.7 | 0.767 | 0.7576 | 0.02982677 | 0.7488% | 2036.431 | 3.840591 | 376.6393
129 | 132.3 | 0.767 | 0.04 | 0.7576 | [9 empty] | 130 | 12.8 | 0.774 | 0.7635 | 0.03005906 | 0.7547% | 2036.551 | 3.875414 | 380.0543
130 | 132.4 | 0.774 | 0.04 | 0.7635 | [9 empty] | 131 | 12.9 | 0.78 | 0.7698 | 0.03030709 | 0.7609% | 2036.679 | 3.905211 | 382.9765
131 | 132.5 | 0.78 | 0.04 | 0.7698 | [9 empty] | 132 | 13 | 0.787 | 0.775 | 0.03051181 | 0.766% | 2036.784 | 3.940054 | 386.3934
132 | 132.6 | 0.787 | 0.04 | 0.775 | [9 empty] | 133 | 13.1 | 0.793 | 0.7813 | 0.03075984 | 0.7723% | 2036.912 | 3.969843 | 389.3148
133 | 132.7 | 0.793 | 0.04 | 0.7813 | [9 empty] | 134 | 13.2 | 0.799 | 0.7864 | 0.03096063 | 0.7773% | 2037.015 | 3.999677 | 392.2405
134 | 132.8 | 0.799 | 0.05 | 0.7864 | [9 empty] | 135 | 13.3 | 0.805 | 0.7917 | 0.03116929 | 0.7825% | 2037.123 | 4.029499 | 395.1651
135 | 132.9 | 0.805 | 0.05 | 0.7917 | [9 empty] | 136 | 13.4 | 0.811 | 0.7971 | 0.03138189 | 0.7879% | 2037.233 | 4.059314 | 398.0891
136 | 133 | 0.811 | 0.05 | 0.7971 | [9 empty] | 137 | 13.5 | 0.818 | 0.8026 | 0.03159843 | 0.7933% | 2037.344 | 4.094127 | 401.5031
137 | 133.1 | 0.818 | 0.05 | 0.8026 | [9 empty] | 138 | 13.6 | 0.824 | 0.8084 | 0.03182677 | 0.7991% | 2037.462 | 4.123919 | 404.4247
138 | 133.2 | 0.824 | 0.05 | 0.8084 | [9 empty] | 139 | 13.7 | 0.831 | 0.8139 | 0.03204331 | 0.8045% | 2037.574 | 4.158724 | 407.838
139 | 133.3 | 0.831 | 0.05 | 0.8139 | [9 empty] | 140 | 13.8 | 0.837 | 0.8196 | 0.03226772 | 0.8101% | 2037.689 | 4.188513 | 410.7594
140 | 133.4 | 0.837 | 0.05 | 0.8196 | [9 empty] | 141 | 13.9 | 0.844 | 0.825 | 0.03248031 | 0.8155% | 2037.799 | 4.223315 | 414.1723
141 | 133.5 | 0.844 | 0.05 | 0.825 | [9 empty] | 142 | 14 | 0.85 | 0.8304 | 0.03269291 | 0.8208% | 2037.909 | 4.25311 | 417.0943
142 | 133.6 | 0.85 | 0.05 | 0.8304 | [9 empty] | 143 | 14.1 | 0.856 | 0.8365 | 0.03293307 | 0.8268% | 2038.033 | 4.282872 | 420.0129
143 | 133.7 | 0.856 | 0.05 | 0.8365 | [9 empty] | 144 | 14.2 | 0.863 | 0.8425 | 0.03316929 | 0.8328% | 2038.154 | 4.317637 | 423.4223
144 | 133.8 | 0.863 | 0.05 | 0.8425 | [9 empty] | 145 | 14.3 | 0.869 | 0.8482 | 0.0333937 | 0.8384% | 2038.27 | 4.347408 | 426.3419
145 | 133.9 | 0.869 | 0.05 | 0.8482 | [9 empty] | 146 | 14.4 | 0.876 | 0.8535 | 0.03360236 | 0.8436% | 2038.378 | 4.382196 | 429.7535
146 | 134 | 0.876 | 0.05 | 0.8535 | [9 empty] | 147 | 14.5 | 0.882 | 0.8581 | 0.03378346 | 0.8482% | 2038.471 | 4.412009 | 432.6771
147 | 134.1 | 0.882 | 0.05 | 0.8581 | [9 empty] | 148 | 14.6 | 0.889 | 0.8629 | 0.03397244 | 0.8529% | 2038.569 | 4.446812 | 436.0902
148 | 134.2 | 0.889 | 0.05 | 0.8629 | [9 empty] | 149 | 14.7 | 0.896 | 0.8667 | 0.03412205 | 0.8567% | 2038.646 | 4.481656 | 439.5074
149 | 134.3 | 0.896 | 0.05 | 0.8667 | [9 empty] | 150 | 14.8 | 0.902 | 0.8714 | 0.03430709 | 0.8613% | 2038.742 | 4.511456 | 442.4297
150 | 134.4 | 0.902 | 0.05 | 0.8714 | [9 empty] | 151 | 14.9 | 0.908 | 0.8769 | 0.03452362 | 0.8668% | 2038.854 | 4.541217 | 445.3483
151 | 134.5 | 0.908 | 0.05 | 0.8769 | [9 empty] | 152 | 15 | 0.914 | 0.8822 | 0.03473228 | 0.872% | 2038.961 | 4.570983 | 448.2675
152 | 134.6 | 0.914 | 0.05 | 0.8822 | [9 empty] | 153 | 15.1 | 0.921 | 0.8883 | 0.03497244 | 0.878% | 2039.085 | 4.605711 | 451.6731
153 | 134.7 | 0.921 | 0.05 | 0.8883 | [9 empty] | 154 | 15.2 | 0.927 | 0.8942 | 0.03520472 | 0.8839% | 2039.205 | 4.635443 | 454.5889
154 | 134.8 | 0.927 | 0.05 | 0.8942 | [9 empty] | 155 | 15.3 | 0.933 | 0.9001 | 0.03543701 | 0.8897% | 2039.325 | 4.665171 | 457.5043
155 | 134.9 | 0.933 | 0.05 | 0.9001 | [9 empty] | 156 | 15.4 | 0.94 | 0.9058 | 0.03566142 | 0.8953% | 2039.441 | 4.699905 | 460.9106
156 | 135 | 0.94 | 0.05 | 0.9058 | [9 empty] | 157 | 15.5 | 0.946 | 0.9107 | 0.03585433 | 0.9002% | 2039.541 | 4.729673 | 463.8299
157 | 135.1 | 0.946 | 0.05 | 0.9107 | [9 empty] | 158 | 15.6 | 0.954 | 0.9159 | 0.03605906 | 0.9053% | 2039.647 | 4.769423 | 467.7281
158 | 135.2 | 0.954 | 0.05 | 0.9159 | [9 empty] | 159 | 15.7 | 0.96 | 0.921 | 0.03625984 | 0.9103% | 2039.75 | 4.799175 | 470.6458
159 | 135.3 | 0.96 | 0.05 | 0.921 | [9 empty] | 160 | 15.8 | 0.967 | 0.9269 | 0.03649213 | 0.9162% | 2039.871 | 4.833885 | 474.0497
160 | 135.4 | 0.967 | 0.05 | 0.9269 | [9 empty] | 161 | 15.9 | 0.973 | 0.9334 | 0.03674803 | 0.9226% | 2040.003 | 4.863562 | 476.9601
161 | 135.5 | 0.973 | 0.06 | 0.9334 | [9 empty] | 162 | 16 | 0.979 | 0.9397 | 0.03699606 | 0.9288% | 2040.131 | 4.893246 | 479.8711
162 | 135.6 | 0.979 | 0.06 | 0.9397 | [9 empty] | 163 | 16.1 | 0.986 | 0.946 | 0.03724409 | 0.9351% | 2040.259 | 4.927924 | 483.2719
163 | 135.7 | 0.986 | 0.06 | 0.946 | [9 empty] | 164 | 16.2 | 0.992 | 0.9513 | 0.03745276 | 0.9403% | 2040.367 | 4.957649 | 486.187
164 | 135.8 | 0.992 | 0.06 | 0.9513 | [9 empty] | 165 | 16.3 | 0.999 | 0.9563 | 0.03764961 | 0.9452% | 2040.469 | 4.992383 | 489.5933
165 | 135.9 | 0.999 | 0.06 | 0.9563 | [9 empty] | 166 | 16.4 | 1.005 | 0.9609 | 0.03783071 | 0.9498% | 2040.563 | 5.022137 | 492.5112
166 | 136 | 1.005 | 0.06 | 0.9609 | [9 empty] | 167 | 16.5 | 1.012 | 0.9656 | 0.03801575 | 0.9544% | 2040.658 | 5.05688 | 495.9184
167 | 136.1 | 1.012 | 0.06 | 0.9656 | [9 empty] | 168 | 16.6 | 1.019 | 0.9705 | 0.03820866 | 0.9593% | 2040.758 | 5.091609 | 499.3242
168 | 136.2 | 1.019 | 0.06 | 0.9705 | [9 empty] | 169 | 16.7 | 1.025 | 0.9754 | 0.03840157 | 0.9641% | 2040.858 | 5.121339 | 502.2398
169 | 136.3 | 1.025 | 0.06 | 0.9754 | [9 empty] | 170 | 16.8 | 1.031 | 0.9805 | 0.03860236 | 0.9692% | 2040.962 | 5.151055 | 505.154
170 | 136.4 | 1.031 | 0.06 | 0.9805 | [9 empty] | 171 | 16.9 | 1.038 | 0.9854 | 0.03879528 | 0.974% | 2041.062 | 5.185775 | 508.5589
171 | 136.5 | 1.038 | 0.06 | 0.9854 | [9 empty] | 172 | 17 | 1.044 | 0.9903 | 0.03898819 | 0.9788% | 2041.161 | 5.215495 | 511.4735
172 | 136.6 | 1.044 | 0.06 | 0.9903 | [9 empty] | 173 | 17.1 | 1.05 | 0.9953 | 0.03918504 | 0.9838% | 2041.263 | 5.245208 | 514.3873
173 | 136.7 | 1.05 | 0.06 | 0.9953 | [9 empty] | 174 | 17.2 | 1.057 | 1.0011 | 0.03941339 | 0.9895% | 2041.382 | 5.27987 | 517.7866
174 | 136.8 | 1.057 | 0.06 | 1.0011 | [9 empty] | 175 | 17.3 | 1.064 | 1.0064 | 0.03962205 | 0.9948% | 2041.49 | 5.314555 | 521.1881
175 | 136.9 | 1.064 | 0.06 | 1.0064 | [9 empty] | 176 | 17.4 | 1.07 | 1.012 | 0.03984252 | 1% | 2041.604 | 5.344225 | 524.0978
176 | 137 | 1.07 | 0.06 | 1.012 | [9 empty] | 177 | 17.5 | 1.076 | 1.0178 | 0.04007087 | 1.006% | 2041.722 | 5.373882 | 527.0061
177 | 137.1 | 1.076 | 0.06 | 1.0178 | [9 empty] | 178 | 17.6 | 1.083 | 1.0234 | 0.04029134 | 1.012% | 2041.836 | 5.408539 | 530.405
178 | 137.2 | 1.083 | 0.06 | 1.0234 | [9 empty] | 179 | 17.7 | 1.09 | 1.0289 | 0.04050787 | 1.017% | 2041.948 | 5.443199 | 533.8039
179 | 137.3 | 1.09 | 0.06 | 1.0289 | [9 empty] | 180 | 17.8 | 1.096 | 1.0345 | 0.04072835 | 1.023% | 2042.062 | 5.472855 | 536.7123
180 | 137.4 | 1.096 | 0.06 | 1.0345 | [9 empty] | 181 | 17.9 | 1.102 | 1.04 | 0.04094488 | 1.028% | 2042.175 | 5.502514 | 539.6209
181 | 137.5 | 1.102 | 0.06 | 1.04 | [9 empty] | 182 | 18 | 1.109 | 1.0453 | 0.04115354 | 1.033% | 2042.283 | 5.537173 | 543.0198
182 | 137.6 | 1.109 | 0.06 | 1.0453 | [9 empty] | 183 | 18.1 | 1.115 | 1.05 | 0.04133858 | 1.038% | 2042.379 | 5.566869 | 545.9321
183 | 137.7 | 1.115 | 0.06 | 1.05 | [9 empty] | 184 | 18.2 | 1.121 | 1.0546 | 0.04151969 | 1.042% | 2042.472 | 5.596569 | 548.8446
184 | 137.8 | 1.121 | 0.06 | 1.0546 | [9 empty] | 185 | 18.3 | 1.128 | 1.0588 | 0.04168504 | 1.047% | 2042.558 | 5.63128 | 552.2487
185 | 137.9 | 1.128 | 0.06 | 1.0588 | [9 empty] | 186 | 18.4 | 1.134 | 1.063 | 0.04185039 | 1.051% | 2042.644 | 5.660996 | 555.1629
186 | 138 | 1.134 | 0.06 | 1.063 | [9 empty] | 187 | 18.5 | 1.14 | 1.0675 | 0.04202756 | 1.055% | 2042.736 | 5.690692 | 558.0752
187 | 138.1 | 1.14 | 0.06 | 1.0675 | [9 empty] | 188 | 18.6 | 1.147 | 1.0721 | 0.04220866 | 1.06% | 2042.83 | 5.725372 | 561.4761
188 | 138.2 | 1.147 | 0.06 | 1.0721 | [9 empty] | 189 | 18.7 | 1.153 | 1.0766 | 0.04238583 | 1.064% | 2042.921 | 5.755063 | 564.3879
189 | 138.3 | 1.153 | 0.07 | 1.0766 | [9 empty] | 190 | 18.8 | 1.159 | 1.0812 | 0.04256693 | 1.069% | 2043.015 | 5.784745 | 567.2988
190 | 138.4 | 1.159 | 0.07 | 1.0812 | [9 empty] | 191 | 18.9 | 1.166 | 1.087 | 0.04279528 | 1.074% | 2043.134 | 5.819346 | 570.692
191 | 138.5 | 1.166 | 0.07 | 1.087 | [9 empty] | 192 | 19 | 1.171 | 1.0937 | 0.04305906 | 1.081% | 2043.27 | 5.843909 | 573.1008
192 | 138.6 | 1.171 | 0.07 | 1.0937 | [9 empty] | 193 | 19.1 | 1.177 | 1.1005 | 0.04332677 | 1.088% | 2043.409 | 5.873453 | 575.9982
193 | 138.7 | 1.177 | 0.07 | 1.1005 | [9 empty] | 194 | 19.2 | 1.183 | 1.107 | 0.04358268 | 1.094% | 2043.542 | 5.903011 | 578.8968
194 | 138.8 | 1.183 | 0.07 | 1.107 | [9 empty] | 195 | 19.3 | 1.19 | 1.1123 | 0.04379134 | 1.099% | 2043.65 | 5.937626 | 582.2914
195 | 138.9 | 1.19 | 0.07 | 1.1123 | [9 empty] | 196 | 19.4 | 1.196 | 1.1167 | 0.04396457 | 1.104% | 2043.74 | 5.967301 | 585.2016
196 | 139 | 1.196 | 0.07 | 1.1167 | [9 empty] | 197 | 19.5 | 1.201 | 1.1212 | 0.04414173 | 1.108% | 2043.832 | 5.991978 | 587.6217
197 | 139.1 | 1.201 | 0.07 | 1.1212 | [9 empty] | 198 | 19.6 | 1.208 | 1.1267 | 0.04435827 | 1.114% | 2043.944 | 6.026571 | 591.0141
198 | 139.2 | 1.208 | 0.07 | 1.1267 | [9 empty] | 199 | 19.7 | 1.213 | 1.1325 | 0.04458661 | 1.119% | 2044.063 | 6.051165 | 593.426
199 | 139.3 | 1.213 | 0.07 | 1.1325 | [9 empty] | 200 | 19.8 | 1.219 | 1.139 | 0.04484252 | 1.126% | 2044.196 | 6.080701 | 596.3225
200 | 139.4 | 1.219 | 0.07 | 1.139 | [9 empty] | 201 | 19.9 | 1.226 | 1.145 | 0.04507874 | 1.132% | 2044.318 | 6.115252 | 599.7109
201 | 139.5 | 1.226 | 0.07 | 1.145 | [9 empty] | 202 | 20 | 1.231 | 1.1497 | 0.04526378 | 1.136% | 2044.414 | 6.139903 | 602.1284
202 | 139.6 | 1.231 | 0.07 | 1.1497 | [9 empty] | 203 | 20.1 | 1.237 | 1.1537 | 0.04542126 | 1.14% | 2044.496 | 6.169583 | 605.039
203 | 139.7 | 1.237 | 0.07 | 1.1537 | [9 empty] | 204 | 20.2 | 1.243 | 1.1582 | 0.04559843 | 1.145% | 2044.588 | 6.199229 | 607.9464
204 | 139.8 | 1.243 | 0.07 | 1.1582 | [9 empty] | 205 | 20.3 | 1.249 | 1.1629 | 0.04578346 | 1.149% | 2044.684 | 6.22886 | 610.8523
205 | 139.9 | 1.249 | 0.07 | 1.1629 | [9 empty] | 206 | 20.4 | 1.255 | 1.1679 | 0.04598031 | 1.154% | 2044.786 | 6.25847 | 613.756
206 | 140 | 1.255 | 0.07 | 1.1679 | [9 empty] | 207 | 20.5 | 1.26 | 1.1725 | 0.04616142 | 1.159% | 2044.881 | 6.283115 | 616.1729
207 | 140.1 | 1.26 | 0.07 | 1.1725 | [9 empty] | 208 | 20.6 | 1.266 | 1.1773 | 0.04635039 | 1.164% | 2044.979 | 6.312732 | 619.0773
208 | 140.2 | 1.266 | 0.07 | 1.1773 | [9 empty] | 209 | 20.7 | 1.271 | 1.1817 | 0.04652362 | 1.168% | 2045.069 | 6.337385 | 621.495
209 | 140.3 | 1.271 | 0.07 | 1.1817 | [9 empty] | 210 | 20.8 | 1.277 | 1.186 | 0.04669291 | 1.172% | 2045.157 | 6.367028 | 624.402
210 | 140.4 | 1.277 | 0.07 | 1.186 | [9 empty] | 211 | 20.9 | 1.283 | 1.1915 | 0.04690945 | 1.178% | 2045.269 | 6.396591 | 627.3013
211 | 140.5 | 1.283 | 0.07 | 1.1915 | [9 empty] | 212 | 21 | 1.288 | 1.1965 | 0.0471063 | 1.183% | 2045.371 | 6.421198 | 629.7145
212 | 140.6 | 1.288 | 0.07 | 1.1965 | [9 empty] | 213 | 21.1 | 1.294 | 1.2015 | 0.04730315 | 1.188% | 2045.474 | 6.450788 | 632.6163
213 | 140.7 | 1.294 | 0.07 | 1.2015 | [9 empty] | 214 | 21.2 | 1.299 | 1.2063 | 0.04749213 | 1.192% | 2045.572 | 6.475403 | 635.0302
214 | 140.8 | 1.299 | 0.07 | 1.2063 | [9 empty] | 215 | 21.3 | 1.305 | 1.2107 | 0.04766535 | 1.197% | 2045.662 | 6.505026 | 637.9353
215 | 140.9 | 1.305 | 0.07 | 1.2107 | [9 empty] | 216 | 21.4 | 1.31 | 1.2153 | 0.04784646 | 1.201% | 2045.756 | 6.529649 | 640.35
216 | 141 | 1.31 | 0.07 | 1.2153 | [9 empty] | 217 | 21.5 | 1.315 | 1.2208 | 0.04806299 | 1.207% | 2045.869 | 6.554211 | 642.7587
217 | 141.1 | 1.315 | 0.07 | 1.2208 | [9 empty] | 218 | 21.6 | 1.321 | 1.2271 | 0.04831102 | 1.213% | 2045.998 | 6.583701 | 645.6508
218 | 141.2 | 1.321 | 0.07 | 1.2271 | [9 empty] | 219 | 21.7 | 1.326 | 1.2339 | 0.04857874 | 1.22% | 2046.137 | 6.608171 | 648.0505
219 | 141.3 | 1.326 | 0.08 | 1.2339 | [9 empty] | 220 | 21.8 | 1.331 | 1.2405 | 0.04883858 | 1.226% | 2046.272 | 6.63265 | 650.4511
220 | 141.4 | 1.331 | 0.08 | 1.2405 | [9 empty] | 221 | 21.9 | 1.336 | 1.2468 | 0.04908661 | 1.232% | 2046.401 | 6.657147 | 652.8535
221 | 141.5 | 1.336 | 0.08 | 1.2468 | [9 empty] | 222 | 22 | 1.341 | 1.2525 | 0.04931102 | 1.238% | 2046.518 | 6.68168 | 655.2594
222 | 141.6 | 1.341 | 0.08 | 1.2525 | [9 empty] | 223 | 22.1 | 1.346 | 1.2577 | 0.04951575 | 1.243% | 2046.624 | 6.706244 | 657.6683
223 | 141.7 | 1.346 | 0.08 | 1.2577 | [9 empty] | 224 | 22.2 | 1.352 | 1.2628 | 0.04971654 | 1.248% | 2046.729 | 6.735794 | 660.5663
224 | 141.8 | 1.352 | 0.08 | 1.2628 | [9 empty] | 225 | 22.3 | 1.357 | 1.2675 | 0.04990157 | 1.253% | 2046.825 | 6.760387 | 662.978
225 | 141.9 | 1.357 | 0.08 | 1.2675 | [9 empty] | 226 | 22.4 | 1.362 | 1.272 | 0.05007874 | 1.257% | 2046.917 | 6.78499 | 665.3908
226 | 142 | 1.362 | 0.08 | 1.272 | [9 empty] | 227 | 22.5 | 1.367 | 1.277 | 0.05027559 | 1.262% | 2047.02 | 6.809558 | 667.8001
227 | 142.1 | 1.367 | 0.08 | 1.277 | [9 empty] | 228 | 22.6 | 1.372 | 1.2828 | 0.05050394 | 1.268% | 2047.139 | 6.834068 | 670.2038
228 | 142.2 | 1.372 | 0.08 | 1.2828 | [9 empty] | 229 | 22.7 | 1.377 | 1.2889 | 0.05074409 | 1.274% | 2047.264 | 6.858554 | 672.6051
229 | 142.3 | 1.377 | 0.08 | 1.2889 | [9 empty] | 230 | 22.8 | 1.381 | 1.2953 | 0.05099606 | 1.28% | 2047.395 | 6.878037 | 674.5157
230 | 142.4 | 1.381 | 0.08 | 1.2953 | [9 empty] | 231 | 22.9 | 1.386 | 1.3015 | 0.05124016 | 1.286% | 2047.522 | 6.902511 | 676.9158
231 | 142.5 | 1.386 | 0.08 | 1.3015 | [9 empty] | 232 | 23 | 1.391 | 1.3068 | 0.05144882 | 1.292% | 2047.631 | 6.927044 | 679.3218
232 | 142.6 | 1.391 | 0.08 | 1.3068 | [9 empty] | 233 | 23.1 | 1.396 | 1.3122 | 0.05166142 | 1.297% | 2047.741 | 6.951567 | 681.7267
233 | 142.7 | 1.396 | 0.08 | 1.3122 | [9 empty] | 234 | 23.2 | 1.4 | 1.317 | 0.05185039 | 1.302% | 2047.84 | 6.971151 | 683.6472
234 | 142.8 | 1.4 | 0.08 | 1.317 | [9 empty] | 235 | 23.3 | 1.405 | 1.3224 | 0.05206299 | 1.307% | 2047.951 | 6.99567 | 686.0517
235 | 142.9 | 1.405 | 0.08 | 1.3224 | [9 empty] | 236 | 23.4 | 1.41 | 1.3271 | 0.05224803 | 1.312% | 2048.047 | 7.020235 | 688.4608
236 | 143 | 1.41 | 0.08 | 1.3271 | [9 empty] | 237 | 23.5 | 1.414 | 1.3318 | 0.05243307 | 1.316% | 2048.143 | 7.039819 | 690.3814
237 | 143.1 | 1.414 | 0.08 | 1.3318 | [9 empty] | 238 | 23.6 | 1.419 | 1.3365 | 0.05261811 | 1.321% | 2048.24 | 7.06438 | 692.79
238 | 143.2 | 1.419 | 0.08 | 1.3365 | [9 empty] | 239 | 23.7 | 1.423 | 1.3414 | 0.05281102 | 1.326% | 2048.34 | 7.083946 | 694.7088
239 | 143.3 | 1.423 | 0.08 | 1.3414 | [9 empty] | 240 | 23.8 | 1.428 | 1.3468 | 0.05302362 | 1.331% | 2048.451 | 7.108452 | 697.1121
240 | 143.4 | 1.428 | 0.08 | 1.3468 | [9 empty] | 241 | 23.9 | 1.432 | 1.3523 | 0.05324016 | 1.337% | 2048.564 | 7.127971 | 699.0263
241 | 143.5 | 1.432 | 0.08 | 1.3523 | [9 empty] | 242 | 24 | 1.436 | 1.3581 | 0.0534685 | 1.342% | 2048.683 | 7.147466 | 700.9381
242 | 143.6 | 1.436 | 0.08 | 1.3581 | [9 empty] | 243 | 24.1 | 1.441 | 1.3638 | 0.05369291 | 1.348% | 2048.8 | 7.171943 | 703.3385
243 | 143.7 | 1.441 | 0.08 | 1.3638 | [9 empty] | 244 | 24.2 | 1.445 | 1.3694 | 0.05391339 | 1.354% | 2048.915 | 7.191448 | 705.2513
244 | 143.8 | 1.445 | 0.08 | 1.3694 | [9 empty] | 245 | 24.3 | 1.45 | 1.3765 | 0.05419291 | 1.361% | 2049.061 | 7.215818 | 707.6413
245 | 143.9 | 1.45 | 0.08 | 1.3765 | [9 empty] | 246 | 24.4 | 1.453 | 1.3835 | 0.0544685 | 1.368% | 2049.204 | 7.23024 | 709.0556
246 | 144 | 1.453 | 0.08 | 1.3835 | [9 empty] | 247 | 24.5 | 1.457 | 1.3903 | 0.05473622 | 1.374% | 2049.344 | 7.249651 | 710.9592
247 | 144.1 | 1.457 | 0.08 | 1.3903 | [9 empty] | 248 | 24.6 | 1.462 | 1.3968 | 0.05499213 | 1.381% | 2049.478 | 7.274055 | 713.3525
248 | 144.2 | 1.462 | 0.08 | 1.3968 | [9 empty] | 249 | 24.7 | 1.466 | 1.402 | 0.05519685 | 1.386% | 2049.584 | 7.293577 | 715.2669
249 | 144.3 | 1.466 | 0.08 | 1.402 | [9 empty] | 250 | 24.8 | 1.47 | 1.4071 | 0.05539764 | 1.391% | 2049.689 | 7.313104 | 717.1819
250 | 144.4 | 1.47 | 0.08 | 1.4071 | [9 empty] | 251 | 24.9 | 1.474 | 1.4123 | 0.05560236 | 1.396% | 2049.796 | 7.332621 | 719.0959
251 | 144.5 | 1.474 | 0.08 | 1.4123 | [9 empty] | 252 | 25 | 1.478 | 1.4172 | 0.05579528 | 1.401% | 2049.897 | 7.352158 | 721.0119
252 | 144.6 | 1.478 | 0.08 | 1.4172 | [9 empty] | 253 | 25.1 | 1.482 | 1.4224 | 0.056 | 1.406% | 2050.004 | 7.371672 | 722.9255
253 | 144.7 | 1.482 | 0.08 | 1.4224 | [9 empty] | 254 | 25.2 | 1.486 | 1.4274 | 0.05619685 | 1.411% | 2050.106 | 7.391198 | 724.8404
254 | 144.8 | 1.486 | 0.08 | 1.4274 | [9 empty] | 255 | 25.3 | 1.489 | 1.4324 | 0.0563937 | 1.416% | 2050.209 | 7.405748 | 726.2674
255 | 144.9 | 1.489 | 0.08 | 1.4324 | [9 empty] | 256 | 25.4 | 1.493 | 1.4379 | 0.05661024 | 1.421% | 2050.322 | 7.425233 | 728.1782
256 | 145 | 1.493 | 0.08 | 1.4379 | [9 empty] | 257 | 25.5 | 1.497 | 1.4434 | 0.05682677 | 1.427% | 2050.435 | 7.444716 | 730.0889
257 | 145.1 | 1.497 | 0.08 | 1.4434 | [9 empty] | 258 | 25.6 | 1.5 | 1.4488 | 0.05703937 | 1.432% | 2050.546 | 7.459232 | 731.5124
258 | 145.2 | 1.5 | 0.08 | 1.4488 | [9 empty] | 259 | 25.7 | 1.504 | 1.4546 | 0.05726772 | 1.438% | 2050.666 | 7.478688 | 733.4204
259 | 145.3 | 1.504 | 0.09 | 1.4546 | [9 empty] | 260 | 25.8 | 1.508 | 1.46 | 0.05748031 | 1.443% | 2050.777 | 7.498172 | 735.3312
260 | 145.4 | 1.508 | 0.09 | 1.46 | [9 empty] | 261 | 25.9 | 1.511 | 1.4658 | 0.05770866 | 1.449% | 2050.896 | 7.512652 | 736.7512
261 | 145.5 | 1.511 | 0.09 | 1.4658 | [9 empty] | 262 | 26 | 1.515 | 1.4714 | 0.05792913 | 1.454% | 2051.011 | 7.532116 | 738.66
262 | 145.6 | 1.515 | 0.09 | 1.4714 | [9 empty] | 263 | 26.1 | 1.519 | 1.4768 | 0.05814173 | 1.46% | 2051.122 | 7.551594 | 740.5702
263 | 145.7 | 1.519 | 0.09 | 1.4768 | [9 empty] | 264 | 26.2 | 1.522 | 1.4822 | 0.05835433 | 1.465% | 2051.233 | 7.566099 | 741.9926
264 | 145.8 | 1.522 | 0.09 | 1.4822 | [9 empty] | 265 | 26.3 | 1.525 | 1.4885 | 0.05860236 | 1.471% | 2051.363 | 7.580533 | 743.4082
265 | 145.9 | 1.525 | 0.09 | 1.4885 | [9 empty] | 266 | 26.4 | 1.529 | 1.4948 | 0.05885039 | 1.478% | 2051.493 | 7.599936 | 745.311
266 | 146 | 1.529 | 0.09 | 1.4948 | [9 empty] | 267 | 26.5 | 1.532 | 1.501 | 0.05909449 | 1.484% | 2051.62 | 7.614374 | 746.7269
267 | 146.1 | 1.532 | 0.09 | 1.501 | [9 empty] | 268 | 26.6 | 1.535 | 1.5072 | 0.05933858 | 1.49% | 2051.748 | 7.62881 | 748.1426
268 | 146.2 | 1.535 | 0.09 | 1.5072 | [9 empty] | 269 | 26.7 | 1.538 | 1.5125 | 0.05954724 | 1.495% | 2051.857 | 7.643313 | 749.5649
269 | 146.3 | 1.538 | 0.09 | 1.5125 | [9 empty] | 270 | 26.8 | 1.541 | 1.518 | 0.05976378 | 1.5% | 2051.97 | 7.657799 | 750.9855
270 | 146.4 | 1.541 | 0.09 | 1.518 | [9 empty] | 271 | 26.9 | 1.544 | 1.5233 | 0.05997244 | 1.506% | 2052.079 | 7.6723 | 752.4075
271 | 146.5 | 1.544 | 0.09 | 1.5233 | [9 empty] | 272 | 27 | 1.548 | 1.5291 | 0.06020079 | 1.511% | 2052.199 | 7.691728 | 754.3129
272 | 146.6 | 1.548 | 0.09 | 1.5291 | [9 empty] | 273 | 27.1 | 1.551 | 1.5347 | 0.06042126 | 1.517% | 2052.314 | 7.706202 | 755.7322
273 | 146.7 | 1.551 | 0.09 | 1.5347 | [9 empty] | 274 | 27.2 | 1.553 | 1.5403 | 0.06064173 | 1.522% | 2052.43 | 7.715705 | 756.6642
274 | 146.8 | 1.553 | 0.09 | 1.5403 | [9 empty] | 275 | 27.3 | 1.556 | 1.545 | 0.06082677 | 1.527% | 2052.526 | 7.730245 | 758.0901
275 | 146.9 | 1.556 | 0.09 | 1.545 | [9 empty] | 276 | 27.4 | 1.559 | 1.5494 | 0.061 | 1.531% | 2052.617 | 7.744807 | 759.5182
276 | 147 | 1.559 | 0.09 | 1.5494 | [9 empty] | 277 | 27.5 | 1.562 | 1.5534 | 0.06115748 | 1.535% | 2052.699 | 7.759399 | 760.9492
277 | 147.1 | 1.562 | 0.09 | 1.5534 | [9 empty] | 278 | 27.6 | 1.565 | 1.5578 | 0.06133071 | 1.54% | 2052.79 | 7.773958 | 762.377
278 | 147.2 | 1.565 | 0.09 | 1.5578 | [9 empty] | 279 | 27.7 | 1.568 | 1.5631 | 0.06153937 | 1.545% | 2052.899 | 7.788446 | 763.7978
279 | 147.3 | 1.568 | 0.09 | 1.5631 | [9 empty] | 280 | 27.8 | 1.57 | 1.5692 | 0.06177953 | 1.551% | 2053.025 | 7.797903 | 764.7252
280 | 147.4 | 1.57 | 0.09 | 1.5692 | [9 empty] | 281 | 27.9 | 1.572 | 1.5758 | 0.06203937 | 1.558% | 2053.161 | 7.807319 | 765.6486
281 | 147.5 | 1.572 | 0.09 | 1.5758 | [9 empty] | 282 | 28 | 1.575 | 1.582 | 0.06228346 | 1.564% | 2053.289 | 7.821731 | 767.062
282 | 147.6 | 1.575 | 0.09 | 1.582 | [9 empty] | 283 | 28.1 | 1.577 | 1.5876 | 0.06250394 | 1.569% | 2053.404 | 7.831223 | 767.9929
283 | 147.7 | 1.577 | 0.09 | 1.5876 | [9 empty] | 284 | 28.2 | 1.58 | 1.5929 | 0.0627126 | 1.574% | 2053.514 | 7.845704 | 769.4129
284 | 147.8 | 1.58 | 0.09 | 1.5929 | [9 empty] | 285 | 28.2 | 1.58 | 1.5929 | 0.0627126 | 1.574% | 2053.514 | 7.845704 | 769.4129
285 | 147.8 | 1.58 | 0.09 | 1.5929 | [9 empty] | 286 | 28.3 | 1.583 | 1.5985 | 0.06293307 | 1.58% | 2053.629 | 7.860158 | 770.8305
286 | 147.9 | 1.583 | 0.09 | 1.5985 | [9 empty] | 287 | 28.4 | 1.585 | 1.6045 | 0.06316929 | 1.586% | 2053.753 | 7.869615 | 771.7579
287 | 148 | 1.585 | 0.09 | 1.6045 | [9 empty] | 288 | 28.5 | 1.588 | 1.6106 | 0.06340945 | 1.592% | 2053.879 | 7.884027 | 773.1712
288 | 148.1 | 1.588 | 0.09 | 1.6106 | [9 empty] | 289 | 28.6 | 1.59 | 1.6165 | 0.06364173 | 1.598% | 2054.001 | 7.893489 | 774.0991
289 | 148.2 | 1.59 | 0.09 | 1.6165 | [9 empty] | 290 | 28.7 | 1.592 | 1.6223 | 0.06387008 | 1.604% | 2054.12 | 7.902957 | 775.0277
290 | 148.3 | 1.592 | 0.09 | 1.6223 | [9 empty] | 291 | 28.8 | 1.594 | 1.6274 | 0.06407087 | 1.609% | 2054.225 | 7.91248 | 775.9616
291 | 148.4 | 1.594 | 0.09 | 1.6274 | [9 empty] | 292 | 28.9 | 1.596 | 1.6325 | 0.06427165 | 1.614% | 2054.331 | 7.922002 | 776.8954
292 | 148.5 | 1.596 | 0.09 | 1.6325 | [9 empty] | 293 | 29 | 1.598 | 1.6376 | 0.06447244 | 1.619% | 2054.436 | 7.931523 | 777.8291
293 | 148.6 | 1.598 | 0.09 | 1.6376 | [9 empty] | 294 | 29.1 | 1.6 | 1.6428 | 0.06467717 | 1.624% | 2054.543 | 7.941035 | 778.7619
294 | 148.7 | 1.6 | 0.09 | 1.6428 | [9 empty] | 295 | 29.2 | 1.602 | 1.6484 | 0.06489764 | 1.629% | 2054.659 | 7.950514 | 779.6915
295 | 148.8 | 1.602 | 0.09 | 1.6484 | [9 empty] | 296 | 29.3 | 1.605 | 1.6538 | 0.06511024 | 1.635% | 2054.77 | 7.96497 | 781.1092
296 | 148.9 | 1.605 | 0.09 | 1.6538 | [9 empty] | 297 | 29.4 | 1.607 | 1.6595 | 0.06533465 | 1.64% | 2054.888 | 7.974439 | 782.0377
297 | 149 | 1.607 | 0.09 | 1.6595 | [9 empty] | 298 | 29.5 | 1.609 | 1.6645 | 0.0655315 | 1.645% | 2054.991 | 7.983962 | 782.9717
298 | 149.1 | 1.609 | 0.09 | 1.6645 | [9 empty] | 299 | 29.6 | 1.61 | 1.6695 | 0.06572835 | 1.65% | 2055.095 | 7.988523 | 783.4189
299 | 149.2 | 1.61 | 0.09 | 1.6695 | [9 empty] | 300 | 29.7 | 1.612 | 1.6744 | 0.06592126 | 1.655% | 2055.196 | 7.998052 | 784.3535
300 | 149.3 | 1.612 | 0.09 | 1.6744 | [9 empty] | 301 | 29.8 | 1.614 | 1.6792 | 0.06611024 | 1.66% | 2055.295 | 8.007589 | 785.2887
301 | 149.4 | 1.614 | 0.09 | 1.6792 | [9 empty] | 302 | 29.9 | 1.615 | 1.6846 | 0.06632283 | 1.665% | 2055.407 | 8.012116 | 785.7326
302 | 149.5 | 1.615 | 0.09 | 1.6846 | [9 empty] | 303 | 30 | 1.617 | 1.69 | 0.06653543 | 1.67% | 2055.518 | 8.021602 | 786.663
303 | 149.6 | 1.617 | 0.09 | 1.69 | [9 empty] | 304 | 30.1 | 1.619 | 1.6952 | 0.06674016 | 1.676% | 2055.626 | 8.031104 | 787.5948
304 | 149.7 | 1.619 | 0.09 | 1.6952 | [9 empty] | 305 | 30.2 | 1.62 | 1.7003 | 0.06694094 | 1.681% | 2055.731 | 8.035653 | 788.0409
305 | 149.8 | 1.62 | 0.09 | 1.7003 | [9 empty] | 306 | 30.3 | 1.622 | 1.7048 | 0.06711811 | 1.685% | 2055.824 | 8.045209 | 788.9781
306 | 149.9 | 1.622 | 0.09 | 1.7048 | [9 empty] | 307 | 30.4 | 1.623 | 1.7093 | 0.06729528 | 1.69% | 2055.917 | 8.049805 | 789.4288
307 | 150 | 1.623 | 0.09 | 1.7093 | [9 empty] | 308 | 30.5 | 1.624 | 1.7143 | 0.06749213 | 1.694% | 2056.02 | 8.05436 | 789.8754
308 | 150.1 | 1.624 | 0.09 | 1.7143 | [9 empty] | 309 | 30.6 | 1.626 | 1.7208 | 0.06774803 | 1.701% | 2056.155 | 8.063752 | 790.7965
309 | 150.2 | 1.626 | 0.09 | 1.7208 | [9 empty] | 310 | 30.7 | 1.627 | 1.7265 | 0.06797244 | 1.707% | 2056.273 | 8.068249 | 791.2375
310 | 150.3 | 1.627 | 0.09 | 1.7265 | [9 empty] | 311 | 30.8 | 1.629 | 1.7324 | 0.06820472 | 1.712% | 2056.395 | 8.077688 | 792.1631
311 | 150.4 | 1.629 | 0.09 | 1.7324 | [9 empty] | 312 | 30.9 | 1.63 | 1.7378 | 0.06841732 | 1.718% | 2056.506 | 8.082207 | 792.6064
312 | 150.5 | 1.63 | 0.09 | 1.7378 | [9 empty] | 313 | 31 | 1.631 | 1.7427 | 0.06861024 | 1.723% | 2056.608 | 8.086767 | 793.0536
313 | 150.6 | 1.631 | 0.09 | 1.7427 | [9 empty] | 314 | 31.1 | 1.633 | 1.748 | 0.0688189 | 1.728% | 2056.717 | 8.096252 | 793.9837
314 | 150.7 | 1.633 | 0.09 | 1.748 | [9 empty] | 315 | 31.2 | 1.633 | 1.7526 | 0.069 | 1.732% | 2056.812 | 8.095877 | 793.947
315 | 150.8 | 1.633 | 0.09 | 1.7526 | [9 empty] | 316 | 31.3 | 1.634 | 1.7577 | 0.06920079 | 1.737% | 2056.918 | 8.100419 | 794.3924
316 | 150.9 | 1.634 | 0.09 | 1.7577 | [9 empty] | 317 | 31.4 | 1.634 | 1.7632 | 0.06941732 | 1.743% | 2057.032 | 8.099971 | 794.3485
317 | 151 | 1.634 | 0.09 | 1.7632 | [9 empty] | 318 | 31.5 | 1.636 | 1.7688 | 0.0696378 | 1.748% | 2057.148 | 8.109429 | 795.2759
318 | 151.1 | 1.636 | 0.09 | 1.7688 | [9 empty] | 319 | 31.6 | 1.636 | 1.7747 | 0.06987008 | 1.754% | 2057.27 | 8.108947 | 795.2287
319 | 151.2 | 1.636 | 0.09 | 1.7747 | [9 empty] | 320 | 31.7 | 1.638 | 1.7802 | 0.07008661 | 1.76% | 2057.384 | 8.118411 | 796.1568
320 | 151.3 | 1.638 | 0.09 | 1.7802 | [9 empty] | 321 | 31.8 | 1.639 | 1.7854 | 0.07029134 | 1.765% | 2057.491 | 8.122943 | 796.6012
321 | 151.4 | 1.639 | 0.09 | 1.7854 | [9 empty] | 322 | 31.9 | 1.639 | 1.7907 | 0.0705 | 1.77% | 2057.601 | 8.122509 | 796.5587
322 | 151.5 | 1.639 | 0.09 | 1.7907 | [9 empty] | 323 | 32 | 1.64 | 1.7962 | 0.07071654 | 1.775% | 2057.715 | 8.127015 | 797.0006
323 | 151.6 | 1.64 | 0.09 | 1.7962 | [9 empty] | 324 | 32.1 | 1.641 | 1.8019 | 0.07094094 | 1.781% | 2057.833 | 8.131504 | 797.4408
324 | 151.7 | 1.641 | 0.09 | 1.8019 | [9 empty] | 325 | 32.2 | 1.641 | 1.8073 | 0.07115354 | 1.786% | 2057.945 | 8.131062 | 797.3975
325 | 151.8 | 1.641 | 0.09 | 1.8073 | [9 empty] | 326 | 32.3 | 1.641 | 1.8128 | 0.07137008 | 1.792% | 2058.059 | 8.130612 | 797.3534
326 | 151.9 | 1.641 | 0.09 | 1.8128 | [9 empty] | 327 | 32.4 | 1.642 | 1.8177 | 0.07156299 | 1.797% | 2058.16 | 8.135166 | 797.7999
327 | 152 | 1.642 | 0.09 | 1.8177 | [9 empty] | 328 | 32.5 | 1.642 | 1.823 | 0.07177165 | 1.802% | 2058.27 | 8.134732 | 797.7574
328 | 152.1 | 1.642 | 0.09 | 1.823 | [9 empty] | 329 | 32.6 | 1.642 | 1.8286 | 0.07199213 | 1.807% | 2058.386 | 8.134273 | 797.7124
329 | 152.2 | 1.642 | 0.09 | 1.8286 | [9 empty] | 330 | 32.7 | 1.642 | 1.8339 | 0.07220079 | 1.813% | 2058.496 | 8.133839 | 797.6698
330 | 152.3 | 1.642 | 0.09 | 1.8339 | [9 empty] | 331 | 32.8 | 1.643 | 1.8396 | 0.0724252 | 1.818% | 2058.614 | 8.138326 | 798.1098
331 | 152.4 | 1.643 | 0.09 | 1.8396 | [9 empty] | 332 | 32.9 | 1.643 | 1.8449 | 0.07263386 | 1.824% | 2058.724 | 8.137892 | 798.0672
332 | 152.5 | 1.643 | 0.09 | 1.8449 | [9 empty] | 333 | 33 | 1.643 | 1.8501 | 0.07283858 | 1.829% | 2058.832 | 8.137466 | 798.0255
333 | 152.6 | 1.643 | 0.09 | 1.8501 | [9 empty] | 334 | 33.1 | 1.644 | 1.8556 | 0.07305512 | 1.834% | 2058.946 | 8.141968 | 798.467
334 | 152.7 | 1.644 | 0.09 | 1.8556 | [9 empty] | 335 | 33.2 | 1.643 | 1.862 | 0.07330709 | 1.84% | 2059.078 | 8.136491 | 797.9298
335 | 152.8 | 1.643 | 0.09 | 1.862 | [9 empty] | 336 | 33.3 | 1.643 | 1.8675 | 0.07352362 | 1.846% | 2059.192 | 8.13604 | 797.8857
336 | 152.9 | 1.643 | 0.09 | 1.8675 | [9 empty] | 337 | 33.4 | 1.643 | 1.8728 | 0.07373228 | 1.851% | 2059.302 | 8.135606 | 797.8431
337 | 153 | 1.643 | 0.09 | 1.8728 | [9 empty] | 338 | 33.5 | 1.643 | 1.8779 | 0.07393307 | 1.856% | 2059.408 | 8.135188 | 797.8021
338 | 153.1 | 1.643 | 0.09 | 1.8779 | [9 empty] | 339 | 33.6 | 1.643 | 1.8827 | 0.07412205 | 1.861% | 2059.508 | 8.134795 | 797.7635
339 | 153.2 | 1.643 | 0.09 | 1.8827 | [9 empty] | 340 | 33.6 | 1.643 | 1.8827 | 0.07412205 | 1.861% | 2059.508 | 8.134795 | 797.7635
340 | 153.2 | 1.643 | 0.09 | 1.8827 | [9 empty] | 341 | 33.7 | 1.643 | 1.8881 | 0.07433465 | 1.866% | 2059.62 | 8.134352 | 797.7201
341 | 153.3 | 1.643 | 0.09 | 1.8881 | [9 empty] | 342 | 33.8 | 1.642 | 1.8938 | 0.07455906 | 1.872% | 2059.738 | 8.128935 | 797.1888
342 | 153.4 | 1.642 | 0.09 | 1.8938 | [9 empty] | 343 | 33.9 | 1.641 | 1.8994 | 0.07477953 | 1.877% | 2059.854 | 8.123526 | 796.6584
343 | 153.5 | 1.641 | 0.09 | 1.8994 | [9 empty] | 344 | 34 | 1.641 | 1.9049 | 0.07499606 | 1.883% | 2059.968 | 8.123076 | 796.6143
344 | 153.6 | 1.641 | 0.09 | 1.9049 | [9 empty] | 345 | 34.1 | 1.64 | 1.9105 | 0.07521654 | 1.888% | 2060.084 | 8.117668 | 796.0839
345 | 153.7 | 1.64 | 0.09 | 1.9105 | [9 empty] | 346 | 34.2 | 1.64 | 1.9157 | 0.07542126 | 1.894% | 2060.192 | 8.117242 | 796.0422
346 | 153.8 | 1.64 | 0.09 | 1.9157 | [9 empty] | 347 | 34.3 | 1.64 | 1.9212 | 0.0756378 | 1.899% | 2060.306 | 8.116793 | 795.9981
347 | 153.9 | 1.64 | 0.09 | 1.9212 | [9 empty] | 348 | 34.4 | 1.639 | 1.9271 | 0.07587008 | 1.905% | 2060.429 | 8.111361 | 795.4654
348 | 154 | 1.639 | 0.09 | 1.9271 | [9 empty] | 349 | 34.5 | 1.638 | 1.9331 | 0.0761063 | 1.911% | 2060.554 | 8.105922 | 794.932
349 | 154.1 | 1.638 | 0.09 | 1.9331 | [9 empty] | 350 | 34.6 | 1.637 | 1.9393 | 0.07635039 | 1.917% | 2060.682 | 8.100467 | 794.3971
350 | 154.2 | 1.637 | 0.09 | 1.9393 | [9 empty] | 351 | 34.7 | 1.636 | 1.9454 | 0.07659055 | 1.923% | 2060.809 | 8.095021 | 793.863
351 | 154.3 | 1.636 | 0.09 | 1.9454 | [9 empty] | 352 | 34.8 | 1.635 | 1.9512 | 0.0768189 | 1.929% | 2060.929 | 8.0896 | 793.3314
352 | 154.4 | 1.635 | 0.09 | 1.9512 | [9 empty] | 353 | 34.9 | 1.634 | 1.9567 | 0.07703543 | 1.934% | 2061.044 | 8.084204 | 792.8022
353 | 154.5 | 1.634 | 0.09 | 1.9567 | [9 empty] | 354 | 35 | 1.633 | 1.9619 | 0.07724016 | 1.939% | 2061.152 | 8.078833 | 792.2755
354 | 154.6 | 1.633 | 0.09 | 1.9619 | [9 empty] | 355 | 35.1 | 1.632 | 1.967 | 0.07744094 | 1.944% | 2061.258 | 8.073471 | 791.7496
355 | 154.7 | 1.632 | 0.09 | 1.967 | [9 empty] | 356 | 35.2 | 1.631 | 1.9726 | 0.07766142 | 1.95% | 2061.374 | 8.068069 | 791.2198
356 | 154.8 | 1.631 | 0.09 | 1.9726 | [9 empty] | 357 | 35.3 | 1.629 | 1.9792 | 0.07792126 | 1.956% | 2061.511 | 8.057639 | 790.197
357 | 154.9 | 1.629 | 0.09 | 1.9792 | [9 empty] | 358 | 35.4 | 1.628 | 1.986 | 0.07818898 | 1.963% | 2061.653 | 8.052141 | 789.6578
358 | 155 | 1.628 | 0.09 | 1.986 | [9 empty] | 359 | 35.5 | 1.627 | 1.9926 | 0.07844882 | 1.97% | 2061.79 | 8.046659 | 789.1202
359 | 155.1 | 1.627 | 0.09 | 1.9926 | [9 empty] | 360 | 35.6 | 1.625 | 1.9989 | 0.07869685 | 1.976% | 2061.921 | 8.036257 | 788.1001
360 | 155.2 | 1.625 | 0.09 | 1.9989 | [9 empty] | 361 | 35.7 | 1.624 | 2.004 | 0.07889764 | 1.981% | 2062.027 | 8.030899 | 787.5747
361 | 155.3 | 1.624 | 0.09 | 2.004 | [9 empty] | 362 | 35.8 | 1.622 | 2.009 | 0.07909449 | 1.986% | 2062.131 | 8.020604 | 786.5651
362 | 155.4 | 1.622 | 0.09 | 2.009 | [9 empty] | 363 | 35.9 | 1.62 | 2.014 | 0.07929134 | 1.991% | 2062.235 | 8.01031 | 785.5556
363 | 155.5 | 1.62 | 0.09 | 2.014 | [9 empty] | 364 | 36 | 1.618 | 2.019 | 0.07948819 | 1.996% | 2062.339 | 8.000018 | 784.5462
364 | 155.6 | 1.618 | 0.09 | 2.019 | [9 empty] | 365 | 36.1 | 1.616 | 2.0238 | 0.07967717 | 2% | 2062.439 | 7.989742 | 783.5385
365 | 155.7 | 1.616 | 0.09 | 2.0238 | [9 empty] | 366 | 36.2 | 1.614 | 2.0284 | 0.07985827 | 2.005% | 2062.534 | 7.979484 | 782.5325
366 | 155.8 | 1.614 | 0.09 | 2.0284 | [9 empty] | 367 | 36.3 | 1.612 | 2.0328 | 0.0800315 | 2.009% | 2062.626 | 7.969242 | 781.5281
367 | 155.9 | 1.612 | 0.09 | 2.0328 | [9 empty] | 368 | 36.4 | 1.61 | 2.0375 | 0.08021654 | 2.014% | 2062.724 | 7.958977 | 780.5215
368 | 156 | 1.61 | 0.09 | 2.0375 | [9 empty] | 369 | 36.5 | 1.608 | 2.0423 | 0.08040551 | 2.019% | 2062.823 | 7.948705 | 779.5141
369 | 156.1 | 1.608 | 0.09 | 2.0423 | [9 empty] | 370 | 36.6 | 1.605 | 2.0477 | 0.08061811 | 2.024% | 2062.936 | 7.933444 | 778.0174
370 | 156.2 | 1.605 | 0.09 | 2.0477 | [9 empty] | 371 | 36.7 | 1.603 | 2.0536 | 0.08085039 | 2.03% | 2063.059 | 7.923086 | 777.0017
371 | 156.3 | 1.603 | 0.09 | 2.0536 | [9 empty] | 372 | 36.8 | 1.6 | 2.0601 | 0.0811063 | 2.036% | 2063.194 | 7.907739 | 775.4967
372 | 156.4 | 1.6 | 0.09 | 2.0601 | [9 empty] | 373 | 36.9 | 1.597 | 2.0664 | 0.08135433 | 2.043% | 2063.325 | 7.892411 | 773.9934
373 | 156.5 | 1.597 | 0.09 | 2.0664 | [9 empty] | 374 | 37 | 1.595 | 2.0727 | 0.08160236 | 2.049% | 2063.456 | 7.882026 | 772.975
374 | 156.6 | 1.595 | 0.09 | 2.0727 | [9 empty] | 375 | 37.1 | 1.592 | 2.0788 | 0.08184252 | 2.055% | 2063.583 | 7.866716 | 771.4736
375 | 156.7 | 1.592 | 0.09 | 2.0788 | [9 empty] | 376 | 37.2 | 1.589 | 2.0852 | 0.08209449 | 2.061% | 2063.717 | 7.851385 | 769.9701
376 | 156.8 | 1.589 | 0.09 | 2.0852 | [9 empty] | 377 | 37.3 | 1.586 | 2.0915 | 0.08234252 | 2.067% | 2063.848 | 7.836063 | 768.4675
377 | 156.9 | 1.586 | 0.09 | 2.0915 | [9 empty] | 378 | 37.4 | 1.583 | 2.0979 | 0.08259449 | 2.074% | 2063.981 | 7.820736 | 766.9644
378 | 157 | 1.583 | 0.09 | 2.0979 | [9 empty] | 379 | 37.5 | 1.579 | 2.1038 | 0.08282677 | 2.079% | 2064.104 | 7.800509 | 764.9808
379 | 157.1 | 1.579 | 0.09 | 2.1038 | [9 empty] | 380 | 37.6 | 1.575 | 2.1092 | 0.08303937 | 2.085% | 2064.217 | 7.780325 | 763.0013
380 | 157.2 | 1.575 | 0.09 | 2.1092 | [9 empty] | 381 | 37.7 | 1.572 | 2.1149 | 0.08326378 | 2.09% | 2064.335 | 7.765058 | 761.5042
381 | 157.3 | 1.572 | 0.09 | 2.1149 | [9 empty] | 382 | 37.8 | 1.568 | 2.1203 | 0.08347638 | 2.096% | 2064.448 | 7.744878 | 759.5251
382 | 157.4 | 1.568 | 0.09 | 2.1203 | [9 empty] | 383 | 37.9 | 1.564 | 2.1261 | 0.08370472 | 2.102% | 2064.569 | 7.724668 | 757.5432
383 | 157.5 | 1.564 | 0.09 | 2.1261 | [9 empty] | 384 | 38 | 1.56 | 2.1317 | 0.0839252 | 2.107% | 2064.686 | 7.704476 | 755.563
384 | 157.6 | 1.56 | 0.09 | 2.1317 | [9 empty] | 385 | 38.1 | 1.556 | 2.137 | 0.08413386 | 2.112% | 2064.796 | 7.68431 | 753.5853
385 | 157.7 | 1.556 | 0.09 | 2.137 | [9 empty] | 386 | 38.2 | 1.551 | 2.1434 | 0.08438583 | 2.119% | 2064.929 | 7.659122 | 751.1152
386 | 157.8 | 1.551 | 0.09 | 2.1434 | [9 empty] | 387 | 38.3 | 1.545 | 2.1493 | 0.08461811 | 2.124% | 2065.052 | 7.629039 | 748.165
387 | 157.9 | 1.545 | 0.09 | 2.1493 | [9 empty] | 388 | 38.4 | 1.54 | 2.1564 | 0.08489764 | 2.131% | 2065.201 | 7.603804 | 745.6903
388 | 158 | 1.54 | 0.09 | 2.1564 | [9 empty] | 389 | 38.5 | 1.534 | 2.1641 | 0.08520079 | 2.139% | 2065.361 | 7.57359 | 742.7272
389 | 158.1 | 1.534 | 0.09 | 2.1641 | [9 empty] | 390 | 38.6 | 1.528 | 2.1715 | 0.08549213 | 2.146% | 2065.516 | 7.543403 | 739.7669
390 | 158.2 | 1.528 | 0.09 | 2.1715 | [9 empty] | 391 | 38.7 | 1.522 | 2.1789 | 0.08578346 | 2.154% | 2065.67 | 7.51322 | 736.807
391 | 158.3 | 1.522 | 0.09 | 2.1789 | [9 empty] | 392 | 38.8 | 1.516 | 2.1853 | 0.08603543 | 2.16% | 2065.804 | 7.483118 | 733.8549
392 | 158.4 | 1.516 | 0.09 | 2.1853 | [9 empty] | 393 | 38.9 | 1.51 | 2.1917 | 0.0862874 | 2.166% | 2065.937 | 7.45302 | 730.9032
393 | 158.5 | 1.51 | 0.09 | 2.1917 | [9 empty] | 394 | 39 | 1.504 | 2.1986 | 0.08655906 | 2.173% | 2066.081 | 7.422888 | 727.9482
394 | 158.6 | 1.504 | 0.09 | 2.1986 | [9 empty] | 395 | 39.1 | 1.497 | 2.2058 | 0.08684252 | 2.18% | 2066.231 | 7.387802 | 724.5074
395 | 158.7 | 1.497 | 0.08 | 2.2058 | [9 empty] | 396 | 39.2 | 1.491 | 2.213 | 0.08712598 | 2.187% | 2066.382 | 7.357656 | 721.5511
396 | 158.8 | 1.491 | 0.08 | 2.213 | [9 empty] | 397 | 39.3 | 1.484 | 2.2202 | 0.08740945 | 2.195% | 2066.532 | 7.32258 | 718.1113
397 | 158.9 | 1.484 | 0.08 | 2.2202 | [9 empty] | 398 | 39.4 | 1.477 | 2.227 | 0.08767717 | 2.201% | 2066.674 | 7.287539 | 714.6748
398 | 159 | 1.477 | 0.08 | 2.227 | [9 empty] | 399 | 39.5 | 1.47 | 2.2338 | 0.08794488 | 2.208% | 2066.816 | 7.252503 | 711.2389
399 | 159.1 | 1.47 | 0.08 | 2.2338 | [9 empty] | 400 | 39.6 | 1.463 | 2.2411 | 0.08823228 | 2.215% | 2066.969 | 7.217434 | 707.7998
400 | 159.2 | 1.463 | 0.08 | 2.2411 | [9 empty] | 401 | 39.7 | 1.456 | 2.2485 | 0.08852362 | 2.222% | 2067.123 | 7.182364 | 704.3605
401 | 159.3 | 1.456 | 0.08 | 2.2485 | [9 empty] | 402 | 39.8 | 1.448 | 2.2559 | 0.08881496 | 2.23% | 2067.278 | 7.142366 | 700.438
402 | 159.4 | 1.448 | 0.08 | 2.2559 | [9 empty] | 403 | 39.9 | 1.441 | 2.2637 | 0.08912205 | 2.238% | 2067.441 | 7.107277 | 696.9969
403 | 159.5 | 1.441 | 0.08 | 2.2637 | [9 empty] | 404 | 40 | 1.433 | 2.2713 | 0.08942126 | 2.245% | 2067.6 | 7.067277 | 693.0741
404 | 159.6 | 1.433 | 0.08 | 2.2713 | [9 empty] | 405 | 40.1 | 1.426 | 2.279 | 0.08972441 | 2.253% | 2067.761 | 7.032207 | 689.6349
405 | 159.7 | 1.426 | 0.08 | 2.279 | [9 empty] | 406 | 40.2 | 1.418 | 2.2862 | 0.09000787 | 2.26% | 2067.911 | 6.992246 | 685.716
406 | 159.8 | 1.418 | 0.08 | 2.2862 | [9 empty] | 407 | 40.3 | 1.41 | 2.2928 | 0.09026772 | 2.266% | 2068.049 | 6.952334 | 681.8019
407 | 159.9 | 1.41 | 0.08 | 2.2928 | [9 empty] | 408 | 40.4 | 1.403 | 2.2993 | 0.09052362 | 2.273% | 2068.185 | 6.917364 | 678.3724
408 | 160 | 1.403 | 0.08 | 2.2993 | [9 empty] | 409 | 40.5 | 1.394 | 2.306 | 0.0907874 | 2.279% | 2068.326 | 6.872524 | 673.9751
409 | 160.1 | 1.394 | 0.08 | 2.306 | [9 empty] | 410 | 40.6 | 1.386 | 2.3137 | 0.09109055 | 2.287% | 2068.487 | 6.832551 | 670.0551
410 | 160.2 | 1.386 | 0.08 | 2.3137 | [9 empty] | 411 | 40.7 | 1.378 | 2.321 | 0.09137795 | 2.294% | 2068.639 | 6.792612 | 666.1383
411 | 160.3 | 1.378 | 0.08 | 2.321 | [9 empty] | 412 | 40.8 | 1.369 | 2.3283 | 0.09166535 | 2.301% | 2068.792 | 6.74775 | 661.7388
412 | 160.4 | 1.369 | 0.08 | 2.3283 | [9 empty] | 413 | 40.9 | 1.361 | 2.3357 | 0.09195669 | 2.309% | 2068.947 | 6.707816 | 657.8225
413 | 160.5 | 1.361 | 0.08 | 2.3357 | [9 empty] | 414 | 41 | 1.353 | 2.3436 | 0.09226772 | 2.316% | 2069.113 | 6.667854 | 653.9035
414 | 160.6 | 1.353 | 0.08 | 2.3436 | [9 empty] | 415 | 41.1 | 1.345 | 2.3509 | 0.09255512 | 2.324% | 2069.265 | 6.627939 | 649.9891
415 | 160.7 | 1.345 | 0.08 | 2.3509 | [9 empty] | 416 | 41.2 | 1.338 | 2.3579 | 0.09283071 | 2.331% | 2069.412 | 6.592977 | 646.5605
416 | 160.8 | 1.338 | 0.08 | 2.3579 | [9 empty] | 417 | 41.3 | 1.33 | 2.3644 | 0.09308661 | 2.337% | 2069.548 | 6.553126 | 642.6524
417 | 160.9 | 1.33 | 0.08 | 2.3644 | [9 empty] | 418 | 41.4 | 1.322 | 2.3704 | 0.09332283 | 2.343% | 2069.674 | 6.513313 | 638.748
418 | 161 | 1.322 | 0.07 | 2.3704 | [9 empty] | 419 | 41.5 | 1.314 | 2.3774 | 0.09359843 | 2.35% | 2069.82 | 6.47344 | 634.8377
419 | 161.1 | 1.314 | 0.07 | 2.3774 | [9 empty] | 420 | 41.6 | 1.306 | 2.3856 | 0.09392126 | 2.358% | 2069.992 | 6.433494 | 630.9202
420 | 161.2 | 1.306 | 0.07 | 2.3856 | [9 empty] | 421 | 41.7 | 1.298 | 2.3939 | 0.09424803 | 2.366% | 2070.166 | 6.393548 | 627.0028
421 | 161.3 | 1.298 | 0.07 | 2.3939 | [9 empty] | 422 | 41.8 | 1.29 | 2.4019 | 0.09456299 | 2.374% | 2070.334 | 6.353627 | 623.0879
422 | 161.4 | 1.29 | 0.07 | 2.4019 | [9 empty] | 423 | 41.9 | 1.282 | 2.4087 | 0.09483071 | 2.381% | 2070.476 | 6.31379 | 619.1812
423 | 161.5 | 1.282 | 0.07 | 2.4087 | [9 empty] | 424 | 42 | 1.275 | 2.4146 | 0.09506299 | 2.387% | 2070.6 | 6.278941 | 615.7635
424 | 161.6 | 1.275 | 0.07 | 2.4146 | [9 empty] | 425 | 42.1 | 1.268 | 2.4205 | 0.09529528 | 2.393% | 2070.724 | 6.244095 | 612.3463
425 | 161.7 | 1.268 | 0.07 | 2.4205 | [9 empty] | 426 | 42.2 | 1.261 | 2.4263 | 0.09552362 | 2.398% | 2070.845 | 6.20926 | 608.93
426 | 161.8 | 1.261 | 0.07 | 2.4263 | [9 empty] | 427 | 42.3 | 1.254 | 2.4328 | 0.09577953 | 2.405% | 2070.982 | 6.174385 | 605.5099
427 | 161.9 | 1.254 | 0.07 | 2.4328 | [9 empty] | 428 | 42.4 | 1.248 | 2.4397 | 0.09605118 | 2.411% | 2071.127 | 6.144413 | 602.5706
428 | 162 | 1.248 | 0.07 | 2.4397 | [9 empty] | 429 | 42.5 | 1.242 | 2.4473 | 0.09635039 | 2.419% | 2071.286 | 6.114401 | 599.6275
429 | 162.1 | 1.242 | 0.07 | 2.4473 | [9 empty] | 430 | 42.6 | 1.236 | 2.4551 | 0.09665748 | 2.427% | 2071.45 | 6.084383 | 596.6836
430 | 162.2 | 1.236 | 0.07 | 2.4551 | [9 empty] | 431 | 42.7 | 1.229 | 2.4623 | 0.09694094 | 2.434% | 2071.601 | 6.049483 | 593.261
431 | 162.3 | 1.229 | 0.07 | 2.4623 | [9 empty] | 432 | 42.8 | 1.223 | 2.4692 | 0.0972126 | 2.441% | 2071.746 | 6.019528 | 590.3235
432 | 162.4 | 1.223 | 0.07 | 2.4692 | [9 empty] | 433 | 42.9 | 1.216 | 2.4755 | 0.09746063 | 2.447% | 2071.878 | 5.984693 | 586.9072
433 | 162.5 | 1.216 | 0.07 | 2.4755 | [9 empty] | 434 | 43 | 1.211 | 2.4816 | 0.09770079 | 2.453% | 2072.006 | 5.959716 | 584.4578
434 | 162.6 | 1.211 | 0.07 | 2.4816 | [9 empty] | 435 | 43.1 | 1.205 | 2.4873 | 0.0979252 | 2.459% | 2072.126 | 5.929846 | 581.5285
435 | 162.7 | 1.205 | 0.07 | 2.4873 | [9 empty] | 436 | 43.2 | 1.2 | 2.4932 | 0.09815748 | 2.464% | 2072.249 | 5.904888 | 579.0809
436 | 162.8 | 1.2 | 0.07 | 2.4932 | [9 empty] | 437 | 43.3 | 1.194 | 2.499 | 0.09838583 | 2.47% | 2072.371 | 5.875018 | 576.1516
437 | 162.9 | 1.194 | 0.07 | 2.499 | [9 empty] | 438 | 43.4 | 1.189 | 2.5056 | 0.09864567 | 2.477% | 2072.51 | 5.850024 | 573.7005
438 | 163 | 1.189 | 0.07 | 2.5056 | [9 empty] | 439 | 43.5 | 1.183 | 2.5128 | 0.09892913 | 2.484% | 2072.661 | 5.820079 | 570.7638
439 | 163.1 | 1.183 | 0.07 | 2.5128 | [9 empty] | 440 | 43.6 | 1.178 | 2.5202 | 0.09922047 | 2.491% | 2072.817 | 5.795045 | 568.3088
440 | 163.2 | 1.178 | 0.07 | 2.5202 | [9 empty] | 441 | 43.7 | 1.173 | 2.5268 | 0.09948031 | 2.498% | 2072.955 | 5.770062 | 565.8588
441 | 163.3 | 1.173 | 0.07 | 2.5268 | [9 empty] | 442 | 43.8 | 1.168 | 2.533 | 0.09972441 | 2.504% | 2073.086 | 5.745106 | 563.4114
442 | 163.4 | 1.168 | 0.07 | 2.533 | [9 empty] | 443 | 43.9 | 1.163 | 2.5386 | 0.09994488 | 2.509% | 2073.203 | 5.720187 | 560.9677
443 | 163.5 | 1.163 | 0.07 | 2.5386 | [9 empty] | 444 | 44 | 1.157 | 2.5445 | 0.1001772 | 2.515% | 2073.327 | 5.690336 | 558.0402
444 | 163.6 | 1.157 | 0.07 | 2.5445 | [9 empty] | 445 | 44.1 | 1.152 | 2.5507 | 0.1004213 | 2.521% | 2073.458 | 5.665389 | 555.5937
445 | 163.7 | 1.152 | 0.07 | 2.5507 | [9 empty] | 446 | 44.2 | 1.146 | 2.5567 | 0.1006575 | 2.527% | 2073.584 | 5.635539 | 552.6663
446 | 163.8 | 1.146 | 0.06 | 2.5567 | [9 empty] | 447 | 44.3 | 1.141 | 2.5625 | 0.1008858 | 2.533% | 2073.706 | 5.610621 | 550.2227
447 | 163.9 | 1.141 | 0.06 | 2.5625 | [9 empty] | 448 | 44.4 | 1.135 | 2.5676 | 0.1010866 | 2.538% | 2073.813 | 5.580829 | 547.301
448 | 164 | 1.135 | 0.06 | 2.5676 | [9 empty] | 449 | 44.5 | 1.13 | 2.5726 | 0.1012835 | 2.543% | 2073.918 | 5.555962 | 544.8624
449 | 164.1 | 1.13 | 0.06 | 2.5726 | [9 empty] | 450 | 44.6 | 1.124 | 2.5781 | 0.1015 | 2.548% | 2074.034 | 5.526153 | 541.9391
450 | 164.2 | 1.124 | 0.06 | 2.5781 | [9 empty] | 451 | 44.7 | 1.119 | 2.584 | 0.1017323 | 2.554% | 2074.158 | 5.501241 | 539.496
451 | 164.3 | 1.119 | 0.06 | 2.584 | [9 empty] | 452 | 44.8 | 1.113 | 2.5907 | 0.1019961 | 2.561% | 2074.299 | 5.471372 | 536.5668
452 | 164.4 | 1.113 | 0.06 | 2.5907 | [9 empty] | 453 | 44.9 | 1.108 | 2.5971 | 0.102248 | 2.567% | 2074.434 | 5.446439 | 534.1217
453 | 164.5 | 1.108 | 0.06 | 2.5971 | [9 empty] | 454 | 45 | 1.102 | 2.6031 | 0.1024843 | 2.573% | 2074.56 | 5.416616 | 531.197
454 | 164.6 | 1.102 | 0.06 | 2.6031 | [9 empty] | 455 | 45.1 | 1.096 | 2.6086 | 0.1027008 | 2.578% | 2074.676 | 5.386824 | 528.2753
455 | 164.7 | 1.096 | 0.06 | 2.6086 | [9 empty] | 456 | 45.2 | 1.09 | 2.6137 | 0.1029016 | 2.583% | 2074.783 | 5.357056 | 525.3561
456 | 164.8 | 1.09 | 0.06 | 2.6137 | [9 empty] | 457 | 45.3 | 1.084 | 2.6191 | 0.1031142 | 2.589% | 2074.897 | 5.327276 | 522.4356
457 | 164.9 | 1.084 | 0.06 | 2.6191 | [9 empty] | 458 | 45.4 | 1.078 | 2.6248 | 0.1033386 | 2.594% | 2075.017 | 5.297483 | 519.5139
458 | 165 | 1.078 | 0.06 | 2.6248 | [9 empty] | 459 | 45.5 | 1.071 | 2.6309 | 0.1035787 | 2.6% | 2075.145 | 5.262758 | 516.1085
459 | 165.1 | 1.071 | 0.06 | 2.6309 | [9 empty] | 460 | 45.6 | 1.065 | 2.637 | 0.1038189 | 2.607% | 2075.274 | 5.232951 | 513.1853
460 | 165.2 | 1.065 | 0.06 | 2.637 | [9 empty] | 461 | 45.7 | 1.059 | 2.6431 | 0.1040591 | 2.613% | 2075.402 | 5.203147 | 510.2625
461 | 165.3 | 1.059 | 0.06 | 2.6431 | [9 empty] | 462 | 45.8 | 1.053 | 2.6494 | 0.1043071 | 2.619% | 2075.535 | 5.173337 | 507.3391
462 | 165.4 | 1.053 | 0.06 | 2.6494 | [9 empty] | 463 | 45.9 | 1.048 | 2.656 | 0.1045669 | 2.625% | 2075.674 | 5.148427 | 504.8963
463 | 165.5 | 1.048 | 0.06 | 2.656 | [9 empty] | 464 | 46 | 1.043 | 2.6626 | 0.1048268 | 2.632% | 2075.813 | 5.123521 | 502.4537
464 | 165.6 | 1.043 | 0.06 | 2.6626 | [9 empty] | 465 | 46.1 | 1.037 | 2.6688 | 0.1050709 | 2.638% | 2075.944 | 5.093726 | 499.5319
465 | 165.7 | 1.037 | 0.06 | 2.6688 | [9 empty] | 466 | 46.2 | 1.032 | 2.6743 | 0.1052874 | 2.643% | 2076.06 | 5.068883 | 497.0956
466 | 165.8 | 1.032 | 0.06 | 2.6743 | [9 empty] | 467 | 46.3 | 1.027 | 2.6793 | 0.1054843 | 2.648% | 2076.165 | 5.044069 | 494.662
467 | 165.9 | 1.027 | 0.06 | 2.6793 | [9 empty] | 468 | 46.4 | 1.022 | 2.6847 | 0.1056969 | 2.654% | 2076.279 | 5.019236 | 492.2268
468 | 166 | 1.022 | 0.06 | 2.6847 | [9 empty] | 469 | 46.5 | 1.016 | 2.6899 | 0.1059016 | 2.659% | 2076.388 | 4.989506 | 489.3111
469 | 166.1 | 1.016 | 0.06 | 2.6899 | [9 empty] | 470 | 46.6 | 1.011 | 2.6954 | 0.1061181 | 2.664% | 2076.504 | 4.964674 | 486.8759
470 | 166.2 | 1.011 | 0.06 | 2.6954 | [9 empty] | 471 | 46.7 | 1.006 | 2.7005 | 0.1063189 | 2.669% | 2076.612 | 4.939865 | 484.4429
471 | 166.3 | 1.006 | 0.06 | 2.7005 | [9 empty] | 472 | 46.8 | 1.001 | 2.7065 | 0.1065551 | 2.675% | 2076.739 | 4.915013 | 482.0058
472 | 166.4 | 1.001 | 0.06 | 2.7065 | [9 empty] | 473 | 46.9 | 0.995 | 2.712 | 0.1067717 | 2.681% | 2076.855 | 4.88528 | 479.0899
473 | 166.5 | 0.995 | 0.06 | 2.712 | [9 empty] | 474 | 47 | 0.99 | 2.7183 | 0.1070197 | 2.687% | 2076.987 | 4.860419 | 476.6519
474 | 166.6 | 0.99 | 0.06 | 2.7183 | [9 empty] | 475 | 47.1 | 0.985 | 2.7253 | 0.1072953 | 2.694% | 2077.135 | 4.835528 | 474.2108
475 | 166.7 | 0.985 | 0.06 | 2.7253 | [9 empty] | 476 | 47.2 | 0.98 | 2.7331 | 0.1076024 | 2.701% | 2077.3 | 4.810601 | 471.7663
476 | 166.8 | 0.98 | 0.06 | 2.7331 | [9 empty] | 477 | 47.3 | 0.975 | 2.7409 | 0.1079094 | 2.709% | 2077.464 | 4.785678 | 469.3221
477 | 166.9 | 0.975 | 0.06 | 2.7409 | [9 empty] | 478 | 47.4 | 0.97 | 2.7478 | 0.1081811 | 2.716% | 2077.61 | 4.760802 | 466.8826
478 | 167 | 0.97 | 0.05 | 2.7478 | [9 empty] | 479 | 47.5 | 0.965 | 2.7538 | 0.1084173 | 2.722% | 2077.737 | 4.735973 | 464.4477
479 | 167.1 | 0.965 | 0.05 | 2.7538 | [9 empty] | 480 | 47.6 | 0.96 | 2.7597 | 0.1086496 | 2.728% | 2077.861 | 4.711152 | 462.0135
480 | 167.2 | 0.96 | 0.05 | 2.7597 | [9 empty] | 481 | 47.7 | 0.955 | 2.7653 | 0.1088701 | 2.733% | 2077.979 | 4.686348 | 459.5811
481 | 167.3 | 0.955 | 0.05 | 2.7653 | [9 empty] | 482 | 47.8 | 0.951 | 2.7711 | 0.1090984 | 2.739% | 2078.102 | 4.666444 | 457.6291
482 | 167.4 | 0.951 | 0.05 | 2.7711 | [9 empty] | 483 | 47.9 | 0.946 | 2.7772 | 0.1093386 | 2.745% | 2078.231 | 4.641622 | 455.1949
483 | 167.5 | 0.946 | 0.05 | 2.7772 | [9 empty] | 484 | 48 | 0.94 | 2.7829 | 0.109563 | 2.751% | 2078.351 | 4.611916 | 452.2816
484 | 167.6 | 0.94 | 0.05 | 2.7829 | [9 empty] | 485 | 48.1 | 0.935 | 2.7889 | 0.1097992 | 2.757% | 2078.478 | 4.587104 | 449.8484
485 | 167.7 | 0.935 | 0.05 | 2.7889 | [9 empty] | 486 | 48.2 | 0.929 | 2.7947 | 0.1100276 | 2.762% | 2078.6 | 4.5574 | 446.9353
486 | 167.8 | 0.929 | 0.05 | 2.7947 | [9 empty] | 487 | 48.3 | 0.923 | 2.8008 | 0.1102677 | 2.768% | 2078.729 | 4.527685 | 444.0212
487 | 167.9 | 0.923 | 0.05 | 2.8008 | [9 empty] | 488 | 48.4 | 0.918 | 2.8067 | 0.1105 | 2.774% | 2078.854 | 4.502888 | 441.5894
488 | 168 | 0.918 | 0.05 | 2.8067 | [9 empty] | 489 | 48.5 | 0.913 | 2.8126 | 0.1107323 | 2.78% | 2078.979 | 4.478093 | 439.1579
489 | 168.1 | 0.913 | 0.05 | 2.8126 | [9 empty] | 490 | 48.6 | 0.909 | 2.8192 | 0.1109921 | 2.787% | 2079.118 | 4.458175 | 437.2046
490 | 168.2 | 0.909 | 0.05 | 2.8192 | [9 empty] | 491 | 48.7 | 0.903 | 2.8248 | 0.1112126 | 2.792% | 2079.237 | 4.428496 | 434.294
491 | 168.3 | 0.903 | 0.05 | 2.8248 | [9 empty] | 492 | 48.8 | 0.899 | 2.8304 | 0.1114331 | 2.798% | 2079.355 | 4.408628 | 432.3456
492 | 168.4 | 0.899 | 0.05 | 2.8304 | [9 empty] | 493 | 48.9 | 0.894 | 2.8357 | 0.1116417 | 2.803% | 2079.467 | 4.383872 | 429.9178
493 | 168.5 | 0.894 | 0.05 | 2.8357 | [9 empty] | 494 | 49 | 0.89 | 2.8409 | 0.1118465 | 2.808% | 2079.577 | 4.364027 | 427.9716
494 | 168.6 | 0.89 | 0.05 | 2.8409 | [9 empty] | 495 | 49.1 | 0.886 | 2.847 | 0.1120866 | 2.814% | 2079.706 | 4.344144 | 426.0217
495 | 168.7 | 0.886 | 0.05 | 2.847 | [9 empty] | 496 | 49.2 | 0.882 | 2.8547 | 0.1123898 | 2.822% | 2079.869 | 4.324193 | 424.0652
496 | 168.8 | 0.882 | 0.05 | 2.8547 | [9 empty] | 497 | 49.3 | 0.878 | 2.8618 | 0.1126693 | 2.829% | 2080.019 | 4.304271 | 422.1115
497 | 168.9 | 0.878 | 0.05 | 2.8618 | [9 empty] | 498 | 49.4 | 0.874 | 2.8684 | 0.1129291 | 2.835% | 2080.159 | 4.284374 | 420.1602
498 | 169 | 0.874 | 0.05 | 2.8684 | [9 empty] | 499 | 49.5 | 0.87 | 2.8748 | 0.1131811 | 2.842% | 2080.294 | 4.264488 | 418.2101
499 | 169.1 | 0.87 | 0.05 | 2.8748 | [9 empty] | 500 | 49.6 | 0.867 | 2.8804 | 0.1134016 | 2.847% | 2080.413 | 4.249541 | 416.7442
500 | 169.2 | 0.867 | 0.05 | 2.8804 | [9 empty] | 501 | 49.7 | 0.863 | 2.8863 | 0.1136339 | 2.853% | 2080.538 | 4.229681 | 414.7966
501 | 169.3 | 0.863 | 0.05 | 2.8863 | [9 empty] | 502 | 49.8 | 0.86 | 2.8929 | 0.1138937 | 2.859% | 2080.677 | 4.214695 | 413.3269
502 | 169.4 | 0.86 | 0.05 | 2.8929 | [9 empty] | 503 | 49.9 | 0.857 | 2.8996 | 0.1141575 | 2.866% | 2080.819 | 4.199706 | 411.857
503 | 169.5 | 0.857 | 0.05 | 2.8996 | [9 empty] | 504 | 50 | 0.854 | 2.9066 | 0.1144331 | 2.873% | 2080.968 | 4.184706 | 410.386
504 | 169.6 | 0.854 | 0.05 | 2.9066 | [9 empty] | 505 | 50.1 | 0.851 | 2.9134 | 0.1147008 | 2.88% | 2081.112 | 4.169717 | 408.9161
505 | 169.7 | 0.851 | 0.05 | 2.9134 | [9 empty] | 506 | 50.2 | 0.848 | 2.9197 | 0.1149488 | 2.886% | 2081.245 | 4.154752 | 407.4484
506 | 169.8 | 0.848 | 0.05 | 2.9197 | [9 empty] | 507 | 50.3 | 0.845 | 2.9259 | 0.1151929 | 2.892% | 2081.376 | 4.139792 | 405.9814
507 | 169.9 | 0.845 | 0.05 | 2.9259 | [9 empty] | 508 | 50.4 | 0.843 | 2.9326 | 0.1154567 | 2.899% | 2081.518 | 4.129712 | 404.9928
508 | 170 | 0.843 | 0.05 | 2.9326 | [9 empty] | 509 | 50.5 | 0.84 | 2.9397 | 0.1157362 | 2.906% | 2081.669 | 4.114718 | 403.5224
509 | 170.1 | 0.84 | 0.05 | 2.9397 | [9 empty] | 510 | 50.6 | 0.837 | 2.9459 | 0.1159803 | 2.912% | 2081.8 | 4.099764 | 402.0559
510 | 170.2 | 0.837 | 0.05 | 2.9459 | [9 empty] | 511 | 50.7 | 0.835 | 2.9519 | 0.1162165 | 2.918% | 2081.927 | 4.089718 | 401.0707
511 | 170.3 | 0.835 | 0.05 | 2.9519 | [9 empty] | 512 | 50.8 | 0.832 | 2.9568 | 0.1164094 | 2.923% | 2082.031 | 4.074821 | 399.6098
512 | 170.4 | 0.832 | 0.05 | 2.9568 | [9 empty] | 513 | 50.9 | 0.829 | 2.9623 | 0.116626 | 2.928% | 2082.148 | 4.059901 | 398.1466
513 | 170.5 | 0.829 | 0.05 | 2.9623 | [9 empty] | 514 | 51 | 0.826 | 2.9681 | 0.1168543 | 2.934% | 2082.271 | 4.04497 | 396.6823
514 | 170.6 | 0.826 | 0.05 | 2.9681 | [9 empty] | 515 | 51.1 | 0.823 | 2.9744 | 0.1171024 | 2.94% | 2082.404 | 4.03002 | 395.2162
515 | 170.7 | 0.823 | 0.05 | 2.9744 | [9 empty] | 516 | 51.2 | 0.821 | 2.9813 | 0.117374 | 2.947% | 2082.551 | 4.019944 | 394.2281
516 | 170.8 | 0.821 | 0.05 | 2.9813 | [9 empty] | 517 | 51.3 | 0.818 | 2.9887 | 0.1176654 | 2.954% | 2082.708 | 4.004953 | 392.758
517 | 170.9 | 0.818 | 0.05 | 2.9887 | [9 empty] | 518 | 51.4 | 0.815 | 2.9959 | 0.1179488 | 2.961% | 2082.86 | 3.989972 | 391.2888
518 | 171 | 0.815 | 0.05 | 2.9959 | [9 empty] | 519 | 51.5 | 0.812 | 3.0026 | 0.1182126 | 2.968% | 2083.003 | 3.975014 | 389.8219
519 | 171.1 | 0.812 | 0.05 | 3.0026 | [9 empty] | 520 | 51.6 | 0.809 | 3.009 | 0.1184646 | 2.974% | 2083.138 | 3.96007 | 388.3563
520 | 171.2 | 0.809 | 0.05 | 3.009 | [9 empty] | 521 | 51.7 | 0.806 | 3.0142 | 0.1186693 | 2.979% | 2083.249 | 3.945176 | 386.8957
521 | 171.3 | 0.806 | 0.05 | 3.0142 | [9 empty] | 522 | 51.8 | 0.803 | 3.0207 | 0.1189252 | 2.986% | 2083.387 | 3.930231 | 385.4301
522 | 171.4 | 0.803 | 0.05 | 3.0207 | [9 empty] | 523 | 51.9 | 0.8 | 3.0268 | 0.1191654 | 2.992% | 2083.516 | 3.915304 | 383.9663
523 | 171.5 | 0.8 | 0.05 | 3.0268 | [9 empty] | 524 | 52 | 0.798 | 3.0336 | 0.1194331 | 2.999% | 2083.661 | 3.905246 | 382.9799
524 | 171.6 | 0.798 | 0.05 | 3.0336 | [9 empty] | 525 | 52.1 | 0.795 | 3.0407 | 0.1197126 | 3.006% | 2083.811 | 3.890283 | 381.5125
525 | 171.7 | 0.795 | 0.04 | 3.0407 | [9 empty] | 526 | 52.2 | 0.792 | 3.0475 | 0.1199803 | 3.012% | 2083.956 | 3.875334 | 380.0465
526 | 171.8 | 0.792 | 0.04 | 3.0475 | [9 empty] | 527 | 52.3 | 0.789 | 3.0541 | 0.1202402 | 3.019% | 2084.096 | 3.860395 | 378.5814
527 | 171.9 | 0.789 | 0.04 | 3.0541 | [9 empty] | 528 | 52.4 | 0.787 | 3.061 | 0.1205118 | 3.026% | 2084.242 | 3.850339 | 377.5952
528 | 172 | 0.787 | 0.04 | 3.061 | [9 empty] | 529 | 52.5 | 0.784 | 3.068 | 0.1207874 | 3.033% | 2084.391 | 3.835388 | 376.129
529 | 172.1 | 0.784 | 0.04 | 3.068 | [9 empty] | 530 | 52.6 | 0.781 | 3.0753 | 0.1210748 | 3.04% | 2084.546 | 3.820427 | 374.6619
530 | 172.2 | 0.781 | 0.04 | 3.0753 | [9 empty] | 531 | 52.7 | 0.778 | 3.0825 | 0.1213583 | 3.047% | 2084.699 | 3.805473 | 373.1953
531 | 172.3 | 0.778 | 0.04 | 3.0825 | [9 empty] | 532 | 52.8 | 0.775 | 3.0892 | 0.121622 | 3.053% | 2084.842 | 3.79054 | 371.7309
532 | 172.4 | 0.775 | 0.04 | 3.0892 | [9 empty] | 533 | 52.9 | 0.773 | 3.0954 | 0.1218661 | 3.06% | 2084.974 | 3.780519 | 370.7481
533 | 172.5 | 0.773 | 0.04 | 3.0954 | [9 empty] | 534 | 53 | 0.771 | 3.1014 | 0.1221024 | 3.066% | 2085.101 | 3.770506 | 369.7662
534 | 172.6 | 0.771 | 0.04 | 3.1014 | [9 empty] | 535 | 53.1 | 0.769 | 3.1078 | 0.1223543 | 3.072% | 2085.237 | 3.76048 | 368.783
535 | 172.7 | 0.769 | 0.04 | 3.1078 | [9 empty] | 536 | 53.2 | 0.767 | 3.1137 | 0.1225866 | 3.078% | 2085.363 | 3.750474 | 367.8017
536 | 172.8 | 0.767 | 0.04 | 3.1137 | [9 empty] | 537 | 53.3 | 0.764 | 3.1202 | 0.1228425 | 3.084% | 2085.501 | 3.735557 | 366.3389
537 | 172.9 | 0.764 | 0.04 | 3.1202 | [9 empty] | 538 | 53.4 | 0.761 | 3.1279 | 0.1231457 | 3.092% | 2085.665 | 3.720597 | 364.8717
538 | 173 | 0.761 | 0.04 | 3.1279 | [9 empty] | 539 | 53.5 | 0.759 | 3.1362 | 0.1234724 | 3.1% | 2085.841 | 3.710504 | 363.882
539 | 173.1 | 0.759 | 0.04 | 3.1362 | [9 empty] | 540 | 53.6 | 0.756 | 3.1435 | 0.1237598 | 3.107% | 2085.997 | 3.695563 | 362.4167
540 | 173.2 | 0.756 | 0.04 | 3.1435 | [9 empty] | 541 | 53.7 | 0.753 | 3.151 | 0.1240551 | 3.115% | 2086.156 | 3.680617 | 360.9509
541 | 173.3 | 0.753 | 0.04 | 3.151 | [9 empty] | 542 | 53.8 | 0.751 | 3.1578 | 0.1243228 | 3.121% | 2086.301 | 3.670586 | 359.9672
542 | 173.4 | 0.751 | 0.04 | 3.1578 | [9 empty] | 543 | 53.9 | 0.748 | 3.164 | 0.1245669 | 3.127% | 2086.433 | 3.655692 | 358.5066
543 | 173.5 | 0.748 | 0.04 | 3.164 | [9 empty] | 544 | 54 | 0.745 | 3.1701 | 0.1248071 | 3.133% | 2086.563 | 3.640803 | 357.0465
544 | 173.6 | 0.745 | 0.04 | 3.1701 | [9 empty] | 545 | 54.1 | 0.743 | 3.1761 | 0.1250433 | 3.139% | 2086.691 | 3.630807 | 356.0662
545 | 173.7 | 0.743 | 0.04 | 3.1761 | [9 empty] | 546 | 54.2 | 0.74 | 3.1828 | 0.1253071 | 3.146% | 2086.833 | 3.6159 | 354.6043
546 | 173.8 | 0.74 | 0.04 | 3.1828 | [9 empty] | 547 | 54.3 | 0.738 | 3.1894 | 0.1255669 | 3.153% | 2086.974 | 3.605884 | 353.6221
547 | 173.9 | 0.738 | 0.04 | 3.1894 | [9 empty] | 548 | 54.4 | 0.736 | 3.197 | 0.1258661 | 3.16% | 2087.136 | 3.595833 | 352.6364
548 | 174 | 0.736 | 0.04 | 3.197 | [9 empty] | 0 | -119.6 | 0 | 0 | 0 | 0% | 2021.182 | 0 | 0
[14 empty] | 0 | -119.6 | 0 | 0 | 0 | 0% | 2021.182 | 0 | 0
[14 empty] | 0 | -119.6 | 0 | 0 | 0 | 0% | 2021.182 | 0 | 0
[14 empty] | 0 | -119.6 | 0 | 0 | 0 | 0% | 2021.182 | 0 | 0
[14 empty] | 0 | -119.6 | 0 | 0 | 0 | 0% | 2021.182 | 0 | 0
[14 empty] | 0 | -119.6 | 0 | 0 | 0 | 0% | 2021.182 | 0 | 0
[14 empty] | 0 | -119.6 | 0 | 0 | 0 | 0% | 2021.182 | 0 | 0
[14 empty] | 0 | -119.6 | 0 | 0 | 0 | 0% | 2021.182 | 0 | 0
[14 empty] | 0 | -119.6 | 0 | 0 | 0 | 0% | 2021.182 | 0 | 0
[14 empty] | 0 | -119.6 | 0 | 0 | 0 | 0% | 2021.182 | 0 | 0
[14 empty] | 0 | -119.6 | 0 | 0 | 0 | 0% | 2021.182 | 0 | 0
[14 empty] | 0 | -119.6 | 0 | 0 | 0 | 0% | 2021.182 | 0 | 0
[14 empty] | 0 | -119.6 | 0 | 0 | 0 | 0% | 2021.182 | 0 | 0
[14 empty] | 0 | -119.6 | 0 | 0 | 0 | 0% | 2021.182 | 0 | 0
[14 empty] | 0 | -119.6 | 0 | 0 | 0 | 0% | 2021.182 | 0 | 0
[14 empty] | 0 | -119.6 | 0 | 0 | 0 | 0% | 2021.182 | 0 | 0
[14 empty] | 0 | -119.6 | 0 | 0 | 0 | 0% | 2021.182 | 0 | 0
[14 empty] | 0 | -119.6 | 0 | 0 | 0 | 0% | 2021.182 | 0 | 0
[14 empty] | 0 | -119.6 | 0 | 0 | 0 | 0% | 2021.182 | 0 | 0
[14 empty] | 0 | -119.6 | 0 | 0 | 0 | 0% | 2021.182 | 0 | 0
[14 empty] | 0 | -119.6 | 0 | 0 | 0 | 0% | 2021.182 | 0 | 0
[14 empty] | 0 | -119.6 | 0 | 0 | 0 | 0% | 2021.182 | 0 | 0
[14 empty] | 0 | -119.6 | 0 | 0 | 0 | 0% | 2021.182 | 0 | 0
[14 empty] | 0 | -119.6 | 0 | 0 | 0 | 0% | 2021.182 | 0 | 0
[14 empty] | 0 | -119.6 | 0 | 0 | 0 | 0% | 2021.182 | 0 | 0
[14 empty] | 0 | -119.6 | 0 | 0 | 0 | 0% | 2021.182 | 0 | 0
[14 empty] | 0 | -119.6 | 0 | 0 | 0 | 0% | 2021.182 | 0 | 0
[14 empty] | 0 | -119.6 | 0 | 0 | 0 | 0% | 2021.182 | 0 | 0
[14 empty] | 0 | -119.6 | 0 | 0 | 0 | 0% | 2021.182 | 0 | 0
[14 empty] | 0 | -119.6 | 0 | 0 | 0 | 0% | 2021.182 | 0 | 0
[14 empty] | 0 | -119.6 | 0 | 0 | 0 | 0% | 2021.182 | 0 | 0
[14 empty] | 0 | -119.6 | 0 | 0 | 0 | 0% | 2021.182 | 0 | 0
[14 empty] | 0 | -119.6 | 0 | 0 | 0 | 0% | 2021.182 | 0 | 0
[14 empty] | 0 | -119.6 | 0 | 0 | 0 | 0% | 2021.182 | 0 | 0
[14 empty] | 0 | -119.6 | 0 | 0 | 0 | 0% | 2021.182 | 0 | 0
[14 empty] | 0 | -119.6 | 0 | 0 | 0 | 0% | 2021.182 | 0 | 0
[14 empty] | 0 | -119.6 | 0 | 0 | 0 | 0% | 2021.182 | 0 | 0
[14 empty] | 0 | -119.6 | 0 | 0 | 0 | 0% | 2021.182 | 0 | 0
[14 empty] | 0 | -119.6 | 0 | 0 | 0 | 0% | 2021.182 | 0 | 0
[14 empty] | 0 | -119.6 | 0 | 0 | 0 | 0% | 2021.182 | 0 | 0
[14 empty] | 0 | -119.6 | 0 | 0 | 0 | 0% | 2021.182 | 0 | 0
[14 empty] | 0 | -119.6 | 0 | 0 | 0 | 0% | 2021.182 | 0 | 0
[14 empty] | 0 | -119.6 | 0 | 0 | 0 | 0% | 2021.182 | 0 | 0
[14 empty] | 0 | -119.6 | 0 | 0 | 0 | 0% | 2021.182 | 0 | 0
[14 empty] | 0 | -119.6 | 0 | 0 | 0 | 0% | 2021.182 | 0 | 0
[14 empty] | 0 | -119.6 | 0 | 0 | 0 | 0% | 2021.182 | 0 | 0
[14 empty] | 0 | -119.6 | 0 | 0 | 0 | 0% | 2021.182 | 0 | 0
[14 empty] | 0 | -119.6 | 0 | 0 | 0 | 0% | 2021.182 | 0 | 0
[14 empty] | 0 | -119.6 | 0 | 0 | 0 | 0% | 2021.182 | 0 | 0
[14 empty] | 0 | -119.6 | 0 | 0 | 0 | 0% | 2021.182 | 0 | 0
[14 empty] | 0 | -119.6 | 0 | 0 | 0 | 0% | 2021.182 | 0 | 0
[14 empty] | 0 | -119.6 | 0 | 0 | 0 | 0% | 2021.182 | 0 | 0
[14 empty] | 0 | -119.6 | 0 | 0 | 0 | 0% | 2021.182 | 0 | 0
[14 empty] | 0 | -119.6 | 0 | 0 | 0 | 0% | 2021.182 | 0 | 0
[14 empty] | 0 | -119.6 | 0 | 0 | 0 | 0% | 2021.182 | 0 | 0
[14 empty] | 0 | -119.6 | 0 | 0 | 0 | 0% | 2021.182 | 0 | 0
[14 empty] | 0 | -119.6 | 0 | 0 | 0 | 0% | 2021.182 | 0 | 0
[14 empty] | 0 | -119.6 | 0 | 0 | 0 | 0% | 2021.182 | 0 | 0
[14 empty] | 0 | -119.6 | 0 | 0 | 0 | 0% | 2021.182 | 0 | 0
[14 empty] | 0 | -119.6 | 0 | 0 | 0 | 0% | 2021.182 | 0 | 0
[14 empty] | 0 | -119.6 | 0 | 0 | 0 | 0% | 2021.182 | 0 | 0
[14 empty] | 0 | -119.6 | 0 | 0 | 0 | 0% | 2021.182 | 0 | 0
[14 empty] | 0 | -119.6 | 0 | 0 | 0 | 0% | 2021.182 | 0 | 0
[14 empty] | 0 | -119.6 | 0 | 0 | 0 | 0% | 2021.182 | 0 | 0
[14 empty] | 0 | -119.6 | 0 | 0 | 0 | 0% | 2021.182 | 0 | 0
[14 empty] | 0 | -119.6 | 0 | 0 | 0 | 0% | 2021.182 | 0 | 0
[14 empty] | 0 | -119.6 | 0 | 0 | 0 | 0% | 2021.182 | 0 | 0
[14 empty] | 0 | -119.6 | 0 | 0 | 0 | 0% | 2021.182 | 0 | 0
[14 empty] | 0 | -119.6 | 0 | 0 | 0 | 0% | 2021.182 | 0 | 0
[14 empty] | 0 | -119.6 | 0 | 0 | 0 | 0% | 2021.182 | 0 | 0
[14 empty] | 0 | -119.6 | 0 | 0 | 0 | 0% | 2021.182 | 0 | 0
[14 empty] | 0 | -119.6 | 0 | 0 | 0 | 0% | 2021.182 | 0 | 0
[14 empty] | 0 | -119.6 | 0 | 0 | 0 | 0% | 2021.182 | 0 | 0
[14 empty] | 0 | -119.6 | 0 | 0 | 0 | 0% | 2021.182 | 0 | 0
[14 empty] | 0 | -119.6 | 0 | 0 | 0 | 0% | 2021.182 | 0 | 0
[14 empty] | 0 | -119.6 | 0 | 0 | 0 | 0% | 2021.182 | 0 | 0
[14 empty] | 0 | -119.6 | 0 | 0 | 0 | 0% | 2021.182 | 0 | 0
[14 empty] | 0 | -119.6 | 0 | 0 | 0 | 0% | 2021.182 | 0 | 0
[14 empty] | 0 | -119.6 | 0 | 0 | 0 | 0% | 2021.182 | 0 | 0
[14 empty] | 0 | -119.6 | 0 | 0 | 0 | 0% | 2021.182 | 0 | 0
[14 empty] | 0 | -119.6 | 0 | 0 | 0 | 0% | 2021.182 | 0 | 0
[14 empty] | 0 | -119.6 | 0 | 0 | 0 | 0% | 2021.182 | 0 | 0
[14 empty] | 0 | -119.6 | 0 | 0 | 0 | 0% | 2021.182 | 0 | 0
[14 empty] | 0 | -119.6 | 0 | 0 | 0 | 0% | 2021.182 | 0 | 0
[14 empty] | 0 | -119.6 | 0 | 0 | 0 | 0% | 2021.182 | 0 | 0
[14 empty] | 0 | -119.6 | 0 | 0 | 0 | 0% | 2021.182 | 0 | 0
[14 empty] | 0 | -119.6 | 0 | 0 | 0 | 0% | 2021.182 | 0 | 0
[14 empty] | 0 | -119.6 | 0 | 0 | 0 | 0% | 2021.182 | 0 | 0
[14 empty] | 0 | -119.6 | 0 | 0 | 0 | 0% | 2021.182 | 0 | 0
[14 empty] | 0 | -119.6 | 0 | 0 | 0 | 0% | 2021.182 | 0 | 0
[14 empty] | 0 | -119.6 | 0 | 0 | 0 | 0% | 2021.182 | 0 | 0
[14 empty] | 0 | -119.6 | 0 | 0 | 0 | 0% | 2021.182 | 0 | 0
[14 empty] | 0 | -119.6 | 0 | 0 | 0 | 0% | 2021.182 | 0 | 0
[14 empty] | 0 | -119.6 | 0 | 0 | 0 | 0% | 2021.182 | 0 | 0
[14 empty] | 0 | -119.6 | 0 | 0 | 0 | 0% | 2021.182 | 0 | 0
[14 empty] | 0 | -119.6 | 0 | 0 | 0 | 0% | 2021.182 | 0 | 0
[14 empty] | 0 | -119.6 | 0 | 0 | 0 | 0% | 2021.182 | 0 | 0
[14 empty] | 0 | -119.6 | 0 | 0 | 0 | 0% | 2021.182 | 0 | 0
[14 empty] | 0 | -119.6 | 0 | 0 | 0 | 0% | 2021.182 | 0 | 0
[14 empty] | 0 | -119.6 | 0 | 0 | 0 | 0% | 2021.182 | 0 | 0
[14 empty] | 0 | -119.6 | 0 | 0 | 0 | 0% | 2021.182 | 0 | 0
[14 empty] | 0 | -119.6 | 0 | 0 | 0 | 0% | 2021.182 | 0 | 0
[14 empty] | 0 | -119.6 | 0 | 0 | 0 | 0% | 2021.182 | 0 | 0
[14 empty] | 0 | -119.6 | 0 | 0 | 0 | 0% | 2021.182 | 0 | 0
[14 empty] | 0 | -119.6 | 0 | 0 | 0 | 0% | 2021.182 | 0 | 0
[14 empty] | 0 | -119.6 | 0 | 0 | 0 | 0% | 2021.182 | 0 | 0
[14 empty] | 0 | -119.6 | 0 | 0 | 0 | 0% | 2021.182 | 0 | 0
[14 empty] | 0 | -119.6 | 0 | 0 | 0 | 0% | 2021.182 | 0 | 0
[14 empty] | 0 | -119.6 | 0 | 0 | 0 | 0% | 2021.182 | 0 | 0
[14 empty] | 0 | -119.6 | 0 | 0 | 0 | 0% | 2021.182 | 0 | 0
[14 empty] | 0 | -119.6 | 0 | 0 | 0 | 0% | 2021.182 | 0 | 0
[14 empty] | 0 | -119.6 | 0 | 0 | 0 | 0% | 2021.182 | 0 | 0
[14 empty] | 0 | -119.6 | 0 | 0 | 0 | 0% | 2021.182 | 0 | 0
[14 empty] | 0 | -119.6 | 0 | 0 | 0 | 0% | 2021.182 | 0 | 0
[14 empty] | 0 | -119.6 | 0 | 0 | 0 | 0% | 2021.182 | 0 | 0
[14 empty] | 0 | -119.6 | 0 | 0 | 0 | 0% | 2021.182 | 0 | 0
[14 empty] | 0 | -119.6 | 0 | 0 | 0 | 0% | 2021.182 | 0 | 0
[14 empty] | 0 | -119.6 | 0 | 0 | 0 | 0% | 2021.182 | 0 | 0
[14 empty] | 0 | -119.6 | 0 | 0 | 0 | 0% | 2021.182 | 0 | 0
[14 empty] | 0 | -119.6 | 0 | 0 | 0 | 0% | 2021.182 | 0 | 0
[14 empty] | 0 | -119.6 | 0 | 0 | 0 | 0% | 2021.182 | 0 | 0
[14 empty] | 0 | -119.6 | 0 | 0 | 0 | 0% | 2021.182 | 0 | 0
[14 empty] | 0 | -119.6 | 0 | 0 | 0 | 0% | 2021.182 | 0 | 0
[14 empty] | 0 | -119.6 | 0 | 0 | 0 | 0% | 2021.182 | 0 | 0
[14 empty] | 0 | -119.6 | 0 | 0 | 0 | 0% | 2021.182 | 0 | 0
[14 empty] | 0 | -119.6 | 0 | 0 | 0 | 0% | 2021.182 | 0 | 0
[14 empty] | 0 | -119.6 | 0 | 0 | 0 | 0% | 2021.182 | 0 | 0
[14 empty] | 0 | -119.6 | 0 | 0 | 0 | 0% | 2021.182 | 0 | 0
[14 empty] | 0 | -119.6 | 0 | 0 | 0 | 0% | 2021.182 | 0 | 0
[14 empty] | 0 | -119.6 | 0 | 0 | 0 | 0% | 2021.182 | 0 | 0
[14 empty] | 0 | -119.6 | 0 | 0 | 0 | 0% | 2021.182 | 0 | 0
[14 empty] | 0 | -119.6 | 0 | 0 | 0 | 0% | 2021.182 | 0 | 0
[14 empty] | 0 | -119.6 | 0 | 0 | 0 | 0% | 2021.182 | 0 | 0
[14 empty] | 0 | -119.6 | 0 | 0 | 0 | 0% | 2021.182 | 0 | 0
[14 empty] | 0 | -119.6 | 0 | 0 | 0 | 0% | 2021.182 | 0 | 0
[14 empty] | 0 | -119.6 | 0 | 0 | 0 | 0% | 2021.182 | 0 | 0
[14 empty] | 0 | -119.6 | 0 | 0 | 0 | 0% | 2021.182 | 0 | 0
[14 empty] | 0 | -119.6 | 0 | 0 | 0 | 0% | 2021.182 | 0 | 0
[14 empty] | 0 | -119.6 | 0 | 0 | 0 | 0% | 2021.182 | 0 | 0
[14 empty] | 0 | -119.6 | 0 | 0 | 0 | 0% | 2021.182 | 0 | 0
[14 empty] | 0 | -119.6 | 0 | 0 | 0 | 0% | 2021.182 | 0 | 0
[14 empty] | 0 | -119.6 | 0 | 0 | 0 | 0% | 2021.182 | 0 | 0
[14 empty] | 0 | -119.6 | 0 | 0 | 0 | 0% | 2021.182 | 0 | 0
[14 empty] | 0 | -119.6 | 0 | 0 | 0 | 0% | 2021.182 | 0 | 0
[14 empty] | 0 | -119.6 | 0 | 0 | 0 | 0% | 2021.182 | 0 | 0
[14 empty] | 0 | -119.6 | 0 | 0 | 0 | 0% | 2021.182 | 0 | 0
[14 empty] | 0 | -119.6 | 0 | 0 | 0 | 0% | 2021.182 | 0 | 0
[14 empty] | 0 | -119.6 | 0 | 0 | 0 | 0% | 2021.182 | 0 | 0
[14 empty] | 0 | -119.6 | 0 | 0 | 0 | 0% | 2021.182 | 0 | 0
[14 empty] | 0 | -119.6 | 0 | 0 | 0 | 0% | 2021.182 | 0 | 0
[14 empty] | 0 | -119.6 | 0 | 0 | 0 | 0% | 2021.182 | 0 | 0
[14 empty] | 0 | -119.6 | 0 | 0 | 0 | 0% | 2021.182 | 0 | 0
[14 empty] | 0 | -119.6 | 0 | 0 | 0 | 0% | 2021.182 | 0 | 0
[14 empty] | 0 | -119.6 | 0 | 0 | 0 | 0% | 2021.182 | 0 | 0
[14 empty] | 0 | -119.6 | 0 | 0 | 0 | 0% | 2021.182 | 0 | 0
[14 empty] | 0 | -119.6 | 0 | 0 | 0 | 0% | 2021.182 | 0 | 0
[14 empty] | 0 | -119.6 | 0 | 0 | 0 | 0% | 2021.182 | 0 | 0
[14 empty] | 0 | -119.6 | 0 | 0 | 0 | 0% | 2021.182 | 0 | 0
[14 empty] | 0 | -119.6 | 0 | 0 | 0 | 0% | 2021.182 | 0 | 0
[14 empty] | 0 | -119.6 | 0 | 0 | 0 | 0% | 2021.182 | 0 | 0
[14 empty] | 0 | -119.6 | 0 | 0 | 0 | 0% | 2021.182 | 0 | 0
[14 empty] | 0 | -119.6 | 0 | 0 | 0 | 0% | 2021.182 | 0 | 0
[14 empty] | 0 | -119.6 | 0 | 0 | 0 | 0% | 2021.182 | 0 | 0
[14 empty] | 0 | -119.6 | 0 | 0 | 0 | 0% | 2021.182 | 0 | 0
[14 empty] | 0 | -119.6 | 0 | 0 | 0 | 0% | 2021.182 | 0 | 0
[14 empty] | 0 | -119.6 | 0 | 0 | 0 | 0% | 2021.182 | 0 | 0
[14 empty] | 0 | -119.6 | 0 | 0 | 0 | 0% | 2021.182 | 0 | 0
[14 empty] | 0 | -119.6 | 0 | 0 | 0 | 0% | 2021.182 | 0 | 0
[14 empty] | 0 | -119.6 | 0 | 0 | 0 | 0% | 2021.182 | 0 | 0
[14 empty] | 0 | -119.6 | 0 | 0 | 0 | 0% | 2021.182 | 0 | 0
[14 empty] | 0 | -119.6 | 0 | 0 | 0 | 0% | 2021.182 | 0 | 0
[14 empty] | 0 | -119.6 | 0 | 0 | 0 | 0% | 2021.182 | 0 | 0
[14 empty] | 0 | -119.6 | 0 | 0 | 0 | 0% | 2021.182 | 0 | 0
[14 empty] | 0 | -119.6 | 0 | 0 | 0 | 0% | 2021.182 | 0 | 0
[14 empty] | 0 | -119.6 | 0 | 0 | 0 | 0% | 2021.182 | 0 | 0
[14 empty] | 0 | -119.6 | 0 | 0 | 0 | 0% | 2021.182 | 0 | 0
[14 empty] | 0 | -119.6 | 0 | 0 | 0 | 0% | 2021.182 | 0 | 0
[14 empty] | 0 | -119.6 | 0 | 0 | 0 | 0% | 2021.182 | 0 | 0
[14 empty] | 0 | -119.6 | 0 | 0 | 0 | 0% | 2021.182 | 0 | 0
[14 empty] | 0 | -119.6 | 0 | 0 | 0 | 0% | 2021.182 | 0 | 0
[14 empty] | 0 | -119.6 | 0 | 0 | 0 | 0% | 2021.182 | 0 | 0
[14 empty] | 0 | -119.6 | 0 | 0 | 0 | 0% | 2021.182 | 0 | 0
[14 empty] | 0 | -119.6 | 0 | 0 | 0 | 0% | 2021.182 | 0 | 0
[14 empty] | 0 | -119.6 | 0 | 0 | 0 | 0% | 2021.182 | 0 | 0
[14 empty] | 0 | -119.6 | 0 | 0 | 0 | 0% | 2021.182 | 0 | 0
[14 empty] | 0 | -119.6 | 0 | 0 | 0 | 0% | 2021.182 | 0 | 0
[14 empty] | 0 | -119.6 | 0 | 0 | 0 | 0% | 2021.182 | 0 | 0
[14 empty] | 0 | -119.6 | 0 | 0 | 0 | 0% | 2021.182 | 0 | 0
[14 empty] | 0 | -119.6 | 0 | 0 | 0 | 0% | 2021.182 | 0 | 0
[14 empty] | 0 | -119.6 | 0 | 0 | 0 | 0% | 2021.182 | 0 | 0
[14 empty] | 0 | -119.6 | 0 | 0 | 0 | 0% | 2021.182 | 0 | 0
[14 empty] | 0 | -119.6 | 0 | 0 | 0 | 0% | 2021.182 | 0 | 0
[14 empty] | 0 | -119.6 | 0 | 0 | 0 | 0% | 2021.182 | 0 | 0
[14 empty] | 0 | -119.6 | 0 | 0 | 0 | 0% | 2021.182 | 0 | 0
[14 empty] | 0 | -119.6 | 0 | 0 | 0 | 0% | 2021.182 | 0 | 0
[14 empty] | 0 | -119.6 | 0 | 0 | 0 | 0% | 2021.182 | 0 | 0
[14 empty] | 0 | -119.6 | 0 | 0 | 0 | 0% | 2021.182 | 0 | 0
[14 empty] | 0 | -119.6 | 0 | 0 | 0 | 0% | 2021.182 | 0 | 0
[14 empty] | 0 | -119.6 | 0 | 0 | 0 | 0% | 2021.182 | 0 | 0
[14 empty] | 0 | -119.6 | 0 | 0 | 0 | 0% | 2021.182 | 0 | 0
[14 empty] | 0 | -119.6 | 0 | 0 | 0 | 0% | 2021.182 | 0 | 0
[14 empty] | 0 | -119.6 | 0 | 0 | 0 | 0% | 2021.182 | 0 | 0
[14 empty] | 0 | -119.6 | 0 | 0 | 0 | 0% | 2021.182 | 0 | 0
[14 empty] | 0 | -119.6 | 0 | 0 | 0 | 0% | 2021.182 | 0 | 0
[14 empty] | 0 | -119.6 | 0 | 0 | 0 | 0% | 2021.182 | 0 | 0
[14 empty] | 0 | -119.6 | 0 | 0 | 0 | 0% | 2021.182 | 0 | 0
[14 empty] | 0 | -119.6 | 0 | 0 | 0 | 0% | 2021.182 | 0 | 0
[14 empty] | 0 | -119.6 | 0 | 0 | 0 | 0% | 2021.182 | 0 | 0
[14 empty] | 0 | -119.6 | 0 | 0 | 0 | 0% | 2021.182 | 0 | 0
[14 empty] | 0 | -119.6 | 0 | 0 | 0 | 0% | 2021.182 | 0 | 0
[14 empty] | 0 | -119.6 | 0 | 0 | 0 | 0% | 2021.182 | 0 | 0
[14 empty] | 0 | -119.6 | 0 | 0 | 0 | 0% | 2021.182 | 0 | 0
[14 empty] | 0 | -119.6 | 0 | 0 | 0 | 0% | 2021.182 | 0 | 0
[14 empty] | 0 | -119.6 | 0 | 0 | 0 | 0% | 2021.182 | 0 | 0
[14 empty] | 0 | -119.6 | 0 | 0 | 0 | 0% | 2021.182 | 0 | 0
[14 empty] | 0 | -119.6 | 0 | 0 | 0 | 0% | 2021.182 | 0 | 0
[14 empty] | 0 | -119.6 | 0 | 0 | 0 | 0% | 2021.182 | 0 | 0
[14 empty] | 0 | -119.6 | 0 | 0 | 0 | 0% | 2021.182 | 0 | 0
[14 empty] | 0 | -119.6 | 0 | 0 | 0 | 0% | 2021.182 | 0 | 0
[14 empty] | 0 | -119.6 | 0 | 0 | 0 | 0% | 2021.182 | 0 | 0
[14 empty] | 0 | -119.6 | 0 | 0 | 0 | 0% | 2021.182 | 0 | 0
[14 empty] | 0 | -119.6 | 0 | 0 | 0 | 0% | 2021.182 | 0 | 0
[14 empty] | 0 | -119.6 | 0 | 0 | 0 | 0% | 2021.182 | 0 | 0
[14 empty] | 0 | -119.6 | 0 | 0 | 0 | 0% | 2021.182 | 0 | 0
[14 empty] | 0 | -119.6 | 0 | 0 | 0 | 0% | 2021.182 | 0 | 0
[14 empty] | 0 | -119.6 | 0 | 0 | 0 | 0% | 2021.182 | 0 | 0
[14 empty] | 0 | -119.6 | 0 | 0 | 0 | 0% | 2021.182 | 0 | 0
[14 empty] | 0 | -119.6 | 0 | 0 | 0 | 0% | 2021.182 | 0 | 0
[14 empty] | 0 | -119.6 | 0 | 0 | 0 | 0% | 2021.182 | 0 | 0
[14 empty] | 0 | -119.6 | 0 | 0 | 0 | 0% | 2021.182 | 0 | 0
[14 empty] | 0 | -119.6 | 0 | 0 | 0 | 0% | 2021.182 | 0 | 0
[14 empty] | 0 | -119.6 | 0 | 0 | 0 | 0% | 2021.182 | 0 | 0
[14 empty] | 0 | -119.6 | 0 | 0 | 0 | 0% | 2021.182 | 0 | 0
[14 empty] | 0 | -119.6 | 0 | 0 | 0 | 0% | 2021.182 | 0 | 0
[14 empty] | 0 | -119.6 | 0 | 0 | 0 | 0% | 2021.182 | 0 | 0
[14 empty] | 0 | -119.6 | 0 | 0 | 0 | 0% | 2021.182 | 0 | 0
[14 empty] | 0 | -119.6 | 0 | 0 | 0 | 0% | 2021.182 | 0 | 0
[14 empty] | 0 | -119.6 | 0 | 0 | 0 | 0% | 2021.182 | 0 | 0
[14 empty] | 0 | -119.6 | 0 | 0 | 0 | 0% | 2021.182 | 0 | 0
[14 empty] | 0 | -119.6 | 0 | 0 | 0 | 0% | 2021.182 | 0 | 0
[14 empty] | 0 | -119.6 | 0 | 0 | 0 | 0% | 2021.182 | 0 | 0
[14 empty] | 0 | -119.6 | 0 | 0 | 0 | 0% | 2021.182 | 0 | 0
[14 empty] | 0 | -119.6 | 0 | 0 | 0 | 0% | 2021.182 | 0 | 0
[14 empty] | 0 | -119.6 | 0 | 0 | 0 | 0% | 2021.182 | 0 | 0
[14 empty] | 0 | -119.6 | 0 | 0 | 0 | 0% | 2021.182 | 0 | 0
[14 empty] | 0 | -119.6 | 0 | 0 | 0 | 0% | 2021.182 | 0 | 0
[14 empty] | 0 | -119.6 | 0 | 0 | 0 | 0% | 2021.182 | 0 | 0
[14 empty] | 0 | -119.6 | 0 | 0 | 0 | 0% | 2021.182 | 0 | 0
[14 empty] | 0 | -119.6 | 0 | 0 | 0 | 0% | 2021.182 | 0 | 0
[14 empty] | 0 | -119.6 | 0 | 0 | 0 | 0% | 2021.182 | 0 | 0
[14 empty] | 0 | -119.6 | 0 | 0 | 0 | 0% | 2021.182 | 0 | 0
[14 empty] | 0 | -119.6 | 0 | 0 | 0 | 0% | 2021.182 | 0 | 0
[14 empty] | 0 | -119.6 | 0 | 0 | 0 | 0% | 2021.182 | 0 | 0
[14 empty] | 0 | -119.6 | 0 | 0 | 0 | 0% | 2021.182 | 0 | 0
[14 empty] | 0 | -119.6 | 0 | 0 | 0 | 0% | 2021.182 | 0 | 0
[14 empty] | 0 | -119.6 | 0 | 0 | 0 | 0% | 2021.182 | 0 | 0
[14 empty] | 0 | -119.6 | 0 | 0 | 0 | 0% | 2021.182 | 0 | 0
[14 empty] | 0 | -119.6 | 0 | 0 | 0 | 0% | 2021.182 | 0 | 0
[14 empty] | 0 | -119.6 | 0 | 0 | 0 | 0% | 2021.182 | 0 | 0
[14 empty] | 0 | -119.6 | 0 | 0 | 0 | 0% | 2021.182 | 0 | 0
[14 empty] | 0 | -119.6 | 0 | 0 | 0 | 0% | 2021.182 | 0 | 0
[14 empty] | 0 | -119.6 | 0 | 0 | 0 | 0% | 2021.182 | 0 | 0
[14 empty] | 0 | -119.6 | 0 | 0 | 0 | 0% | 2021.182 | 0 | 0
[14 empty] | 0 | -119.6 | 0 | 0 | 0 | 0% | 2021.182 | 0 | 0
[14 empty] | 0 | -119.6 | 0 | 0 | 0 | 0% | 2021.182 | 0 | 0
[14 empty] | 0 | -119.6 | 0 | 0 | 0 | 0% | 2021.182 | 0 | 0
[14 empty] | 0 | -119.6 | 0 | 0 | 0 | 0% | 2021.182 | 0 | 0
[14 empty] | 0 | -119.6 | 0 | 0 | 0 | 0% | 2021.182 | 0 | 0
[14 empty] | 0 | -119.6 | 0 | 0 | 0 | 0% | 2021.182 | 0 | 0
[14 empty] | 0 | -119.6 | 0 | 0 | 0 | 0% | 2021.182 | 0 | 0
[14 empty] | 0 | -119.6 | 0 | 0 | 0 | 0% | 2021.182 | 0 | 0
[14 empty] | 0 | -119.6 | 0 | 0 | 0 | 0% | 2021.182 | 0 | 0
[14 empty] | 0 | -119.6 | 0 | 0 | 0 | 0% | 2021.182 | 0 | 0
[14 empty] | 0 | -119.6 | 0 | 0 | 0 | 0% | 2021.182 | 0 | 0
[14 empty] | 0 | -119.6 | 0 | 0 | 0 | 0% | 2021.182 | 0 | 0
[14 empty] | 0 | -119.6 | 0 | 0 | 0 | 0% | 2021.182 | 0 | 0
[14 empty] | 0 | -119.6 | 0 | 0 | 0 | 0% | 2021.182 | 0 | 0
[14 empty] | 0 | -119.6 | 0 | 0 | 0 | 0% | 2021.182 | 0 | 0
[14 empty] | 0 | -119.6 | 0 | 0 | 0 | 0% | 2021.182 | 0 | 0
[14 empty] | 0 | -119.6 | 0 | 0 | 0 | 0% | 2021.182 | 0 | 0
[14 empty] | 0 | -119.6 | 0 | 0 | 0 | 0% | 2021.182 | 0 | 0
[14 empty] | 0 | -119.6 | 0 | 0 | 0 | 0% | 2021.182 | 0 | 0
[14 empty] | 0 | -119.6 | 0 | 0 | 0 | 0% | 2021.182 | 0 | 0
[14 empty] | 0 | -119.6 | 0 | 0 | 0 | 0% | 2021.182 | 0 | 0
[14 empty] | 0 | -119.6 | 0 | 0 | 0 | 0% | 2021.182 | 0 | 0
[14 empty] | 0 | -119.6 | 0 | 0 | 0 | 0% | 2021.182 | 0 | 0
[14 empty] | 0 | -119.6 | 0 | 0 | 0 | 0% | 2021.182 | 0 | 0
[14 empty] | 0 | -119.6 | 0 | 0 | 0 | 0% | 2021.182 | 0 | 0
[14 empty] | 0 | -119.6 | 0 | 0 | 0 | 0% | 2021.182 | 0 | 0
[14 empty] | 0 | -119.6 | 0 | 0 | 0 | 0% | 2021.182 | 0 | 0
[14 empty] | 0 | -119.6 | 0 | 0 | 0 | 0% | 2021.182 | 0 | 0
[14 empty] | 0 | -119.6 | 0 | 0 | 0 | 0% | 2021.182 | 0 | 0
[14 empty] | 0 | -119.6 | 0 | 0 | 0 | 0% | 2021.182 | 0 | 0
[14 empty] | 0 | -119.6 | 0 | 0 | 0 | 0% | 2021.182 | 0 | 0
[14 empty] | 0 | -119.6 | 0 | 0 | 0 | 0% | 2021.182 | 0 | 0
[14 empty] | 0 | -119.6 | 0 | 0 | 0 | 0% | 2021.182 | 0 | 0
[14 empty] | 0 | -119.6 | 0 | 0 | 0 | 0% | 2021.182 | 0 | 0
[14 empty] | 0 | -119.6 | 0 | 0 | 0 | 0% | 2021.182 | 0 | 0
[14 empty] | 0 | -119.6 | 0 | 0 | 0 | 0% | 2021.182 | 0 | 0
[14 empty] | 0 | -119.6 | 0 | 0 | 0 | 0% | 2021.182 | 0 | 0
[14 empty] | 0 | -119.6 | 0 | 0 | 0 | 0% | 2021.182 | 0 | 0
[14 empty] | 0 | -119.6 | 0 | 0 | 0 | 0% | 2021.182 | 0 | 0
[14 empty] | 0 | -119.6 | 0 | 0 | 0 | 0% | 2021.182 | 0 | 0
[14 empty] | 0 | -119.6 | 0 | 0 | 0 | 0% | 2021.182 | 0 | 0
[14 empty] | 0 | -119.6 | 0 | 0 | 0 | 0% | 2021.182 | 0 | 0
[14 empty] | 0 | -119.6 | 0 | 0 | 0 | 0% | 2021.182 | 0 | 0
[14 empty] | 0 | -119.6 | 0 | 0 | 0 | 0% | 2021.182 | 0 | 0
[14 empty] | 0 | -119.6 | 0 | 0 | 0 | 0% | 2021.182 | 0 | 0
[14 empty] | 0 | -119.6 | 0 | 0 | 0 | 0% | 2021.182 | 0 | 0
[14 empty] | 0 | -119.6 | 0 | 0 | 0 | 0% | 2021.182 | 0 | 0
[14 empty] | 0 | -119.6 | 0 | 0 | 0 | 0% | 2021.182 | 0 | 0
[14 empty] | 0 | -119.6 | 0 | 0 | 0 | 0% | 2021.182 | 0 | 0
[14 empty] | 0 | -119.6 | 0 | 0 | 0 | 0% | 2021.182 | 0 | 0
[14 empty] | 0 | -119.6 | 0 | 0 | 0 | 0% | 2021.182 | 0 | 0
[14 empty] | 0 | -119.6 | 0 | 0 | 0 | 0% | 2021.182 | 0 | 0
[14 empty] | 0 | -119.6 | 0 | 0 | 0 | 0% | 2021.182 | 0 | 0
[14 empty] | 0 | -119.6 | 0 | 0 | 0 | 0% | 2021.182 | 0 | 0
[14 empty] | 0 | -119.6 | 0 | 0 | 0 | 0% | 2021.182 | 0 | 0
[14 empty] | 0 | -119.6 | 0 | 0 | 0 | 0% | 2021.182 | 0 | 0
[14 empty] | 0 | -119.6 | 0 | 0 | 0 | 0% | 2021.182 | 0 | 0
[14 empty] | 0 | -119.6 | 0 | 0 | 0 | 0% | 2021.182 | 0 | 0
[14 empty] | 0 | -119.6 | 0 | 0 | 0 | 0% | 2021.182 | 0 | 0
[14 empty] | 0 | -119.6 | 0 | 0 | 0 | 0% | 2021.182 | 0 | 0
[14 empty] | 0 | -119.6 | 0 | 0 | 0 | 0% | 2021.182 | 0 | 0
[14 empty] | 0 | -119.6 | 0 | 0 | 0 | 0% | 2021.182 | 0 | 0
[14 empty] | 0 | -119.6 | 0 | 0 | 0 | 0% | 2021.182 | 0 | 0
[14 empty] | 0 | -119.6 | 0 | 0 | 0 | 0% | 2021.182 | 0 | 0
[14 empty] | 0 | -119.6 | 0 | 0 | 0 | 0% | 2021.182 | 0 | 0
[14 empty] | 0 | -119.6 | 0 | 0 | 0 | 0% | 2021.182 | 0 | 0
[14 empty] | 0 | -119.6 | 0 | 0 | 0 | 0% | 2021.182 | 0 | 0
[14 empty] | 0 | -119.6 | 0 | 0 | 0 | 0% | 2021.182 | 0 | 0
[14 empty] | 0 | -119.6 | 0 | 0 | 0 | 0% | 2021.182 | 0 | 0
[14 empty] | 0 | -119.6 | 0 | 0 | 0 | 0% | 2021.182 | 0 | 0
[14 empty] | 0 | -119.6 | 0 | 0 | 0 | 0% | 2021.182 | 0 | 0
[14 empty] | 0 | -119.6 | 0 | 0 | 0 | 0% | 2021.182 | 0 | 0
[14 empty] | 0 | -119.6 | 0 | 0 | 0 | 0% | 2021.182 | 0 | 0
[14 empty] | 0 | -119.6 | 0 | 0 | 0 | 0% | 2021.182 | 0 | 0
[14 empty] | 0 | -119.6 | 0 | 0 | 0 | 0% | 2021.182 | 0 | 0
[14 empty] | 0 | -119.6 | 0 | 0 | 0 | 0% | 2021.182 | 0 | 0
[14 empty] | 0 | -119.6 | 0 | 0 | 0 | 0% | 2021.182 | 0 | 0
[14 empty] | 0 | -119.6 | 0 | 0 | 0 | 0% | 2021.182 | 0 | 0
[14 empty] | 0 | -119.6 | 0 | 0 | 0 | 0% | 2021.182 | 0 | 0
[14 empty] | 0 | -119.6 | 0 | 0 | 0 | 0% | 2021.182 | 0 | 0
[14 empty] | 0 | -119.6 | 0 | 0 | 0 | 0% | 2021.182 | 0 | 0
[14 empty] | 0 | -119.6 | 0 | 0 | 0 | 0% | 2021.182 | 0 | 0
[14 empty] | 0 | -119.6 | 0 | 0 | 0 | 0% | 2021.182 | 0 | 0
[14 empty] | 0 | -119.6 | 0 | 0 | 0 | 0% | 2021.182 | 0 | 0
[14 empty] | 0 | -119.6 | 0 | 0 | 0 | 0% | 2021.182 | 0 | 0
[14 empty] | 0 | -119.6 | 0 | 0 | 0 | 0% | 2021.182 | 0 | 0
[14 empty] | 0 | -119.6 | 0 | 0 | 0 | 0% | 2021.182 | 0 | 0
[14 empty] | 0 | -119.6 | 0 | 0 | 0 | 0% | 2021.182 | 0 | 0
[14 empty] | 0 | -119.6 | 0 | 0 | 0 | 0% | 2021.182 | 0 | 0
[14 empty] | 0 | -119.6 | 0 | 0 | 0 | 0% | 2021.182 | 0 | 0
[14 empty] | 0 | -119.6 | 0 | 0 | 0 | 0% | 2021.182 | 0 | 0
[14 empty] | 0 | -119.6 | 0 | 0 | 0 | 0% | 2021.182 | 0 | 0
[14 empty] | 0 | -119.6 | 0 | 0 | 0 | 0% | 2021.182 | 0 | 0
[14 empty] | 0 | -119.6 | 0 | 0 | 0 | 0% | 2021.182 | 0 | 0
[14 empty] | 0 | -119.6 | 0 | 0 | 0 | 0% | 2021.182 | 0 | 0
[14 empty] | 0 | -119.6 | 0 | 0 | 0 | 0% | 2021.182 | 0 | 0
[14 empty] | 0 | -119.6 | 0 | 0 | 0 | 0% | 2021.182 | 0 | 0
[14 empty] | 0 | -119.6 | 0 | 0 | 0 | 0% | 2021.182 | 0 | 0
[14 empty] | 0 | -119.6 | 0 | 0 | 0 | 0% | 2021.182 | 0 | 0
[14 empty] | 0 | -119.6 | 0 | 0 | 0 | 0% | 2021.182 | 0 | 0
[14 empty] | 0 | -119.6 | 0 | 0 | 0 | 0% | 2021.182 | 0 | 0
[14 empty] | 0 | -119.6 | 0 | 0 | 0 | 0% | 2021.182 | 0 | 0
[14 empty] | 0 | -119.6 | 0 | 0 | 0 | 0% | 2021.182 | 0 | 0
[14 empty] | 0 | -119.6 | 0 | 0 | 0 | 0% | 2021.182 | 0 | 0
[14 empty] | 0 | -119.6 | 0 | 0 | 0 | 0% | 2021.182 | 0 | 0
[14 empty] | 0 | -119.6 | 0 | 0 | 0 | 0% | 2021.182 | 0 | 0
[14 empty] | 0 | -119.6 | 0 | 0 | 0 | 0% | 2021.182 | 0 | 0
[14 empty] | 0 | -119.6 | 0 | 0 | 0 | 0% | 2021.182 | 0 | 0
[14 empty] | 0 | -119.6 | 0 | 0 | 0 | 0% | 2021.182 | 0 | 0
[14 empty] | 0 | -119.6 | 0 | 0 | 0 | 0% | 2021.182 | 0 | 0
[14 empty] | 0 | -119.6 | 0 | 0 | 0 | 0% | 2021.182 | 0 | 0
[14 empty] | 0 | -119.6 | 0 | 0 | 0 | 0% | 2021.182 | 0 | 0
[14 empty] | 0 | -119.6 | 0 | 0 | 0 | 0% | 2021.182 | 0 | 0
[14 empty] | 0 | -119.6 | 0 | 0 | 0 | 0% | 2021.182 | 0 | 0
[14 empty] | 0 | -119.6 | 0 | 0 | 0 | 0% | 2021.182 | 0 | 0
[14 empty] | 0 | -119.6 | 0 | 0 | 0 | 0% | 2021.182 | 0 | 0
[14 empty] | 0 | -119.6 | 0 | 0 | 0 | 0% | 2021.182 | 0 | 0
[14 empty] | 0 | -119.6 | 0 | 0 | 0 | 0% | 2021.182 | 0 | 0
[14 empty] | 0 | -119.6 | 0 | 0 | 0 | 0% | 2021.182 | 0 | 0
[14 empty] | 0 | -119.6 | 0 | 0 | 0 | 0% | 2021.182 | 0 | 0
[14 empty] | 0 | -119.6 | 0 | 0 | 0 | 0% | 2021.182 | 0 | 0
[14 empty] | 0 | -119.6 | 0 | 0 | 0 | 0% | 2021.182 | 0 | 0
[14 empty] | 0 | -119.6 | 0 | 0 | 0 | 0% | 2021.182 | 0 | 0
[14 empty] | 0 | -119.6 | 0 | 0 | 0 | 0% | 2021.182 | 0 | 0
[14 empty] | 0 | -119.6 | 0 | 0 | 0 | 0% | 2021.182 | 0 | 0
[14 empty] | 0 | -119.6 | 0 | 0 | 0 | 0% | 2021.182 | 0 | 0
[14 empty] | 0 | -119.6 | 0 | 0 | 0 | 0% | 2021.182 | 0 | 0
[14 empty] | 0 | -119.6 | 0 | 0 | 0 | 0% | 2021.182 | 0 | 0
[14 empty] | 0 | -119.6 | 0 | 0 | 0 | 0% | 2021.182 | 0 | 0
[14 empty] | 0 | -119.6 | 0 | 0 | 0 | 0% | 2021.182 | 0 | 0
[14 empty] | 0 | -119.6 | 0 | 0 | 0 | 0% | 2021.182 | 0 | 0
[14 empty] | 0 | -119.6 | 0 | 0 | 0 | 0% | 2021.182 | 0 | 0
[14 empty] | 0 | -119.6 | 0 | 0 | 0 | 0% | 2021.182 | 0 | 0
[14 empty] | 0 | -119.6 | 0 | 0 | 0 | 0% | 2021.182 | 0 | 0
[14 empty] | 0 | -119.6 | 0 | 0 | 0 | 0% | 2021.182 | 0 | 0
[14 empty] | 0 | -119.6 | 0 | 0 | 0 | 0% | 2021.182 | 0 | 0
[14 empty] | 0 | -119.6 | 0 | 0 | 0 | 0% | 2021.182 | 0 | 0
[14 empty] | 0 | -119.6 | 0 | 0 | 0 | 0% | 2021.182 | 0 | 0
[14 empty] | 0 | -119.6 | 0 | 0 | 0 | 0% | 2021.182 | 0 | 0
[14 empty] | 0 | -119.6 | 0 | 0 | 0 | 0% | 2021.182 | 0 | 0
[14 empty] | 0 | -119.6 | 0 | 0 | 0 | 0% | 2021.182 | 0 | 0
[14 empty] | 0 | -119.6 | 0 | 0 | 0 | 0% | 2021.182 | 0 | 0
[14 empty] | 0 | -119.6 | 0 | 0 | 0 | 0% | 2021.182 | 0 | 0
[14 empty] | 0 | -119.6 | 0 | 0 | 0 | 0% | 2021.182 | 0 | 0
[14 empty] | 0 | -119.6 | 0 | 0 | 0 | 0% | 2021.182 | 0 | 0
[14 empty] | 0 | -119.6 | 0 | 0 | 0 | 0% | 2021.182 | 0 | 0
[14 empty] | 0 | -119.6 | 0 | 0 | 0 | 0% | 2021.182 | 0 | 0
[14 empty] | 0 | -119.6 | 0 | 0 | 0 | 0% | 2021.182 | 0 | 0
[14 empty] | 0 | -119.6 | 0 | 0 | 0 | 0% | 2021.182 | 0 | 0
[14 empty] | 0 | -119.6 | 0 | 0 | 0 | 0% | 2021.182 | 0 | 0
[14 empty] | 0 | -119.6 | 0 | 0 | 0 | 0% | 2021.182 | 0 | 0
[14 empty] | 0 | -119.6 | 0 | 0 | 0 | 0% | 2021.182 | 0 | 0
[14 empty] | 0 | -119.6 | 0 | 0 | 0 | 0% | 2021.182 | 0 | 0
[14 empty] | 0 | -119.6 | 0 | 0 | 0 | 0% | 2021.182 | 0 | 0
[14 empty] | 0 | -119.6 | 0 | 0 | 0 | 0% | 2021.182 | 0 | 0
[14 empty] | 0 | -119.6 | 0 | 0 | 0 | 0% | 2021.182 | 0 | 0
[14 empty] | 0 | -119.6 | 0 | 0 | 0 | 0% | 2021.182 | 0 | 0
[14 empty] | 0 | -119.6 | 0 | 0 | 0 | 0% | 2021.182 | 0 | 0
[14 empty] | 0 | -119.6 | 0 | 0 | 0 | 0% | 2021.182 | 0 | 0
[14 empty] | 0 | -119.6 | 0 | 0 | 0 | 0% | 2021.182 | 0 | 0
[14 empty] | 0 | -119.6 | 0 | 0 | 0 | 0% | 2021.182 | 0 | 0
[14 empty] | 0 | -119.6 | 0 | 0 | 0 | 0% | 2021.182 | 0 | 0
[14 empty] | 0 | -119.6 | 0 | 0 | 0 | 0% | 2021.182 | 0 | 0
[14 empty] | 0 | -119.6 | 0 | 0 | 0 | 0% | 2021.182 | 0 | 0
[14 empty] | 0 | -119.6 | 0 | 0 | 0 | 0% | 2021.182 | 0 | 0
[14 empty] | 0 | -119.6 | 0 | 0 | 0 | 0% | 2021.182 | 0 | 0
[14 empty] | 0 | -119.6 | 0 | 0 | 0 | 0% | 2021.182 | 0 | 0
[14 empty] | 0 | -119.6 | 0 | 0 | 0 | 0% | 2021.182 | 0 | 0
[14 empty] | 0 | -119.6 | 0 | 0 | 0 | 0% | 2021.182 | 0 | 0
[14 empty] | 0 | -119.6 | 0 | 0 | 0 | 0% | 2021.182 | 0 | 0
[14 empty] | 0 | -119.6 | 0 | 0 | 0 | 0% | 2021.182 | 0 | 0
[14 empty] | 0 | -119.6 | 0 | 0 | 0 | 0% | 2021.182 | 0 | 0
[14 empty] | 0 | -119.6 | 0 | 0 | 0 | 0% | 2021.182 | 0 | 0
[14 empty] | 0 | -119.6 | 0 | 0 | 0 | 0% | 2021.182 | 0 | 0
[14 empty] | 0 | -119.6 | 0 | 0 | 0 | 0% | 2021.182 | 0 | 0
[14 empty] | 0 | -119.6 | 0 | 0 | 0 | 0% | 2021.182 | 0 | 0
[14 empty] | 0 | -119.6 | 0 | 0 | 0 | 0% | 2021.182 | 0 | 0
[14 empty] | 0 | -119.6 | 0 | 0 | 0 | 0% | 2021.182 | 0 | 0
[14 empty] | 0 | -119.6 | 0 | 0 | 0 | 0% | 2021.182 | 0 | 0
[14 empty] | 0 | -119.6 | 0 | 0 | 0 | 0% | 2021.182 | 0 | 0
[14 empty] | 0 | -119.6 | 0 | 0 | 0 | 0% | 2021.182 | 0 | 0
[14 empty] | 0 | -119.6 | 0 | 0 | 0 | 0% | 2021.182 | 0 | 0
[14 empty] | 0 | -119.6 | 0 | 0 | 0 | 0% | 2021.182 | 0 | 0
[14 empty] | 0 | -119.6 | 0 | 0 | 0 | 0% | 2021.182 | 0 | 0
[14 empty] | 0 | -119.6 | 0 | 0 | 0 | 0% | 2021.182 | 0 | 0
[14 empty] | 0 | -119.6 | 0 | 0 | 0 | 0% | 2021.182 | 0 | 0
[14 empty] | 0 | -119.6 | 0 | 0 | 0 | 0% | 2021.182 | 0 | 0
[14 empty] | 0 | -119.6 | 0 | 0 | 0 | 0% | 2021.182 | 0 | 0
[14 empty] | 0 | -119.6 | 0 | 0 | 0 | 0% | 2021.182 | 0 | 0
[14 empty] | 0 | -119.6 | 0 | 0 | 0 | 0% | 2021.182 | 0 | 0
[14 empty] | 0 | -119.6 | 0 | 0 | 0 | 0% | 2021.182 | 0 | 0
[14 empty] | 0 | -119.6 | 0 | 0 | 0 | 0% | 2021.182 | 0 | 0
[14 empty] | 0 | -119.6 | 0 | 0 | 0 | 0% | 2021.182 | 0 | 0
[14 empty] | 0 | -119.6 | 0 | 0 | 0 | 0% | 2021.182 | 0 | 0
[14 empty] | 0 | -119.6 | 0 | 0 | 0 | 0% | 2021.182 | 0 | 0
[14 empty] | 0 | -119.6 | 0 | 0 | 0 | 0% | 2021.182 | 0 | 0
[14 empty] | 0 | -119.6 | 0 | 0 | 0 | 0% | 2021.182 | 0 | 0
[14 empty] | 0 | -119.6 | 0 | 0 | 0 | 0% | 2021.182 | 0 | 0
[14 empty] | 0 | -119.6 | 0 | 0 | 0 | 0% | 2021.182 | 0 | 0
[14 empty] | 0 | -119.6 | 0 | 0 | 0 | 0% | 2021.182 | 0 | 0
[14 empty] | 0 | -119.6 | 0 | 0 | 0 | 0% | 2021.182 | 0 | 0

## Compresión I-1% ceniza
PROYECTO |  |  | EVALUACIÓN DEL MEJORAMIENTO DE UN SUELO ARCILLOSO TIPO CH MEZCLADO CON CENIZAS DE FIBRA DE FIQUE.CASO DE ESTUDIO GIRÓN, SANTANDER |  |  |  |  | COMPRESIÓN INCONFINADA INV E-152 1% ceniza de fibra de fique
ESTUDIANTE |  |  | Luisa Fernanda Barros Torres
ESTUDIANTE |  |  | Luisa Fernanda Cañizares Carrillo
DIRECTOR |  |  | José Alberto Rondón
CO-DIRECTOR |  |  | Luz Marina Torrado Gómez
ENSAYO DE COMPRESIÓN INCONFINADA (UCS)
DATOS DE LA PRENSA |  |  |  |  | Paso 1. Medición de Probetas |  |  |  | Paso 2. Datos de la Probeta |  |  |  | Paso 3. Determinación Índice de Humedad
DATE: 11/04/2025; |  |  |  |  | Medición con Disco |  | NO |  | Dato Especifico | Simbologia | Resultado |  | Dato Especifico | [5 empty] | Simbologia | Resultado
TIME: 17:22:52; |  |  |  |  | Dato Especifico | Simbologia | Resultado |  | Diámetro superior promedio | Dsup | 50.7475 |  | Altura promedio | [5 empty] | Hprom | 10.091
DIGITAL ID: 801F1230E384; |  |  |  |  | Diámetro superior [mm] | D1 | 50.55 |  | Diámetro medio promedio | Dmed | 50.8475 |  | Diametro promedio | Diametro promedio | Diametro promedio | Diametro promedio | Diametro promedio | Diametro promedio | Dprom | 5.0805
MACHINE ID: 22007723; | [5 empty] | D2 | 50.8 |  | Diámetro inferior promedio | Dinf | 50.82 |  | Area | Area | Area | Area | Area | Area | A | 20.27229
SPECIMEN ID: SBG_C1 1%; | [5 empty] | D3 | 50.83 |  | Diámetro promedio | D | 50.805 |  | Volumen total | Volumen total | Volumen total | Volumen total | Volumen total | Volumen total | Vt | 204.5677
TEST NUMBER: 156; | [5 empty] | D4 | 50.81 |  | Altura promedio | H | 100.91 |  | Peso total de la probeta despues de compactar | Peso total de la probeta despues de compactar | Peso total de la probeta despues de compactar | Peso total de la probeta despues de compactar | Peso total de la probeta despues de compactar | Peso total de la probeta despues de compactar | Wt | 408.94
OPERATOR: DPX; |  |  |  |  | Diámetro medio [mm] | D1 | 50.71 |  | Peso as compacted | Wac | 408.94 |  | Humedad medida | Humedad medida | Humedad medida | Humedad medida | Humedad medida | Humedad medida | %W | 15.45%
TEST: CUSTOM; | [5 empty] | D2 | 50.87 |  | Área promedio | A0 | 2027.229 |  | Peso de solidos en la probeta | [5 empty] | Ws | 354.2139
TYPE TEST: DISPL. CONTROL; | [5 empty] | D3 | 50.97 |  | Volumen total | VT | 204.5677 |  | Masa del agua | [5 empty] | - | 54.72605
SPECIMEN: OTHER; | [5 empty] | D4 | 50.84 | [5 empty] | Densidad unitaria seca | Densidad unitaria seca | Densidad unitaria seca | Densidad unitaria seca | Densidad unitaria seca | Densidad unitaria seca | γ d | 1.731525
AREA: 17671.4 mm²; |  |  |  |  | Diámetro inferior [mm] | D1 | 50.75 |  | Paso 3. Determinación Índice de Humedad
TEST DURATION: 117 Sec; | [5 empty] | D2 | 50.76 |  | Dato Especifico | Simbologia | Resultado
READINGS: 1171; | [5 empty] | D3 | 50.87 |  | Peso muestra humeda | WH | 80.75
UNIT OF MEASURE: MPa; | [5 empty] | D4 | 50.9 |  | Peso muestra seca | WS | 69.81 | 0
TEST SPEED: 3.00 mm/min; |  |  |  |  | Alturas de la probeta | H1 | 100.94 |  | Peso del molde | Wc | 15.04
DATA INTERVAL 1: 200 mSec; | [5 empty] | H2 | 100.85 |  | Porcentaje de humerdad | % w | 15.45%
CHANGE INTERVAL DISPL.: 10.000 mm; | [5 empty] | H3 | 100.87 |  | Peso del agua | Ww | 10.94
DATA INTERVAL 2: 500 mSec; | [5 empty] | H4 | 101 |  | Peso de sólidos | Ws | 54.77
DISPLAC. LIMIT: 17.000 mm; | [5 empty] | H5 | 100.88
FEEDBACK CH: Crosshead; | [5 empty] | H6 | 100.92 |  | RESULTADOS RESPUESTA MECANICA MÁXIMA | [9 empty] | Va
[9 empty] | Fuerza máxima qu [kN] |  | 1.093 | [7 empty] | -
DATOS DE CARGA Y DEFORMACIÓN | [8 empty] | Desplazamiento máximo al momento de la falla [mm] |  | 1.4879 |  |  | Saturacion | Saturacion | Saturacion | Saturacion | Saturacion
Indice de Datos | Hora: | Carga | Resistencia | Deformación |  |  |  |  | Deformación máxima al momento de falla [%] |  | 1.474%
[9 empty] | Esfuerzo máximo [kN/m2] |  | 531.2098 |  | CALCULOS PARA CURVA ESFUERZO VS DEFORMACIÓN
1 | 65.7 | 0.079 | 0 | 0 |  |  |  |  | Área corregida [mm2] |  | 2057.567 |  | Datos | Tiempo | Fuerza | Lectura deformación |  | Def. Unitaria | Área corregida | Esfuerzo
2 | 65.8 | 0.079 | 0 | 0 | [9 empty] | [s] | [kN] | [mm] | [ipulgadas] | [%] | Ac [mm2] | [kg/cm2] | [kN/m2]
3 | 65.9 | 0.079 | 0 | 0.0001 | [8 empty] | 1 | 0 | 0.079 | 0 | 0 | 0% | 2027.229 | 0.3973715 | 38.96945
4 | 66 | 0.079 | 0 | 0.0001 | [8 empty] | 2 | 0.1 | 0.079 | 0 | 0 | 0% | 2027.229 | 0.3973715 | 38.96945
5 | 66.1 | 0.08 | 0 | 0 | [8 empty] | 3 | 0.2 | 0.079 | 0.0001 | 3.937008e-06 | 9.91e-05% | 2027.231 | 0.3973711 | 38.96941
6 | 66.2 | 0.091 | 0.01 | 0.0002 | [8 empty] | 4 | 0.3 | 0.079 | 0.0001 | 3.937008e-06 | 9.91e-05% | 2027.231 | 0.3973711 | 38.96941
7 | 66.3 | 0.101 | 0.01 | 0.0012 | [8 empty] | 5 | 0.4 | 0.08 | 0 | 0 | 0% | 2027.229 | 0.4024015 | 39.46274
8 | 66.4 | 0.108 | 0.01 | 0.0034 | [8 empty] | 6 | 0.5 | 0.091 | 0.0002 | 7.874016e-06 | 0.0001982% | 2027.233 | 0.4577308 | 44.88877
9 | 66.5 | 0.114 | 0.01 | 0.0067 | [8 empty] | 7 | 0.6 | 0.101 | 0.0012 | 4.724409e-05 | 0.001189% | 2027.253 | 0.5080259 | 49.82111
10 | 66.6 | 0.118 | 0.01 | 0.0108 | [8 empty] | 8 | 0.7 | 0.108 | 0.0034 | 0.0001338583 | 0.003369% | 2027.297 | 0.5432237 | 53.2729
11 | 66.7 | 0.122 | 0.01 | 0.0151 | [8 empty] | 9 | 0.8 | 0.114 | 0.0067 | 0.0002637795 | 0.00664% | 2027.364 | 0.5733841 | 56.23067
12 | 66.8 | 0.127 | 0.01 | 0.0194 | [8 empty] | 10 | 0.9 | 0.118 | 0.0108 | 0.0004251969 | 0.0107% | 2027.446 | 0.5934787 | 58.20131
13 | 66.9 | 0.131 | 0.01 | 0.0242 | [8 empty] | 11 | 1 | 0.122 | 0.0151 | 0.0005944882 | 0.01496% | 2027.532 | 0.6135705 | 60.17167
14 | 67 | 0.133 | 0.01 | 0.0289 | [8 empty] | 12 | 1.1 | 0.127 | 0.0194 | 0.0007637795 | 0.01923% | 2027.619 | 0.6386896 | 62.63505
15 | 67.1 | 0.137 | 0.01 | 0.0339 | [8 empty] | 13 | 1.2 | 0.131 | 0.0242 | 0.0009527559 | 0.02398% | 2027.715 | 0.6587745 | 64.60473
16 | 67.2 | 0.14 | 0.01 | 0.0389 | [8 empty] | 14 | 1.3 | 0.133 | 0.0289 | 0.001137795 | 0.02864% | 2027.81 | 0.6688009 | 65.58801
17 | 67.3 | 0.144 | 0.01 | 0.044 | [8 empty] | 15 | 1.4 | 0.137 | 0.0339 | 0.001334646 | 0.03359% | 2027.91 | 0.6888811 | 67.55723
18 | 67.4 | 0.148 | 0.01 | 0.0484 | [8 empty] | 16 | 1.5 | 0.14 | 0.0389 | 0.001531496 | 0.03855% | 2028.011 | 0.7039312 | 69.03317
19 | 67.5 | 0.151 | 0.01 | 0.0525 | [8 empty] | 17 | 1.6 | 0.144 | 0.044 | 0.001732283 | 0.0436% | 2028.113 | 0.7240069 | 71.00195
20 | 67.6 | 0.155 | 0.01 | 0.0567 | [8 empty] | 18 | 1.7 | 0.148 | 0.0484 | 0.001905512 | 0.04796% | 2028.202 | 0.7440858 | 72.97105
21 | 67.7 | 0.158 | 0.01 | 0.0606 | [8 empty] | 19 | 1.8 | 0.151 | 0.0525 | 0.002066929 | 0.05203% | 2028.284 | 0.7591377 | 74.44716
22 | 67.8 | 0.162 | 0.01 | 0.0646 | [8 empty] | 20 | 1.9 | 0.155 | 0.0567 | 0.002232283 | 0.05619% | 2028.369 | 0.7792149 | 76.41609
23 | 67.9 | 0.165 | 0.01 | 0.0688 | [8 empty] | 21 | 2 | 0.158 | 0.0606 | 0.002385827 | 0.06005% | 2028.447 | 0.7942657 | 77.8921
24 | 68 | 0.169 | 0.01 | 0.0728 | [8 empty] | 22 | 2.1 | 0.162 | 0.0646 | 0.002543307 | 0.06402% | 2028.528 | 0.8143414 | 79.86088
25 | 68.1 | 0.172 | 0.01 | 0.0767 | [8 empty] | 23 | 2.2 | 0.165 | 0.0688 | 0.002708661 | 0.06818% | 2028.612 | 0.8293873 | 81.3364
26 | 68.2 | 0.176 | 0.01 | 0.0804 | [8 empty] | 24 | 2.3 | 0.169 | 0.0728 | 0.002866142 | 0.07214% | 2028.692 | 0.8494599 | 83.30489
27 | 68.3 | 0.179 | 0.01 | 0.084 | [8 empty] | 25 | 2.4 | 0.172 | 0.0767 | 0.003019685 | 0.07601% | 2028.771 | 0.8645057 | 84.78039
28 | 68.4 | 0.182 | 0.01 | 0.088 | [8 empty] | 26 | 2.5 | 0.176 | 0.0804 | 0.003165354 | 0.07967% | 2028.845 | 0.884578 | 86.74885
29 | 68.5 | 0.186 | 0.01 | 0.0923 | [8 empty] | 27 | 2.6 | 0.179 | 0.084 | 0.003307087 | 0.08324% | 2028.918 | 0.8996239 | 88.22437
30 | 68.6 | 0.189 | 0.01 | 0.0967 | [8 empty] | 28 | 2.7 | 0.182 | 0.088 | 0.003464567 | 0.08721% | 2028.998 | 0.9146651 | 89.69943
31 | 68.7 | 0.193 | 0.01 | 0.1015 | [8 empty] | 29 | 2.8 | 0.186 | 0.0923 | 0.003633858 | 0.09147% | 2029.085 | 0.9347278 | 91.66694
32 | 68.8 | 0.197 | 0.01 | 0.1062 | [8 empty] | 30 | 2.9 | 0.189 | 0.0967 | 0.003807087 | 0.09583% | 2029.173 | 0.9497626 | 93.14137
33 | 68.9 | 0.2 | 0.01 | 0.1107 | [8 empty] | 31 | 3 | 0.193 | 0.1015 | 0.003996063 | 0.1006% | 2029.27 | 0.9698172 | 95.10809
34 | 69 | 0.204 | 0.01 | 0.1158 | [8 empty] | 32 | 3.1 | 0.197 | 0.1062 | 0.004181102 | 0.1052% | 2029.365 | 0.9898709 | 97.07472
35 | 69.1 | 0.208 | 0.01 | 0.1207 | [8 empty] | 33 | 3.2 | 0.2 | 0.1107 | 0.004358268 | 0.1097% | 2029.455 | 1.0049 | 98.54861
36 | 69.2 | 0.212 | 0.01 | 0.1255 | [8 empty] | 34 | 3.3 | 0.204 | 0.1158 | 0.004559055 | 0.1148% | 2029.558 | 1.024946 | 100.5145
37 | 69.3 | 0.215 | 0.01 | 0.1303 | [8 empty] | 35 | 3.4 | 0.208 | 0.1207 | 0.004751969 | 0.1196% | 2029.657 | 1.044993 | 102.4804
38 | 69.4 | 0.219 | 0.01 | 0.1349 | [8 empty] | 36 | 3.5 | 0.212 | 0.1255 | 0.004940945 | 0.1244% | 2029.753 | 1.065038 | 104.4462
39 | 69.5 | 0.223 | 0.01 | 0.1399 | [8 empty] | 37 | 3.6 | 0.215 | 0.1303 | 0.005129921 | 0.1291% | 2029.85 | 1.080058 | 105.9192
40 | 69.6 | 0.227 | 0.01 | 0.1443 | [8 empty] | 38 | 3.7 | 0.219 | 0.1349 | 0.005311024 | 0.1337% | 2029.943 | 1.100102 | 107.8848
41 | 69.7 | 0.231 | 0.01 | 0.1497 | [8 empty] | 39 | 3.8 | 0.223 | 0.1399 | 0.005507874 | 0.1386% | 2030.043 | 1.120139 | 109.8499
42 | 69.8 | 0.235 | 0.01 | 0.1545 | [8 empty] | 40 | 3.9 | 0.227 | 0.1443 | 0.005681102 | 0.143% | 2030.132 | 1.140182 | 111.8154
43 | 69.9 | 0.238 | 0.01 | 0.1592 | [8 empty] | 41 | 4 | 0.231 | 0.1497 | 0.005893701 | 0.1484% | 2030.241 | 1.160211 | 113.7796
44 | 70 | 0.243 | 0.01 | 0.1637 | [8 empty] | 42 | 4.1 | 0.235 | 0.1545 | 0.006082677 | 0.1531% | 2030.338 | 1.180245 | 115.7443
45 | 70.1 | 0.247 | 0.01 | 0.1684 | [8 empty] | 43 | 4.2 | 0.238 | 0.1592 | 0.006267717 | 0.1578% | 2030.432 | 1.195256 | 117.2164
46 | 70.2 | 0.251 | 0.01 | 0.1731 | [8 empty] | 44 | 4.3 | 0.243 | 0.1637 | 0.006444882 | 0.1622% | 2030.523 | 1.220312 | 119.6736
47 | 70.3 | 0.255 | 0.01 | 0.1778 | [8 empty] | 45 | 4.4 | 0.247 | 0.1684 | 0.006629921 | 0.1669% | 2030.618 | 1.240341 | 121.6379
48 | 70.4 | 0.259 | 0.01 | 0.1824 | [8 empty] | 46 | 4.5 | 0.251 | 0.1731 | 0.006814961 | 0.1715% | 2030.712 | 1.260369 | 123.6019
49 | 70.5 | 0.263 | 0.01 | 0.1866 | [8 empty] | 47 | 4.6 | 0.255 | 0.1778 | 0.007 | 0.1762% | 2030.807 | 1.280395 | 125.5658
50 | 70.6 | 0.266 | 0.02 | 0.1908 | [8 empty] | 48 | 4.7 | 0.259 | 0.1824 | 0.007181102 | 0.1808% | 2030.9 | 1.30042 | 127.5297
51 | 70.7 | 0.27 | 0.02 | 0.1949 | [8 empty] | 49 | 4.8 | 0.263 | 0.1866 | 0.007346457 | 0.1849% | 2030.985 | 1.320449 | 129.4938
52 | 70.8 | 0.274 | 0.02 | 0.1989 |  |  |  | CURVA FUERZA DESPLAZAMIENTO |  |  |  |  | 50 | 4.9 | 0.266 | 0.1908 | 0.007511811 | 0.1891% | 2031.069 | 1.335455 | 130.9655
53 | 70.9 | 0.278 | 0.02 | 0.203 |  |  |  | MGMX-UCS-RX |  |  |  |  | 51 | 5 | 0.27 | 0.1949 | 0.007673228 | 0.1931% | 2031.152 | 1.355482 | 132.9295
54 | 71 | 0.283 | 0.02 | 0.2071 | [8 empty] | 52 | 5.1 | 0.274 | 0.1989 | 0.007830709 | 0.1971% | 2031.233 | 1.375509 | 134.8935
55 | 71.1 | 0.286 | 0.02 | 0.2111 | [8 empty] | 53 | 5.2 | 0.278 | 0.203 | 0.007992126 | 0.2012% | 2031.315 | 1.395532 | 136.8571
56 | 71.2 | 0.29 | 0.02 | 0.2157 | [8 empty] | 54 | 5.3 | 0.283 | 0.2071 | 0.008153543 | 0.2052% | 2031.398 | 1.420574 | 139.3129
57 | 71.3 | 0.294 | 0.02 | 0.2207 | [8 empty] | 55 | 5.4 | 0.286 | 0.2111 | 0.008311024 | 0.2092% | 2031.479 | 1.435576 | 140.7841
58 | 71.4 | 0.298 | 0.02 | 0.226 | [8 empty] | 56 | 5.5 | 0.29 | 0.2157 | 0.008492126 | 0.2138% | 2031.572 | 1.455587 | 142.7466
59 | 71.5 | 0.302 | 0.02 | 0.2314 | [8 empty] | 57 | 5.6 | 0.294 | 0.2207 | 0.008688976 | 0.2187% | 2031.672 | 1.475591 | 144.7084
60 | 71.6 | 0.306 | 0.02 | 0.2367 | [8 empty] | 58 | 5.7 | 0.298 | 0.226 | 0.008897638 | 0.224% | 2031.779 | 1.495589 | 146.6695
61 | 71.7 | 0.31 | 0.02 | 0.2412 | [8 empty] | 59 | 5.8 | 0.302 | 0.2314 | 0.009110236 | 0.2293% | 2031.888 | 1.515582 | 148.6302
62 | 71.8 | 0.315 | 0.02 | 0.2453 | [8 empty] | 60 | 5.9 | 0.306 | 0.2367 | 0.009318898 | 0.2346% | 2031.995 | 1.535575 | 150.5909
63 | 71.9 | 0.319 | 0.02 | 0.2488 | [8 empty] | 61 | 6 | 0.31 | 0.2412 | 0.009496063 | 0.239% | 2032.086 | 1.555579 | 152.5526
64 | 72 | 0.323 | 0.02 | 0.2524 | [8 empty] | 62 | 6.1 | 0.315 | 0.2453 | 0.00965748 | 0.2431% | 2032.169 | 1.580604 | 155.0068
65 | 72.1 | 0.327 | 0.02 | 0.2564 | [8 empty] | 63 | 6.2 | 0.319 | 0.2488 | 0.009795276 | 0.2466% | 2032.24 | 1.60062 | 156.9697
66 | 72.2 | 0.332 | 0.02 | 0.261 | [8 empty] | 64 | 6.3 | 0.323 | 0.2524 | 0.009937008 | 0.2501% | 2032.312 | 1.620632 | 158.9323
67 | 72.3 | 0.336 | 0.02 | 0.267 | [8 empty] | 65 | 6.4 | 0.327 | 0.2564 | 0.01009449 | 0.2541% | 2032.393 | 1.640637 | 160.8941
68 | 72.4 | 0.341 | 0.02 | 0.2726 | [8 empty] | 66 | 6.5 | 0.332 | 0.261 | 0.01027559 | 0.2586% | 2032.486 | 1.665647 | 163.3468
69 | 72.5 | 0.345 | 0.02 | 0.2779 | [8 empty] | 67 | 6.6 | 0.336 | 0.267 | 0.01051181 | 0.2646% | 2032.607 | 1.685615 | 165.3049
70 | 72.5 | 0.346 | 0.02 | 0.2779 | [8 empty] | 68 | 6.7 | 0.341 | 0.2726 | 0.01073228 | 0.2701% | 2032.72 | 1.710603 | 167.7555
71 | 72.6 | 0.35 | 0.02 | 0.2828 | [8 empty] | 69 | 6.8 | 0.345 | 0.2779 | 0.01094094 | 0.2754% | 2032.827 | 1.730577 | 169.7144
72 | 72.7 | 0.355 | 0.02 | 0.2872 | [8 empty] | 70 | 6.8 | 0.346 | 0.2779 | 0.01094094 | 0.2754% | 2032.827 | 1.735594 | 170.2063
73 | 72.8 | 0.359 | 0.02 | 0.2912 | [8 empty] | 71 | 6.9 | 0.35 | 0.2828 | 0.01113386 | 0.2802% | 2032.926 | 1.755573 | 172.1656
74 | 72.9 | 0.363 | 0.02 | 0.2955 | [8 empty] | 72 | 7 | 0.355 | 0.2872 | 0.01130709 | 0.2846% | 2033.015 | 1.780575 | 174.6175
75 | 73 | 0.369 | 0.02 | 0.3001 | [8 empty] | 73 | 7.1 | 0.359 | 0.2912 | 0.01146457 | 0.2886% | 2033.096 | 1.800566 | 176.578
76 | 73.1 | 0.373 | 0.02 | 0.3048 | [8 empty] | 74 | 7.2 | 0.363 | 0.2955 | 0.01163386 | 0.2928% | 2033.183 | 1.82055 | 178.5378
77 | 73.2 | 0.378 | 0.02 | 0.3092 | [8 empty] | 75 | 7.3 | 0.369 | 0.3001 | 0.01181496 | 0.2974% | 2033.276 | 1.850557 | 181.4805
78 | 73.3 | 0.382 | 0.02 | 0.3133 | [8 empty] | 76 | 7.4 | 0.373 | 0.3048 | 0.012 | 0.3021% | 2033.371 | 1.87053 | 183.4392
79 | 73.4 | 0.387 | 0.02 | 0.3174 | [8 empty] | 77 | 7.5 | 0.378 | 0.3092 | 0.01217323 | 0.3064% | 2033.46 | 1.895521 | 185.8901
80 | 73.5 | 0.392 | 0.02 | 0.3218 | [8 empty] | 78 | 7.6 | 0.382 | 0.3133 | 0.01233465 | 0.3105% | 2033.543 | 1.915502 | 187.8495
81 | 73.6 | 0.398 | 0.02 | 0.3268 | [8 empty] | 79 | 7.7 | 0.387 | 0.3174 | 0.01249606 | 0.3145% | 2033.625 | 1.940495 | 190.3005
82 | 73.7 | 0.403 | 0.02 | 0.3323 | [8 empty] | 80 | 7.8 | 0.392 | 0.3218 | 0.01266929 | 0.3189% | 2033.714 | 1.96548 | 192.7508
83 | 73.8 | 0.408 | 0.02 | 0.338 | [8 empty] | 81 | 7.9 | 0.398 | 0.3268 | 0.01286614 | 0.3239% | 2033.815 | 1.995464 | 195.6913
84 | 73.9 | 0.413 | 0.02 | 0.3423 | [8 empty] | 82 | 8 | 0.403 | 0.3323 | 0.01308268 | 0.3293% | 2033.927 | 2.020422 | 198.1389
85 | 74 | 0.418 | 0.02 | 0.3464 | [8 empty] | 83 | 8.1 | 0.408 | 0.338 | 0.01330709 | 0.335% | 2034.042 | 2.045374 | 200.5858
86 | 74.1 | 0.423 | 0.02 | 0.3507 | [8 empty] | 84 | 8.2 | 0.413 | 0.3423 | 0.01347638 | 0.3392% | 2034.129 | 2.070351 | 203.0353
87 | 74.2 | 0.428 | 0.02 | 0.3554 | [8 empty] | 85 | 8.3 | 0.418 | 0.3464 | 0.0136378 | 0.3433% | 2034.212 | 2.09533 | 205.485
88 | 74.3 | 0.434 | 0.02 | 0.3601 | [8 empty] | 86 | 8.4 | 0.423 | 0.3507 | 0.01380709 | 0.3475% | 2034.299 | 2.120303 | 207.934
89 | 74.4 | 0.439 | 0.02 | 0.3646 | [8 empty] | 87 | 8.5 | 0.428 | 0.3554 | 0.01399213 | 0.3522% | 2034.394 | 2.145266 | 210.3821
90 | 74.5 | 0.444 | 0.03 | 0.3689 | [8 empty] | 88 | 8.6 | 0.434 | 0.3601 | 0.01417717 | 0.3569% | 2034.489 | 2.175238 | 213.3214
91 | 74.6 | 0.45 | 0.03 | 0.3727 | [8 empty] | 89 | 8.7 | 0.439 | 0.3646 | 0.01435433 | 0.3613% | 2034.58 | 2.2002 | 215.7693
92 | 74.7 | 0.455 | 0.03 | 0.3767 | [8 empty] | 90 | 8.8 | 0.444 | 0.3689 | 0.01452362 | 0.3656% | 2034.667 | 2.225164 | 218.2175
93 | 74.8 | 0.46 | 0.03 | 0.3809 | [8 empty] | 91 | 8.9 | 0.45 | 0.3727 | 0.01467323 | 0.3693% | 2034.744 | 2.255149 | 221.158
94 | 74.9 | 0.467 | 0.03 | 0.3852 | [8 empty] | 92 | 9 | 0.455 | 0.3767 | 0.01483071 | 0.3733% | 2034.825 | 2.280115 | 223.6065
95 | 75 | 0.471 | 0.03 | 0.3899 | [8 empty] | 93 | 9.1 | 0.46 | 0.3809 | 0.01499606 | 0.3775% | 2034.91 | 2.305075 | 226.0542
96 | 75.1 | 0.477 | 0.03 | 0.3943 | [8 empty] | 94 | 9.2 | 0.467 | 0.3852 | 0.01516535 | 0.3817% | 2034.997 | 2.340052 | 229.4844
97 | 75.2 | 0.482 | 0.03 | 0.3987 | [8 empty] | 95 | 9.3 | 0.471 | 0.3899 | 0.01535039 | 0.3864% | 2035.092 | 2.359985 | 231.4391
98 | 75.3 | 0.487 | 0.03 | 0.404 | [8 empty] | 96 | 9.4 | 0.477 | 0.3943 | 0.01552362 | 0.3907% | 2035.181 | 2.389944 | 234.3772
99 | 75.4 | 0.493 | 0.03 | 0.4097 | [8 empty] | 97 | 9.5 | 0.482 | 0.3987 | 0.01569685 | 0.3951% | 2035.27 | 2.41489 | 236.8236
100 | 75.5 | 0.499 | 0.03 | 0.4161 | [8 empty] | 98 | 9.6 | 0.487 | 0.404 | 0.01590551 | 0.4004% | 2035.378 | 2.439812 | 239.2676
101 | 75.6 | 0.504 | 0.03 | 0.4225 | [8 empty] | 99 | 9.7 | 0.493 | 0.4097 | 0.01612992 | 0.406% | 2035.493 | 2.469731 | 242.2018
102 | 75.7 | 0.51 | 0.03 | 0.4287 | [8 empty] | 100 | 9.8 | 0.499 | 0.4161 | 0.01638189 | 0.4123% | 2035.623 | 2.49963 | 245.1338
103 | 75.8 | 0.515 | 0.03 | 0.4343 | [8 empty] | 101 | 9.9 | 0.504 | 0.4225 | 0.01663386 | 0.4187% | 2035.752 | 2.524515 | 247.5743
104 | 75.9 | 0.52 | 0.03 | 0.4392 | [8 empty] | 102 | 10 | 0.51 | 0.4287 | 0.01687795 | 0.4248% | 2035.878 | 2.554411 | 250.5062
105 | 76 | 0.525 | 0.03 | 0.4435 | [8 empty] | 103 | 10.1 | 0.515 | 0.4343 | 0.01709843 | 0.4304% | 2035.991 | 2.579311 | 252.948
106 | 76.1 | 0.531 | 0.03 | 0.448 | [8 empty] | 104 | 10.2 | 0.52 | 0.4392 | 0.01729134 | 0.4352% | 2036.091 | 2.604226 | 255.3914
107 | 76.2 | 0.535 | 0.03 | 0.4529 | [8 empty] | 105 | 10.3 | 0.525 | 0.4435 | 0.01746063 | 0.4395% | 2036.178 | 2.629154 | 257.836
108 | 76.3 | 0.541 | 0.03 | 0.4585 | [8 empty] | 106 | 10.4 | 0.531 | 0.448 | 0.0176378 | 0.444% | 2036.269 | 2.659082 | 260.771
109 | 76.4 | 0.546 | 0.03 | 0.4651 | [8 empty] | 107 | 10.5 | 0.535 | 0.4529 | 0.01783071 | 0.4488% | 2036.368 | 2.678982 | 262.7226
110 | 76.5 | 0.552 | 0.03 | 0.4719 | [8 empty] | 108 | 10.6 | 0.541 | 0.4585 | 0.01805118 | 0.4544% | 2036.482 | 2.708876 | 265.6542
111 | 76.6 | 0.557 | 0.03 | 0.4784 | [8 empty] | 109 | 10.7 | 0.546 | 0.4651 | 0.01831102 | 0.4609% | 2036.616 | 2.733732 | 268.0918
112 | 76.7 | 0.562 | 0.03 | 0.4848 | [8 empty] | 110 | 10.8 | 0.552 | 0.4719 | 0.01857874 | 0.4676% | 2036.754 | 2.763586 | 271.0195
113 | 76.8 | 0.567 | 0.03 | 0.4897 | [8 empty] | 111 | 10.9 | 0.557 | 0.4784 | 0.01883465 | 0.4741% | 2036.886 | 2.788438 | 273.4567
114 | 76.9 | 0.573 | 0.03 | 0.4943 | [8 empty] | 112 | 11 | 0.562 | 0.4848 | 0.01908661 | 0.4804% | 2037.015 | 2.81329 | 275.8939
115 | 77 | 0.577 | 0.03 | 0.4992 | [8 empty] | 113 | 11.1 | 0.567 | 0.4897 | 0.01927953 | 0.4853% | 2037.115 | 2.83818 | 278.3348
116 | 77.1 | 0.583 | 0.03 | 0.5045 | [8 empty] | 114 | 11.2 | 0.573 | 0.4943 | 0.01946063 | 0.4898% | 2037.208 | 2.868083 | 281.2673
117 | 77.2 | 0.588 | 0.03 | 0.5101 | [8 empty] | 115 | 11.3 | 0.577 | 0.4992 | 0.01965354 | 0.4947% | 2037.307 | 2.887963 | 283.2169
118 | 77.3 | 0.594 | 0.03 | 0.5161 | [8 empty] | 116 | 11.4 | 0.583 | 0.5045 | 0.0198622 | 0.5% | 2037.415 | 2.91784 | 286.1469
119 | 77.4 | 0.599 | 0.03 | 0.522 | [8 empty] | 117 | 11.5 | 0.588 | 0.5101 | 0.02008268 | 0.5055% | 2037.529 | 2.9427 | 288.5849
120 | 77.5 | 0.604 | 0.03 | 0.5279 | [8 empty] | 118 | 11.6 | 0.594 | 0.5161 | 0.0203189 | 0.5114% | 2037.65 | 2.97255 | 291.5122
121 | 77.6 | 0.609 | 0.03 | 0.5336 | [8 empty] | 119 | 11.7 | 0.599 | 0.522 | 0.02055118 | 0.5173% | 2037.77 | 2.997395 | 293.9488
122 | 77.7 | 0.614 | 0.03 | 0.5383 | [8 empty] | 120 | 11.8 | 0.604 | 0.5279 | 0.02078346 | 0.5231% | 2037.89 | 3.022238 | 296.385
123 | 77.8 | 0.619 | 0.04 | 0.5427 | [8 empty] | 121 | 11.9 | 0.609 | 0.5336 | 0.02100787 | 0.5288% | 2038.006 | 3.047083 | 298.8215
124 | 77.9 | 0.625 | 0.04 | 0.5471 | [8 empty] | 122 | 12 | 0.614 | 0.5383 | 0.02119291 | 0.5334% | 2038.101 | 3.071957 | 301.2608
125 | 78 | 0.63 | 0.04 | 0.5521 | [8 empty] | 123 | 12.1 | 0.619 | 0.5427 | 0.02136614 | 0.5378% | 2038.19 | 3.096837 | 303.7008
126 | 78.1 | 0.635 | 0.04 | 0.5577 | [8 empty] | 124 | 12.2 | 0.625 | 0.5471 | 0.02153937 | 0.5422% | 2038.28 | 3.126717 | 306.6311
127 | 78.2 | 0.64 | 0.04 | 0.5634 | [8 empty] | 125 | 12.3 | 0.63 | 0.5521 | 0.02173622 | 0.5471% | 2038.381 | 3.151574 | 309.0688
128 | 78.3 | 0.645 | 0.04 | 0.5686 | [8 empty] | 126 | 12.4 | 0.635 | 0.5577 | 0.02195669 | 0.5527% | 2038.495 | 3.176409 | 311.5043
129 | 78.4 | 0.65 | 0.04 | 0.5736 | [8 empty] | 127 | 12.5 | 0.64 | 0.5634 | 0.0221811 | 0.5583% | 2038.611 | 3.201239 | 313.9393
130 | 78.5 | 0.655 | 0.04 | 0.5784 | [8 empty] | 128 | 12.6 | 0.645 | 0.5686 | 0.02238583 | 0.5635% | 2038.717 | 3.226081 | 316.3755
131 | 78.6 | 0.66 | 0.04 | 0.5833 | [8 empty] | 129 | 12.7 | 0.65 | 0.5736 | 0.02258268 | 0.5684% | 2038.818 | 3.250928 | 318.8122
132 | 78.7 | 0.664 | 0.04 | 0.5888 | [8 empty] | 130 | 12.8 | 0.655 | 0.5784 | 0.02277165 | 0.5732% | 2038.916 | 3.275778 | 321.2492
133 | 78.8 | 0.67 | 0.04 | 0.5947 | [8 empty] | 131 | 12.9 | 0.66 | 0.5833 | 0.02296457 | 0.578% | 2039.015 | 3.300623 | 323.6857
134 | 78.9 | 0.675 | 0.04 | 0.6015 | [8 empty] | 132 | 13 | 0.664 | 0.5888 | 0.0231811 | 0.5835% | 2039.127 | 3.320444 | 325.6295
135 | 79 | 0.68 | 0.04 | 0.6076 | [8 empty] | 133 | 13.1 | 0.67 | 0.5947 | 0.02341339 | 0.5893% | 2039.247 | 3.350251 | 328.5527
136 | 79.1 | 0.684 | 0.04 | 0.6135 | [8 empty] | 134 | 13.2 | 0.675 | 0.6015 | 0.0236811 | 0.5961% | 2039.385 | 3.375024 | 330.9821
137 | 79.2 | 0.689 | 0.04 | 0.6192 | [8 empty] | 135 | 13.3 | 0.68 | 0.6076 | 0.02392126 | 0.6021% | 2039.509 | 3.399818 | 333.4135
138 | 79.3 | 0.694 | 0.04 | 0.6247 | [8 empty] | 136 | 13.4 | 0.684 | 0.6135 | 0.02415354 | 0.608% | 2039.629 | 3.419616 | 335.3551
139 | 79.4 | 0.699 | 0.04 | 0.6299 | [8 empty] | 137 | 13.5 | 0.689 | 0.6192 | 0.02437795 | 0.6136% | 2039.745 | 3.444417 | 337.7873
140 | 79.5 | 0.704 | 0.04 | 0.6344 | [8 empty] | 138 | 13.6 | 0.694 | 0.6247 | 0.02459449 | 0.6191% | 2039.857 | 3.469223 | 340.2199
141 | 79.6 | 0.709 | 0.04 | 0.6386 | [8 empty] | 139 | 13.7 | 0.699 | 0.6299 | 0.02479921 | 0.6242% | 2039.963 | 3.494036 | 342.6533
142 | 79.7 | 0.714 | 0.04 | 0.6425 | [8 empty] | 140 | 13.8 | 0.704 | 0.6344 | 0.02497638 | 0.6287% | 2040.054 | 3.518871 | 345.0889
143 | 79.8 | 0.719 | 0.04 | 0.6473 | [8 empty] | 141 | 13.9 | 0.709 | 0.6386 | 0.02514173 | 0.6328% | 2040.14 | 3.543715 | 347.5252
144 | 79.9 | 0.723 | 0.04 | 0.653 | [8 empty] | 142 | 14 | 0.714 | 0.6425 | 0.02529528 | 0.6367% | 2040.219 | 3.568567 | 349.9624
145 | 80 | 0.728 | 0.04 | 0.6592 | [8 empty] | 143 | 14.1 | 0.719 | 0.6473 | 0.02548425 | 0.6415% | 2040.317 | 3.593385 | 352.3963
146 | 80.1 | 0.733 | 0.04 | 0.6657 | [8 empty] | 144 | 14.2 | 0.723 | 0.653 | 0.02570866 | 0.6471% | 2040.433 | 3.61317 | 354.3366
147 | 80.2 | 0.737 | 0.04 | 0.6715 | [8 empty] | 145 | 14.3 | 0.728 | 0.6592 | 0.02595276 | 0.6533% | 2040.559 | 3.637933 | 356.765
148 | 80.3 | 0.741 | 0.04 | 0.6771 | [8 empty] | 146 | 14.4 | 0.733 | 0.6657 | 0.02620866 | 0.6597% | 2040.691 | 3.662681 | 359.192
149 | 80.4 | 0.747 | 0.04 | 0.6833 | [8 empty] | 147 | 14.5 | 0.737 | 0.6715 | 0.02643701 | 0.6654% | 2040.809 | 3.682455 | 361.1312
150 | 80.5 | 0.751 | 0.04 | 0.6897 | [8 empty] | 148 | 14.6 | 0.741 | 0.6771 | 0.02665748 | 0.671% | 2040.923 | 3.702235 | 363.071
151 | 80.6 | 0.756 | 0.04 | 0.6966 | [8 empty] | 149 | 14.7 | 0.747 | 0.6833 | 0.02690157 | 0.6771% | 2041.05 | 3.731981 | 365.9882
152 | 80.7 | 0.76 | 0.04 | 0.7034 | [8 empty] | 150 | 14.8 | 0.751 | 0.6897 | 0.02715354 | 0.6835% | 2041.18 | 3.751726 | 367.9244
153 | 80.8 | 0.764 | 0.04 | 0.7099 | [8 empty] | 151 | 14.9 | 0.756 | 0.6966 | 0.0274252 | 0.6903% | 2041.321 | 3.776444 | 370.3485
154 | 80.9 | 0.77 | 0.04 | 0.7147 | [8 empty] | 152 | 15 | 0.76 | 0.7034 | 0.02769291 | 0.6971% | 2041.459 | 3.796167 | 372.2828
155 | 81 | 0.773 | 0.04 | 0.7202 | [8 empty] | 153 | 15.1 | 0.764 | 0.7099 | 0.02794882 | 0.7035% | 2041.591 | 3.8159 | 374.2179
156 | 81.1 | 0.778 | 0.04 | 0.7252 | [8 empty] | 154 | 15.2 | 0.77 | 0.7147 | 0.0281378 | 0.7083% | 2041.689 | 3.845683 | 377.1387
157 | 81.2 | 0.782 | 0.04 | 0.7297 | [8 empty] | 155 | 15.3 | 0.773 | 0.7202 | 0.02835433 | 0.7137% | 2041.801 | 3.860454 | 378.5873
158 | 81.3 | 0.787 | 0.04 | 0.7345 | [8 empty] | 156 | 15.4 | 0.778 | 0.7252 | 0.02855118 | 0.7187% | 2041.903 | 3.885231 | 381.0171
159 | 81.4 | 0.791 | 0.04 | 0.7394 | [8 empty] | 157 | 15.5 | 0.782 | 0.7297 | 0.02872835 | 0.7231% | 2041.995 | 3.905031 | 382.9588
160 | 81.5 | 0.796 | 0.05 | 0.7445 | [8 empty] | 158 | 15.6 | 0.787 | 0.7345 | 0.02891732 | 0.7279% | 2042.093 | 3.929811 | 385.3889
161 | 81.6 | 0.8 | 0.05 | 0.7502 | [8 empty] | 159 | 15.7 | 0.791 | 0.7394 | 0.02911024 | 0.7327% | 2042.193 | 3.949591 | 387.3288
162 | 81.7 | 0.805 | 0.05 | 0.7565 | [8 empty] | 160 | 15.8 | 0.796 | 0.7445 | 0.02931102 | 0.7378% | 2042.297 | 3.974355 | 389.7573
163 | 81.8 | 0.808 | 0.05 | 0.7632 | [8 empty] | 161 | 15.9 | 0.8 | 0.7502 | 0.02953543 | 0.7434% | 2042.413 | 3.994099 | 391.6936
164 | 81.9 | 0.813 | 0.05 | 0.7689 | [8 empty] | 162 | 16 | 0.805 | 0.7565 | 0.02978346 | 0.7497% | 2042.541 | 4.01881 | 394.1169
165 | 82 | 0.816 | 0.05 | 0.7745 | [8 empty] | 163 | 16.1 | 0.808 | 0.7632 | 0.03004724 | 0.7563% | 2042.678 | 4.033517 | 395.5592
166 | 82.1 | 0.82 | 0.05 | 0.7801 | [8 empty] | 164 | 16.2 | 0.813 | 0.7689 | 0.03027165 | 0.762% | 2042.794 | 4.058246 | 397.9843
167 | 82.2 | 0.825 | 0.05 | 0.7861 | [8 empty] | 165 | 16.3 | 0.816 | 0.7745 | 0.03049213 | 0.7675% | 2042.909 | 4.072993 | 399.4305
168 | 82.3 | 0.829 | 0.05 | 0.7927 | [8 empty] | 166 | 16.4 | 0.82 | 0.7801 | 0.0307126 | 0.7731% | 2043.023 | 4.09273 | 401.3661
169 | 82.4 | 0.834 | 0.05 | 0.799 | [8 empty] | 167 | 16.5 | 0.825 | 0.7861 | 0.03094882 | 0.779% | 2043.145 | 4.117439 | 403.7892
170 | 82.5 | 0.838 | 0.05 | 0.805 | [8 empty] | 168 | 16.6 | 0.829 | 0.7927 | 0.03120866 | 0.7856% | 2043.28 | 4.137129 | 405.7202
171 | 82.6 | 0.842 | 0.05 | 0.8104 | [8 empty] | 169 | 16.7 | 0.834 | 0.799 | 0.03145669 | 0.7918% | 2043.409 | 4.16182 | 408.1416
172 | 82.7 | 0.846 | 0.05 | 0.815 | [8 empty] | 170 | 16.8 | 0.838 | 0.805 | 0.03169291 | 0.7977% | 2043.531 | 4.18153 | 410.0745
173 | 82.8 | 0.849 | 0.05 | 0.8195 | [8 empty] | 171 | 16.9 | 0.842 | 0.8104 | 0.03190551 | 0.8031% | 2043.641 | 4.201263 | 412.0097
174 | 82.9 | 0.853 | 0.05 | 0.8241 | [8 empty] | 172 | 17 | 0.846 | 0.815 | 0.03208661 | 0.8077% | 2043.735 | 4.221027 | 413.948
175 | 83 | 0.857 | 0.05 | 0.8296 | [8 empty] | 173 | 17.1 | 0.849 | 0.8195 | 0.03226378 | 0.8121% | 2043.827 | 4.235805 | 415.3972
176 | 83.1 | 0.861 | 0.05 | 0.8353 | [8 empty] | 174 | 17.2 | 0.853 | 0.8241 | 0.03244488 | 0.8167% | 2043.921 | 4.255566 | 417.3351
177 | 83.2 | 0.865 | 0.05 | 0.8413 | [8 empty] | 175 | 17.3 | 0.857 | 0.8296 | 0.03266142 | 0.8221% | 2044.033 | 4.275287 | 419.2691
178 | 83.3 | 0.869 | 0.05 | 0.8476 | [8 empty] | 176 | 17.4 | 0.861 | 0.8353 | 0.03288583 | 0.8278% | 2044.15 | 4.294997 | 421.202
179 | 83.4 | 0.872 | 0.05 | 0.8535 | [8 empty] | 177 | 17.5 | 0.865 | 0.8413 | 0.03312205 | 0.8337% | 2044.272 | 4.314692 | 423.1335
180 | 83.5 | 0.876 | 0.05 | 0.8597 | [8 empty] | 178 | 17.6 | 0.869 | 0.8476 | 0.03337008 | 0.84% | 2044.401 | 4.334371 | 425.0634
181 | 83.6 | 0.88 | 0.05 | 0.8663 | [8 empty] | 179 | 17.7 | 0.872 | 0.8535 | 0.03360236 | 0.8458% | 2044.522 | 4.349078 | 426.5057
182 | 83.7 | 0.883 | 0.05 | 0.8716 | [8 empty] | 180 | 17.8 | 0.876 | 0.8597 | 0.03384646 | 0.8519% | 2044.648 | 4.368757 | 428.4356
183 | 83.8 | 0.888 | 0.05 | 0.8779 | [8 empty] | 181 | 17.9 | 0.88 | 0.8663 | 0.0341063 | 0.8585% | 2044.783 | 4.388416 | 430.3635
184 | 83.9 | 0.891 | 0.05 | 0.8832 | [8 empty] | 182 | 18 | 0.883 | 0.8716 | 0.03431496 | 0.8637% | 2044.891 | 4.403144 | 431.8078
185 | 84 | 0.895 | 0.05 | 0.8881 | [8 empty] | 183 | 18.1 | 0.888 | 0.8779 | 0.03456299 | 0.87% | 2045.02 | 4.427798 | 434.2255
186 | 84.1 | 0.898 | 0.05 | 0.8925 | [8 empty] | 184 | 18.2 | 0.891 | 0.8832 | 0.03477165 | 0.8752% | 2045.129 | 4.442521 | 435.6694
187 | 84.2 | 0.901 | 0.05 | 0.897 | [8 empty] | 185 | 18.3 | 0.895 | 0.8881 | 0.03496457 | 0.8801% | 2045.229 | 4.462246 | 437.6039
188 | 84.3 | 0.906 | 0.05 | 0.9017 | [8 empty] | 186 | 18.4 | 0.898 | 0.8925 | 0.0351378 | 0.8845% | 2045.319 | 4.477007 | 439.0514
189 | 84.4 | 0.909 | 0.05 | 0.9067 | [8 empty] | 187 | 18.5 | 0.901 | 0.897 | 0.03531496 | 0.8889% | 2045.411 | 4.491761 | 440.4983
190 | 84.5 | 0.912 | 0.05 | 0.9125 | [8 empty] | 188 | 18.6 | 0.906 | 0.9017 | 0.0355 | 0.8936% | 2045.507 | 4.516476 | 442.922
191 | 84.6 | 0.916 | 0.05 | 0.9189 | [8 empty] | 189 | 18.7 | 0.909 | 0.9067 | 0.03569685 | 0.8985% | 2045.609 | 4.531204 | 444.3664
192 | 84.7 | 0.92 | 0.05 | 0.926 | [8 empty] | 190 | 18.8 | 0.912 | 0.9125 | 0.0359252 | 0.9043% | 2045.728 | 4.545895 | 445.8071
193 | 84.8 | 0.923 | 0.05 | 0.9327 | [8 empty] | 191 | 18.9 | 0.916 | 0.9189 | 0.03617717 | 0.9106% | 2045.859 | 4.565541 | 447.7337
194 | 84.9 | 0.926 | 0.05 | 0.939 | [8 empty] | 192 | 19 | 0.92 | 0.926 | 0.03645669 | 0.9176% | 2046.004 | 4.585152 | 449.657
195 | 85 | 0.93 | 0.05 | 0.9449 | [8 empty] | 193 | 19.1 | 0.923 | 0.9327 | 0.03672047 | 0.9243% | 2046.141 | 4.599796 | 451.093
196 | 85.1 | 0.933 | 0.05 | 0.9506 | [8 empty] | 194 | 19.2 | 0.926 | 0.939 | 0.0369685 | 0.9305% | 2046.27 | 4.614455 | 452.5307
197 | 85.2 | 0.936 | 0.05 | 0.9562 | [8 empty] | 195 | 19.3 | 0.93 | 0.9449 | 0.03720079 | 0.9364% | 2046.391 | 4.634115 | 454.4586
198 | 85.3 | 0.939 | 0.05 | 0.9616 | [8 empty] | 196 | 19.4 | 0.933 | 0.9506 | 0.0374252 | 0.942% | 2046.508 | 4.648798 | 455.8986
199 | 85.4 | 0.942 | 0.05 | 0.9669 | [8 empty] | 197 | 19.5 | 0.936 | 0.9562 | 0.03764567 | 0.9476% | 2046.622 | 4.663485 | 457.3389
200 | 85.5 | 0.945 | 0.05 | 0.972 | [8 empty] | 198 | 19.6 | 0.939 | 0.9616 | 0.03785827 | 0.9529% | 2046.733 | 4.678179 | 458.78
201 | 85.6 | 0.949 | 0.05 | 0.977 | [8 empty] | 199 | 19.7 | 0.942 | 0.9669 | 0.03806693 | 0.9582% | 2046.841 | 4.692877 | 460.2213
202 | 85.7 | 0.951 | 0.05 | 0.9822 | [8 empty] | 200 | 19.8 | 0.945 | 0.972 | 0.03826772 | 0.9632% | 2046.946 | 4.707582 | 461.6634
203 | 85.8 | 0.954 | 0.05 | 0.9873 | [8 empty] | 201 | 19.9 | 0.949 | 0.977 | 0.03846457 | 0.9682% | 2047.048 | 4.727272 | 463.5944
204 | 85.9 | 0.957 | 0.05 | 0.9925 | [8 empty] | 202 | 20 | 0.951 | 0.9822 | 0.03866929 | 0.9733% | 2047.155 | 4.736988 | 464.5472
205 | 86 | 0.96 | 0.05 | 0.9979 | [8 empty] | 203 | 20.1 | 0.954 | 0.9873 | 0.03887008 | 0.9784% | 2047.259 | 4.751688 | 465.9889
206 | 86.1 | 0.964 | 0.05 | 1.0037 | [8 empty] | 204 | 20.2 | 0.957 | 0.9925 | 0.0390748 | 0.9835% | 2047.366 | 4.766383 | 467.4299
207 | 86.2 | 0.966 | 0.05 | 1.0094 | [8 empty] | 205 | 20.3 | 0.96 | 0.9979 | 0.0392874 | 0.9889% | 2047.476 | 4.781066 | 468.8699
208 | 86.3 | 0.97 | 0.05 | 1.016 | [8 empty] | 206 | 20.4 | 0.964 | 1.0037 | 0.03951575 | 0.9946% | 2047.595 | 4.800708 | 470.7962
209 | 86.4 | 0.972 | 0.05 | 1.0239 | [8 empty] | 207 | 20.5 | 0.966 | 1.0094 | 0.03974016 | 1% | 2047.712 | 4.810394 | 471.746
210 | 86.5 | 0.975 | 0.06 | 1.0309 | [8 empty] | 208 | 20.6 | 0.97 | 1.016 | 0.04 | 1.007% | 2047.847 | 4.829994 | 473.6681
211 | 86.6 | 0.977 | 0.06 | 1.0396 | [8 empty] | 209 | 20.7 | 0.972 | 1.0239 | 0.04031102 | 1.015% | 2048.009 | 4.83957 | 474.6072
212 | 86.7 | 0.98 | 0.06 | 1.0464 | [8 empty] | 210 | 20.8 | 0.975 | 1.0309 | 0.04058661 | 1.022% | 2048.153 | 4.854166 | 476.0387
213 | 86.8 | 0.983 | 0.06 | 1.0523 | [8 empty] | 211 | 20.9 | 0.977 | 1.0396 | 0.04092913 | 1.03% | 2048.331 | 4.8637 | 476.9736
214 | 86.9 | 0.985 | 0.06 | 1.0576 | [8 empty] | 212 | 21 | 0.98 | 1.0464 | 0.04119685 | 1.037% | 2048.471 | 4.878302 | 478.4056
215 | 87 | 0.988 | 0.06 | 1.063 | [8 empty] | 213 | 21.1 | 0.983 | 1.0523 | 0.04142913 | 1.043% | 2048.592 | 4.892947 | 479.8418
216 | 87.1 | 0.991 | 0.06 | 1.0692 | [8 empty] | 214 | 21.2 | 0.985 | 1.0576 | 0.0416378 | 1.048% | 2048.701 | 4.902642 | 480.7926
217 | 87.2 | 0.993 | 0.06 | 1.0755 | [8 empty] | 215 | 21.3 | 0.988 | 1.063 | 0.04185039 | 1.053% | 2048.811 | 4.917308 | 482.2308
218 | 87.3 | 0.996 | 0.06 | 1.0817 | [8 empty] | 216 | 21.4 | 0.991 | 1.0692 | 0.04209449 | 1.06% | 2048.939 | 4.931933 | 483.6651
219 | 87.4 | 0.999 | 0.06 | 1.088 | [8 empty] | 217 | 21.5 | 0.993 | 1.0755 | 0.04234252 | 1.066% | 2049.068 | 4.941574 | 484.6106
220 | 87.5 | 1 | 0.06 | 1.094 | [8 empty] | 218 | 21.6 | 0.996 | 1.0817 | 0.04258661 | 1.072% | 2049.195 | 4.956196 | 486.0445
221 | 87.6 | 1.004 | 0.06 | 1.1 | [8 empty] | 219 | 21.7 | 0.999 | 1.088 | 0.04283465 | 1.078% | 2049.324 | 4.97081 | 487.4777
222 | 87.7 | 1.006 | 0.06 | 1.1056 | [8 empty] | 220 | 21.8 | 1 | 1.094 | 0.04307087 | 1.084% | 2049.448 | 4.975487 | 487.9363
223 | 87.8 | 1.009 | 0.06 | 1.1111 | [8 empty] | 221 | 21.9 | 1.004 | 1.1 | 0.04330709 | 1.09% | 2049.571 | 4.995089 | 489.8586
224 | 87.9 | 1.01 | 0.06 | 1.1169 | [8 empty] | 222 | 22 | 1.006 | 1.1056 | 0.04352756 | 1.096% | 2049.686 | 5.004758 | 490.8069
225 | 88 | 1.013 | 0.06 | 1.1234 | [8 empty] | 223 | 22.1 | 1.009 | 1.1111 | 0.04374409 | 1.101% | 2049.799 | 5.019406 | 492.2434
226 | 88.1 | 1.016 | 0.06 | 1.1302 | [8 empty] | 224 | 22.2 | 1.01 | 1.1169 | 0.04397244 | 1.107% | 2049.918 | 5.024089 | 492.7026
227 | 88.2 | 1.018 | 0.06 | 1.1363 | [8 empty] | 225 | 22.3 | 1.013 | 1.1234 | 0.04422835 | 1.113% | 2050.052 | 5.038684 | 494.1339
228 | 88.3 | 1.02 | 0.06 | 1.1416 | [8 empty] | 226 | 22.4 | 1.016 | 1.1302 | 0.04449606 | 1.12% | 2050.191 | 5.053261 | 495.5635
229 | 88.4 | 1.022 | 0.06 | 1.146 | [8 empty] | 227 | 22.5 | 1.018 | 1.1363 | 0.04473622 | 1.126% | 2050.317 | 5.062899 | 496.5087
230 | 88.5 | 1.024 | 0.06 | 1.1505 | [8 empty] | 228 | 22.6 | 1.02 | 1.1416 | 0.04494488 | 1.131% | 2050.425 | 5.072576 | 497.4577
231 | 88.6 | 1.026 | 0.06 | 1.1552 | [8 empty] | 229 | 22.7 | 1.022 | 1.146 | 0.04511811 | 1.136% | 2050.516 | 5.082299 | 498.4112
232 | 88.7 | 1.029 | 0.06 | 1.1604 | [8 empty] | 230 | 22.8 | 1.024 | 1.1505 | 0.04529528 | 1.14% | 2050.608 | 5.092015 | 499.364
233 | 88.8 | 1.031 | 0.06 | 1.1656 | [8 empty] | 231 | 22.9 | 1.026 | 1.1552 | 0.04548031 | 1.145% | 2050.705 | 5.10172 | 500.3157
234 | 88.9 | 1.032 | 0.06 | 1.1706 | [8 empty] | 232 | 23 | 1.029 | 1.1604 | 0.04568504 | 1.15% | 2050.812 | 5.11637 | 501.7525
235 | 89 | 1.034 | 0.06 | 1.1757 | [8 empty] | 233 | 23.1 | 1.031 | 1.1656 | 0.04588976 | 1.155% | 2050.919 | 5.126047 | 502.7015
236 | 89.1 | 1.036 | 0.06 | 1.181 | [8 empty] | 234 | 23.2 | 1.032 | 1.1706 | 0.04608661 | 1.16% | 2051.022 | 5.130762 | 503.1639
237 | 89.2 | 1.039 | 0.06 | 1.1873 | [8 empty] | 235 | 23.3 | 1.034 | 1.1757 | 0.0462874 | 1.165% | 2051.127 | 5.140442 | 504.1132
238 | 89.3 | 1.04 | 0.06 | 1.1929 | [8 empty] | 236 | 23.4 | 1.036 | 1.181 | 0.04649606 | 1.17% | 2051.236 | 5.150112 | 505.0614
239 | 89.4 | 1.042 | 0.06 | 1.198 | [8 empty] | 237 | 23.5 | 1.039 | 1.1873 | 0.04674409 | 1.177% | 2051.365 | 5.164699 | 506.492
240 | 89.5 | 1.044 | 0.06 | 1.2027 | [8 empty] | 238 | 23.6 | 1.04 | 1.1929 | 0.04696457 | 1.182% | 2051.48 | 5.169379 | 506.951
241 | 89.6 | 1.046 | 0.06 | 1.2075 | [8 empty] | 239 | 23.7 | 1.042 | 1.198 | 0.04716535 | 1.187% | 2051.585 | 5.179056 | 507.8999
242 | 89.7 | 1.048 | 0.06 | 1.2131 | [8 empty] | 240 | 23.8 | 1.044 | 1.2027 | 0.04735039 | 1.192% | 2051.682 | 5.188752 | 508.8508
243 | 89.8 | 1.05 | 0.06 | 1.2194 | [8 empty] | 241 | 23.9 | 1.046 | 1.2075 | 0.04753937 | 1.197% | 2051.781 | 5.198441 | 509.8011
244 | 89.9 | 1.051 | 0.06 | 1.226 | [8 empty] | 242 | 24 | 1.048 | 1.2131 | 0.04775984 | 1.202% | 2051.896 | 5.208089 | 510.7471
245 | 90 | 1.053 | 0.06 | 1.2322 | [8 empty] | 243 | 24.1 | 1.05 | 1.2194 | 0.04800787 | 1.208% | 2052.026 | 5.217698 | 511.6895
246 | 90.1 | 1.055 | 0.06 | 1.2379 | [8 empty] | 244 | 24.2 | 1.051 | 1.226 | 0.04826772 | 1.215% | 2052.162 | 5.222321 | 512.1429
247 | 90.2 | 1.056 | 0.06 | 1.2431 | [8 empty] | 245 | 24.3 | 1.053 | 1.2322 | 0.04851181 | 1.221% | 2052.289 | 5.231934 | 513.0856
248 | 90.3 | 1.057 | 0.06 | 1.2486 | [8 empty] | 246 | 24.4 | 1.055 | 1.2379 | 0.04873622 | 1.227% | 2052.407 | 5.241571 | 514.0307
249 | 90.4 | 1.059 | 0.06 | 1.2548 | [8 empty] | 247 | 24.5 | 1.056 | 1.2431 | 0.04894094 | 1.232% | 2052.514 | 5.246266 | 514.4911
250 | 90.5 | 1.06 | 0.06 | 1.2616 | [8 empty] | 248 | 24.6 | 1.057 | 1.2486 | 0.04915748 | 1.237% | 2052.627 | 5.250944 | 514.9499
251 | 90.6 | 1.061 | 0.06 | 1.2685 | [8 empty] | 249 | 24.7 | 1.059 | 1.2548 | 0.04940157 | 1.243% | 2052.755 | 5.260552 | 515.8922
252 | 90.7 | 1.063 | 0.06 | 1.2747 | [8 empty] | 250 | 24.8 | 1.06 | 1.2616 | 0.04966929 | 1.25% | 2052.895 | 5.265161 | 516.3441
253 | 90.8 | 1.064 | 0.06 | 1.2807 | [8 empty] | 251 | 24.9 | 1.061 | 1.2685 | 0.04994094 | 1.257% | 2053.037 | 5.269763 | 516.7954
254 | 90.9 | 1.066 | 0.06 | 1.2861 | [8 empty] | 252 | 25 | 1.063 | 1.2747 | 0.05018504 | 1.263% | 2053.165 | 5.279368 | 517.7374
255 | 91 | 1.067 | 0.06 | 1.2919 | [8 empty] | 253 | 25.1 | 1.064 | 1.2807 | 0.05042126 | 1.269% | 2053.288 | 5.284016 | 518.1932
256 | 91.1 | 1.069 | 0.06 | 1.2974 | [8 empty] | 254 | 25.2 | 1.066 | 1.2861 | 0.05063386 | 1.275% | 2053.4 | 5.293661 | 519.1391
257 | 91.2 | 1.07 | 0.06 | 1.3033 | [8 empty] | 255 | 25.3 | 1.067 | 1.2919 | 0.0508622 | 1.28% | 2053.519 | 5.298319 | 519.5959
258 | 91.3 | 1.071 | 0.06 | 1.3085 | [8 empty] | 256 | 25.4 | 1.069 | 1.2974 | 0.05107874 | 1.286% | 2053.632 | 5.307957 | 520.541
259 | 91.4 | 1.072 | 0.06 | 1.313 | [8 empty] | 257 | 25.5 | 1.07 | 1.3033 | 0.05131102 | 1.292% | 2053.754 | 5.312608 | 520.9971
260 | 91.5 | 1.073 | 0.06 | 1.3179 | [8 empty] | 258 | 25.6 | 1.071 | 1.3085 | 0.05151575 | 1.297% | 2053.861 | 5.317295 | 521.4568
261 | 91.6 | 1.074 | 0.06 | 1.3229 | [8 empty] | 259 | 25.7 | 1.072 | 1.313 | 0.05169291 | 1.301% | 2053.954 | 5.32202 | 521.9201
262 | 91.7 | 1.075 | 0.06 | 1.3285 | [8 empty] | 260 | 25.8 | 1.073 | 1.3179 | 0.05188583 | 1.306% | 2054.055 | 5.326722 | 522.3813
263 | 91.8 | 1.076 | 0.06 | 1.335 | [8 empty] | 261 | 25.9 | 1.074 | 1.3229 | 0.05208268 | 1.311% | 2054.158 | 5.331419 | 522.8419
264 | 91.9 | 1.077 | 0.06 | 1.3417 | [8 empty] | 262 | 26 | 1.075 | 1.3285 | 0.05230315 | 1.317% | 2054.274 | 5.336083 | 523.2993
265 | 92 | 1.078 | 0.06 | 1.3483 | [8 empty] | 263 | 26.1 | 1.076 | 1.335 | 0.05255906 | 1.323% | 2054.408 | 5.340698 | 523.7519
266 | 92.1 | 1.079 | 0.06 | 1.3544 | [8 empty] | 264 | 26.2 | 1.077 | 1.3417 | 0.05282283 | 1.33% | 2054.546 | 5.345302 | 524.2034
267 | 92.2 | 1.081 | 0.06 | 1.3597 | [8 empty] | 265 | 26.3 | 1.078 | 1.3483 | 0.05308268 | 1.336% | 2054.682 | 5.34991 | 524.6553
268 | 92.3 | 1.082 | 0.06 | 1.3646 | [8 empty] | 266 | 26.4 | 1.079 | 1.3544 | 0.05332283 | 1.342% | 2054.808 | 5.354545 | 525.1098
269 | 92.4 | 1.082 | 0.06 | 1.3696 | [8 empty] | 267 | 26.5 | 1.081 | 1.3597 | 0.0535315 | 1.347% | 2054.918 | 5.364184 | 526.0551
270 | 92.5 | 1.083 | 0.06 | 1.3748 | [8 empty] | 268 | 26.6 | 1.082 | 1.3646 | 0.05372441 | 1.352% | 2055.019 | 5.368882 | 526.5159
271 | 92.6 | 1.084 | 0.06 | 1.3796 | [8 empty] | 269 | 26.7 | 1.082 | 1.3696 | 0.05392126 | 1.357% | 2055.122 | 5.368613 | 526.4894
272 | 92.7 | 1.084 | 0.06 | 1.3841 | [8 empty] | 270 | 26.8 | 1.083 | 1.3748 | 0.05412598 | 1.362% | 2055.229 | 5.373294 | 526.9485
273 | 92.8 | 1.085 | 0.06 | 1.3884 | [8 empty] | 271 | 26.9 | 1.084 | 1.3796 | 0.05431496 | 1.367% | 2055.329 | 5.377996 | 527.4096
274 | 92.9 | 1.086 | 0.06 | 1.3927 | [8 empty] | 272 | 27 | 1.084 | 1.3841 | 0.05449213 | 1.372% | 2055.421 | 5.377753 | 527.3858
275 | 93 | 1.087 | 0.06 | 1.3973 | [8 empty] | 273 | 27.1 | 1.085 | 1.3884 | 0.05466142 | 1.376% | 2055.51 | 5.382481 | 527.8495
276 | 93.1 | 1.088 | 0.06 | 1.4022 | [8 empty] | 274 | 27.2 | 1.086 | 1.3927 | 0.05483071 | 1.38% | 2055.599 | 5.387209 | 528.3131
277 | 93.2 | 1.088 | 0.06 | 1.4068 | [8 empty] | 275 | 27.3 | 1.087 | 1.3973 | 0.05501181 | 1.385% | 2055.694 | 5.39192 | 528.7752
278 | 93.3 | 1.088 | 0.06 | 1.4118 | [8 empty] | 276 | 27.4 | 1.088 | 1.4022 | 0.05520472 | 1.39% | 2055.795 | 5.396615 | 529.2356
279 | 93.4 | 1.089 | 0.06 | 1.4174 | [8 empty] | 277 | 27.5 | 1.088 | 1.4068 | 0.05538583 | 1.394% | 2055.89 | 5.396366 | 529.2111
280 | 93.5 | 1.089 | 0.06 | 1.4243 | [8 empty] | 278 | 27.6 | 1.088 | 1.4118 | 0.05558268 | 1.399% | 2055.994 | 5.396094 | 529.1845
281 | 93.6 | 1.09 | 0.06 | 1.431 | [8 empty] | 279 | 27.7 | 1.089 | 1.4174 | 0.05580315 | 1.405% | 2056.109 | 5.40075 | 529.6411
282 | 93.7 | 1.09 | 0.06 | 1.4368 | [8 empty] | 280 | 27.8 | 1.089 | 1.4243 | 0.0560748 | 1.411% | 2056.252 | 5.400376 | 529.6043
283 | 93.8 | 1.09 | 0.06 | 1.4429 | [8 empty] | 281 | 27.9 | 1.09 | 1.431 | 0.05633858 | 1.418% | 2056.39 | 5.404971 | 530.055
284 | 93.9 | 1.09 | 0.06 | 1.4483 | [8 empty] | 282 | 28 | 1.09 | 1.4368 | 0.05656693 | 1.424% | 2056.51 | 5.404655 | 530.0241
285 | 94 | 1.091 | 0.06 | 1.4541 | [8 empty] | 283 | 28.1 | 1.09 | 1.4429 | 0.05680709 | 1.43% | 2056.637 | 5.404324 | 529.9916
286 | 94.1 | 1.091 | 0.06 | 1.4599 | [8 empty] | 284 | 28.2 | 1.09 | 1.4483 | 0.05701969 | 1.435% | 2056.748 | 5.404031 | 529.9628
287 | 94.2 | 1.092 | 0.06 | 1.4656 | [8 empty] | 285 | 28.3 | 1.091 | 1.4541 | 0.05724803 | 1.441% | 2056.868 | 5.408673 | 530.4181
288 | 94.3 | 1.092 | 0.06 | 1.4714 | [8 empty] | 286 | 28.4 | 1.091 | 1.4599 | 0.05747638 | 1.447% | 2056.988 | 5.408358 | 530.3871
289 | 94.4 | 1.092 | 0.06 | 1.4771 | [8 empty] | 287 | 28.5 | 1.092 | 1.4656 | 0.05770079 | 1.452% | 2057.106 | 5.413005 | 530.8428
290 | 94.5 | 1.092 | 0.06 | 1.4825 | [8 empty] | 288 | 28.6 | 1.092 | 1.4714 | 0.05792913 | 1.458% | 2057.226 | 5.412689 | 530.8119
291 | 94.6 | 1.093 | 0.06 | 1.4879 | [8 empty] | 289 | 28.7 | 1.092 | 1.4771 | 0.05815354 | 1.464% | 2057.344 | 5.412379 | 530.7815
292 | 94.7 | 1.092 | 0.06 | 1.4929 | [8 empty] | 290 | 28.8 | 1.092 | 1.4825 | 0.05836614 | 1.469% | 2057.456 | 5.412085 | 530.7526
293 | 94.8 | 1.093 | 0.06 | 1.4987 | [8 empty] | 291 | 28.9 | 1.093 | 1.4879 | 0.05857874 | 1.474% | 2057.567 | 5.416747 | 531.2098
294 | 94.9 | 1.093 | 0.06 | 1.5038 | [8 empty] | 292 | 29 | 1.092 | 1.4929 | 0.05877559 | 1.479% | 2057.671 | 5.411519 | 530.6971
295 | 95 | 1.093 | 0.06 | 1.5082 | [8 empty] | 293 | 29.1 | 1.093 | 1.4987 | 0.05900394 | 1.485% | 2057.791 | 5.416158 | 531.1521
296 | 95.1 | 1.093 | 0.06 | 1.512 | [8 empty] | 294 | 29.2 | 1.093 | 1.5038 | 0.05920472 | 1.49% | 2057.896 | 5.41588 | 531.1249
297 | 95.2 | 1.093 | 0.06 | 1.516 | [8 empty] | 295 | 29.3 | 1.093 | 1.5082 | 0.05937795 | 1.495% | 2057.988 | 5.415641 | 531.1014
298 | 95.3 | 1.092 | 0.06 | 1.5206 | [8 empty] | 296 | 29.4 | 1.093 | 1.512 | 0.05952756 | 1.498% | 2058.066 | 5.415434 | 531.0811
299 | 95.4 | 1.092 | 0.06 | 1.5268 | [8 empty] | 297 | 29.5 | 1.093 | 1.516 | 0.05968504 | 1.502% | 2058.149 | 5.415216 | 531.0597
300 | 95.5 | 1.092 | 0.06 | 1.5345 | [8 empty] | 298 | 29.6 | 1.092 | 1.5206 | 0.05986614 | 1.507% | 2058.244 | 5.410011 | 530.5493
301 | 95.6 | 1.092 | 0.06 | 1.5423 | [8 empty] | 299 | 29.7 | 1.092 | 1.5268 | 0.06011024 | 1.513% | 2058.373 | 5.409673 | 530.5162
302 | 95.7 | 1.092 | 0.06 | 1.5502 | [8 empty] | 300 | 29.8 | 1.092 | 1.5345 | 0.06041339 | 1.521% | 2058.532 | 5.409254 | 530.4751
303 | 95.8 | 1.092 | 0.06 | 1.5569 | [8 empty] | 301 | 29.9 | 1.092 | 1.5423 | 0.06072047 | 1.528% | 2058.694 | 5.40883 | 530.4334
304 | 95.9 | 1.092 | 0.06 | 1.5628 | [8 empty] | 302 | 30 | 1.092 | 1.5502 | 0.0610315 | 1.536% | 2058.858 | 5.4084 | 530.3912
305 | 96 | 1.092 | 0.06 | 1.5685 | [8 empty] | 303 | 30.1 | 1.092 | 1.5569 | 0.06129528 | 1.543% | 2058.996 | 5.408035 | 530.3555
306 | 96.1 | 1.091 | 0.06 | 1.5734 | [8 empty] | 304 | 30.2 | 1.092 | 1.5628 | 0.06152756 | 1.549% | 2059.119 | 5.407714 | 530.324
307 | 96.2 | 1.091 | 0.06 | 1.5779 | [8 empty] | 305 | 30.3 | 1.092 | 1.5685 | 0.06175197 | 1.554% | 2059.237 | 5.407403 | 530.2936
308 | 96.3 | 1.09 | 0.06 | 1.5825 | [8 empty] | 306 | 30.4 | 1.091 | 1.5734 | 0.06194488 | 1.559% | 2059.338 | 5.402185 | 529.7818
309 | 96.4 | 1.09 | 0.06 | 1.587 | [8 empty] | 307 | 30.5 | 1.091 | 1.5779 | 0.06212205 | 1.564% | 2059.432 | 5.40194 | 529.7578
310 | 96.5 | 1.09 | 0.06 | 1.5917 | [8 empty] | 308 | 30.6 | 1.09 | 1.5825 | 0.06230315 | 1.568% | 2059.527 | 5.396739 | 529.2477
311 | 96.6 | 1.089 | 0.06 | 1.597 | [8 empty] | 309 | 30.7 | 1.09 | 1.587 | 0.06248031 | 1.573% | 2059.62 | 5.396495 | 529.2238
312 | 96.7 | 1.089 | 0.06 | 1.6024 | [8 empty] | 310 | 30.8 | 1.09 | 1.5917 | 0.06266535 | 1.577% | 2059.718 | 5.396239 | 529.1987
313 | 96.8 | 1.089 | 0.06 | 1.6077 | [8 empty] | 311 | 30.9 | 1.089 | 1.597 | 0.06287402 | 1.583% | 2059.828 | 5.391001 | 528.685
314 | 96.9 | 1.088 | 0.06 | 1.6128 | [8 empty] | 312 | 31 | 1.089 | 1.6024 | 0.06308661 | 1.588% | 2059.94 | 5.390708 | 528.6562
315 | 97 | 1.088 | 0.06 | 1.6178 | [8 empty] | 313 | 31.1 | 1.089 | 1.6077 | 0.06329528 | 1.593% | 2060.05 | 5.39042 | 528.628
316 | 97.1 | 1.087 | 0.06 | 1.6228 | [8 empty] | 314 | 31.2 | 1.088 | 1.6128 | 0.06349606 | 1.598% | 2060.155 | 5.385194 | 528.1155
317 | 97.2 | 1.087 | 0.06 | 1.6276 | [8 empty] | 315 | 31.3 | 1.088 | 1.6178 | 0.06369291 | 1.603% | 2060.259 | 5.384922 | 528.0889
318 | 97.3 | 1.086 | 0.06 | 1.6323 | [8 empty] | 316 | 31.4 | 1.087 | 1.6228 | 0.06388976 | 1.608% | 2060.363 | 5.379702 | 527.5769
319 | 97.4 | 1.085 | 0.06 | 1.6366 | [8 empty] | 317 | 31.5 | 1.087 | 1.6276 | 0.06407874 | 1.613% | 2060.463 | 5.379442 | 527.5514
320 | 97.5 | 1.085 | 0.06 | 1.6409 | [8 empty] | 318 | 31.6 | 1.086 | 1.6323 | 0.06426378 | 1.618% | 2060.56 | 5.374239 | 527.0412
321 | 97.6 | 1.084 | 0.06 | 1.6456 | [8 empty] | 319 | 31.7 | 1.085 | 1.6366 | 0.06443307 | 1.622% | 2060.649 | 5.369057 | 526.533
322 | 97.7 | 1.084 | 0.06 | 1.6504 | [8 empty] | 320 | 31.8 | 1.085 | 1.6409 | 0.06460236 | 1.626% | 2060.739 | 5.368825 | 526.5102
323 | 97.8 | 1.083 | 0.06 | 1.6555 | [8 empty] | 321 | 31.9 | 1.084 | 1.6456 | 0.0647874 | 1.631% | 2060.836 | 5.363623 | 526.0001
324 | 97.9 | 1.082 | 0.06 | 1.6606 | [8 empty] | 322 | 32 | 1.084 | 1.6504 | 0.06497638 | 1.636% | 2060.936 | 5.363363 | 525.9746
325 | 98 | 1.082 | 0.06 | 1.6659 | [8 empty] | 323 | 32.1 | 1.083 | 1.6555 | 0.06517717 | 1.641% | 2061.042 | 5.35814 | 525.4624
326 | 98.1 | 1.08 | 0.06 | 1.6711 | [8 empty] | 324 | 32.2 | 1.082 | 1.6606 | 0.06537795 | 1.646% | 2061.148 | 5.352918 | 524.9503
327 | 98.2 | 1.08 | 0.06 | 1.6762 | [8 empty] | 325 | 32.3 | 1.082 | 1.6659 | 0.06558661 | 1.651% | 2061.258 | 5.352632 | 524.9222
328 | 98.3 | 1.079 | 0.06 | 1.6809 | [8 empty] | 326 | 32.4 | 1.08 | 1.6711 | 0.06579134 | 1.656% | 2061.366 | 5.342458 | 523.9245
329 | 98.4 | 1.079 | 0.06 | 1.6855 | [8 empty] | 327 | 32.5 | 1.08 | 1.6762 | 0.06599213 | 1.661% | 2061.472 | 5.342183 | 523.8976
330 | 98.5 | 1.078 | 0.06 | 1.6905 | [8 empty] | 328 | 32.6 | 1.079 | 1.6809 | 0.06617717 | 1.666% | 2061.569 | 5.336984 | 523.3877
331 | 98.6 | 1.077 | 0.06 | 1.6957 | [8 empty] | 329 | 32.7 | 1.079 | 1.6855 | 0.06635827 | 1.67% | 2061.665 | 5.336737 | 523.3634
332 | 98.7 | 1.076 | 0.06 | 1.7013 | [8 empty] | 330 | 32.8 | 1.078 | 1.6905 | 0.06655512 | 1.675% | 2061.769 | 5.331522 | 522.852
333 | 98.8 | 1.075 | 0.06 | 1.7072 | [8 empty] | 331 | 32.9 | 1.077 | 1.6957 | 0.06675984 | 1.68% | 2061.877 | 5.326297 | 522.3396
334 | 98.9 | 1.075 | 0.06 | 1.7123 | [8 empty] | 332 | 33 | 1.076 | 1.7013 | 0.06698031 | 1.686% | 2061.993 | 5.321051 | 521.8252
335 | 99 | 1.074 | 0.06 | 1.7174 | [8 empty] | 333 | 33.1 | 1.075 | 1.7072 | 0.0672126 | 1.692% | 2062.116 | 5.31579 | 521.3092
336 | 99.1 | 1.072 | 0.06 | 1.7229 | [8 empty] | 334 | 33.2 | 1.075 | 1.7123 | 0.06741339 | 1.697% | 2062.222 | 5.315517 | 521.2824
337 | 99.2 | 1.072 | 0.06 | 1.7276 | [8 empty] | 335 | 33.3 | 1.074 | 1.7174 | 0.06761417 | 1.702% | 2062.328 | 5.310299 | 520.7707
338 | 99.3 | 1.071 | 0.06 | 1.7326 | [8 empty] | 336 | 33.4 | 1.072 | 1.7229 | 0.06783071 | 1.707% | 2062.442 | 5.300116 | 519.7721
339 | 99.4 | 1.07 | 0.06 | 1.7374 | [8 empty] | 337 | 33.5 | 1.072 | 1.7276 | 0.06801575 | 1.712% | 2062.54 | 5.299865 | 519.7475
340 | 99.5 | 1.069 | 0.06 | 1.7424 | [8 empty] | 338 | 33.6 | 1.071 | 1.7326 | 0.0682126 | 1.717% | 2062.644 | 5.294654 | 519.2365
341 | 99.6 | 1.068 | 0.06 | 1.7477 | [8 empty] | 339 | 33.7 | 1.07 | 1.7374 | 0.06840157 | 1.722% | 2062.744 | 5.289455 | 518.7266
342 | 99.7 | 1.067 | 0.06 | 1.7531 | [8 empty] | 340 | 33.8 | 1.069 | 1.7424 | 0.06859843 | 1.727% | 2062.848 | 5.284245 | 518.2156
343 | 99.8 | 1.066 | 0.06 | 1.7589 | [8 empty] | 341 | 33.9 | 1.068 | 1.7477 | 0.06880709 | 1.732% | 2062.958 | 5.279019 | 517.7032
344 | 99.9 | 1.065 | 0.06 | 1.7652 | [8 empty] | 342 | 34 | 1.067 | 1.7531 | 0.06901969 | 1.737% | 2063.07 | 5.273789 | 517.1903
345 | 100 | 1.064 | 0.06 | 1.7719 | [8 empty] | 343 | 34.1 | 1.066 | 1.7589 | 0.06924803 | 1.743% | 2063.191 | 5.268539 | 516.6754
346 | 100.1 | 1.063 | 0.06 | 1.7781 | [8 empty] | 344 | 34.2 | 1.065 | 1.7652 | 0.06949606 | 1.749% | 2063.322 | 5.263262 | 516.1579
347 | 100.2 | 1.062 | 0.06 | 1.7835 | [8 empty] | 345 | 34.3 | 1.064 | 1.7719 | 0.06975984 | 1.756% | 2063.462 | 5.257964 | 515.6384
348 | 100.3 | 1.061 | 0.06 | 1.7881 | [8 empty] | 346 | 34.4 | 1.063 | 1.7781 | 0.07000394 | 1.762% | 2063.591 | 5.252694 | 515.1215
349 | 100.4 | 1.06 | 0.06 | 1.7917 | [8 empty] | 347 | 34.5 | 1.062 | 1.7835 | 0.07021654 | 1.767% | 2063.703 | 5.247467 | 514.6089
350 | 100.5 | 1.059 | 0.06 | 1.7953 | [8 empty] | 348 | 34.6 | 1.061 | 1.7881 | 0.07039764 | 1.772% | 2063.799 | 5.242283 | 514.1005
351 | 100.6 | 1.058 | 0.06 | 1.7986 | [8 empty] | 349 | 34.7 | 1.06 | 1.7917 | 0.07053937 | 1.776% | 2063.874 | 5.237151 | 513.5973
352 | 100.7 | 1.056 | 0.06 | 1.8021 | [8 empty] | 350 | 34.8 | 1.059 | 1.7953 | 0.0706811 | 1.779% | 2063.949 | 5.232021 | 513.0941
353 | 100.8 | 1.055 | 0.06 | 1.806 | [8 empty] | 351 | 34.9 | 1.058 | 1.7986 | 0.07081102 | 1.782% | 2064.018 | 5.226906 | 512.5925
354 | 100.9 | 1.054 | 0.06 | 1.8102 | [8 empty] | 352 | 35 | 1.056 | 1.8021 | 0.07094882 | 1.786% | 2064.09 | 5.216841 | 511.6055
355 | 101 | 1.053 | 0.06 | 1.8156 | [8 empty] | 353 | 35.1 | 1.055 | 1.806 | 0.07110236 | 1.79% | 2064.172 | 5.211696 | 511.1009
356 | 101.1 | 1.052 | 0.06 | 1.8215 | [8 empty] | 354 | 35.2 | 1.054 | 1.8102 | 0.07126772 | 1.794% | 2064.259 | 5.206535 | 510.5948
357 | 101.2 | 1.05 | 0.06 | 1.8278 | [8 empty] | 355 | 35.3 | 1.053 | 1.8156 | 0.07148031 | 1.799% | 2064.372 | 5.201312 | 510.0826
358 | 101.3 | 1.05 | 0.06 | 1.8341 | [8 empty] | 356 | 35.4 | 1.052 | 1.8215 | 0.0717126 | 1.805% | 2064.495 | 5.196063 | 509.5678
359 | 101.4 | 1.048 | 0.06 | 1.8401 | [8 empty] | 357 | 35.5 | 1.05 | 1.8278 | 0.07196063 | 1.811% | 2064.626 | 5.185855 | 508.5667
360 | 101.5 | 1.047 | 0.06 | 1.8457 | [8 empty] | 358 | 35.6 | 1.05 | 1.8341 | 0.07220866 | 1.818% | 2064.757 | 5.185525 | 508.5344
361 | 101.6 | 1.047 | 0.06 | 1.8511 | [8 empty] | 359 | 35.7 | 1.048 | 1.8401 | 0.07244488 | 1.824% | 2064.882 | 5.175335 | 507.535
362 | 101.7 | 1.045 | 0.06 | 1.8561 | [8 empty] | 360 | 35.8 | 1.047 | 1.8457 | 0.07266535 | 1.829% | 2064.999 | 5.170104 | 507.0221
363 | 101.8 | 1.044 | 0.06 | 1.8602 | [8 empty] | 361 | 35.9 | 1.047 | 1.8511 | 0.07287795 | 1.834% | 2065.111 | 5.169822 | 506.9944
364 | 101.9 | 1.043 | 0.06 | 1.8644 | [8 empty] | 362 | 36 | 1.045 | 1.8561 | 0.0730748 | 1.839% | 2065.216 | 5.159686 | 506.0004
365 | 102 | 1.042 | 0.06 | 1.8679 | [8 empty] | 363 | 36.1 | 1.044 | 1.8602 | 0.07323622 | 1.843% | 2065.301 | 5.154535 | 505.4953
366 | 102.1 | 1.04 | 0.06 | 1.872 | [8 empty] | 364 | 36.2 | 1.043 | 1.8644 | 0.07340157 | 1.848% | 2065.389 | 5.14938 | 504.9897
367 | 102.2 | 1.039 | 0.06 | 1.8763 | [8 empty] | 365 | 36.3 | 1.042 | 1.8679 | 0.07353937 | 1.851% | 2065.462 | 5.144261 | 504.4877
368 | 102.3 | 1.038 | 0.06 | 1.8819 | [8 empty] | 366 | 36.4 | 1.04 | 1.872 | 0.07370079 | 1.855% | 2065.547 | 5.134174 | 503.4985
369 | 102.4 | 1.036 | 0.06 | 1.8877 | [8 empty] | 367 | 36.5 | 1.039 | 1.8763 | 0.07387008 | 1.859% | 2065.637 | 5.129015 | 502.9926
370 | 102.5 | 1.035 | 0.06 | 1.8936 | [8 empty] | 368 | 36.6 | 1.038 | 1.8819 | 0.07409055 | 1.865% | 2065.754 | 5.123789 | 502.48
371 | 102.6 | 1.034 | 0.06 | 1.8995 | [8 empty] | 369 | 36.7 | 1.036 | 1.8877 | 0.0743189 | 1.871% | 2065.875 | 5.113617 | 501.4825
372 | 102.7 | 1.033 | 0.06 | 1.9051 | [8 empty] | 370 | 36.8 | 1.035 | 1.8936 | 0.07455118 | 1.877% | 2065.998 | 5.108377 | 500.9686
373 | 102.8 | 1.032 | 0.06 | 1.9098 | [8 empty] | 371 | 36.9 | 1.034 | 1.8995 | 0.07478346 | 1.882% | 2066.121 | 5.103137 | 500.4547
374 | 102.9 | 1.03 | 0.06 | 1.9137 | [8 empty] | 372 | 37 | 1.033 | 1.9051 | 0.07500394 | 1.888% | 2066.238 | 5.097913 | 499.9424
375 | 103 | 1.029 | 0.06 | 1.9182 | [8 empty] | 373 | 37.1 | 1.032 | 1.9098 | 0.07518898 | 1.893% | 2066.336 | 5.092736 | 499.4348
376 | 103.1 | 1.027 | 0.06 | 1.9221 | [8 empty] | 374 | 37.2 | 1.03 | 1.9137 | 0.07534252 | 1.896% | 2066.417 | 5.082666 | 498.4472
377 | 103.2 | 1.026 | 0.06 | 1.9266 | [8 empty] | 375 | 37.3 | 1.029 | 1.9182 | 0.07551969 | 1.901% | 2066.511 | 5.077501 | 497.9407
378 | 103.3 | 1.024 | 0.06 | 1.9305 | [8 empty] | 376 | 37.4 | 1.027 | 1.9221 | 0.07567323 | 1.905% | 2066.593 | 5.067433 | 496.9533
379 | 103.4 | 1.022 | 0.06 | 1.9358 | [8 empty] | 377 | 37.5 | 1.026 | 1.9266 | 0.07585039 | 1.909% | 2066.687 | 5.062268 | 496.4468
380 | 103.5 | 1.021 | 0.06 | 1.9411 | [8 empty] | 378 | 37.6 | 1.024 | 1.9305 | 0.07600394 | 1.913% | 2066.768 | 5.052201 | 495.4596
381 | 103.6 | 1.019 | 0.06 | 1.9467 | [8 empty] | 379 | 37.7 | 1.022 | 1.9358 | 0.0762126 | 1.918% | 2066.879 | 5.042064 | 494.4654
382 | 103.7 | 1.019 | 0.06 | 1.9519 | [8 empty] | 380 | 37.8 | 1.021 | 1.9411 | 0.07642126 | 1.924% | 2066.989 | 5.03686 | 493.9551
383 | 103.8 | 1.017 | 0.06 | 1.9567 | [8 empty] | 381 | 37.9 | 1.019 | 1.9467 | 0.07664173 | 1.929% | 2067.106 | 5.026709 | 492.9596
384 | 103.9 | 1.015 | 0.06 | 1.9612 | [8 empty] | 382 | 38 | 1.019 | 1.9519 | 0.07684646 | 1.934% | 2067.215 | 5.026445 | 492.9337
385 | 104 | 1.014 | 0.06 | 1.9659 | [8 empty] | 383 | 38.1 | 1.017 | 1.9567 | 0.07703543 | 1.939% | 2067.315 | 5.016336 | 491.9424
386 | 104.1 | 1.012 | 0.06 | 1.9712 | [8 empty] | 384 | 38.2 | 1.015 | 1.9612 | 0.0772126 | 1.944% | 2067.409 | 5.006244 | 490.9526
387 | 104.2 | 1.01 | 0.06 | 1.9767 | [8 empty] | 385 | 38.3 | 1.014 | 1.9659 | 0.07739764 | 1.948% | 2067.508 | 5.001074 | 490.4456
388 | 104.3 | 1.009 | 0.06 | 1.983 | [8 empty] | 386 | 38.4 | 1.012 | 1.9712 | 0.0776063 | 1.953% | 2067.618 | 4.990943 | 489.4521
389 | 104.4 | 1.007 | 0.06 | 1.9894 | [8 empty] | 387 | 38.5 | 1.01 | 1.9767 | 0.07782283 | 1.959% | 2067.733 | 4.980802 | 488.4576
390 | 104.5 | 1.005 | 0.06 | 1.9958 | [8 empty] | 388 | 38.6 | 1.009 | 1.983 | 0.07807087 | 1.965% | 2067.865 | 4.975554 | 487.9429
391 | 104.6 | 1.004 | 0.06 | 2.002 | [8 empty] | 389 | 38.7 | 1.007 | 1.9894 | 0.07832283 | 1.971% | 2067.999 | 4.96537 | 486.9442
392 | 104.7 | 1.002 | 0.06 | 2.0081 | [8 empty] | 390 | 38.8 | 1.005 | 1.9958 | 0.0785748 | 1.978% | 2068.132 | 4.955188 | 485.9457
393 | 104.8 | 1 | 0.06 | 2.0131 | [8 empty] | 391 | 38.9 | 1.004 | 2.002 | 0.0788189 | 1.984% | 2068.262 | 4.949947 | 485.4317
394 | 104.9 | 0.999 | 0.06 | 2.0177 | [8 empty] | 392 | 39 | 1.002 | 2.0081 | 0.07905906 | 1.99% | 2068.39 | 4.939782 | 484.4348
395 | 105 | 0.997 | 0.06 | 2.0218 | [8 empty] | 393 | 39.1 | 1 | 2.0131 | 0.07925591 | 1.995% | 2068.494 | 4.929673 | 483.4434
396 | 105.1 | 0.996 | 0.06 | 2.0257 | [8 empty] | 394 | 39.2 | 0.999 | 2.0177 | 0.07943701 | 2% | 2068.59 | 4.924514 | 482.9375
397 | 105.2 | 0.994 | 0.06 | 2.0293 | [8 empty] | 395 | 39.3 | 0.997 | 2.0218 | 0.07959843 | 2.004% | 2068.676 | 4.914451 | 481.9507
398 | 105.3 | 0.992 | 0.06 | 2.0328 | [8 empty] | 396 | 39.4 | 0.996 | 2.0257 | 0.07975197 | 2.007% | 2068.758 | 4.909329 | 481.4483
399 | 105.4 | 0.99 | 0.06 | 2.0364 | [8 empty] | 397 | 39.5 | 0.994 | 2.0293 | 0.0798937 | 2.011% | 2068.833 | 4.899292 | 480.4641
400 | 105.5 | 0.988 | 0.06 | 2.0405 | [8 empty] | 398 | 39.6 | 0.992 | 2.0328 | 0.0800315 | 2.014% | 2068.906 | 4.889261 | 479.4804
401 | 105.6 | 0.986 | 0.06 | 2.0453 | [8 empty] | 399 | 39.7 | 0.99 | 2.0364 | 0.08017323 | 2.018% | 2068.982 | 4.879226 | 478.4963
402 | 105.7 | 0.984 | 0.06 | 2.0508 | [8 empty] | 400 | 39.8 | 0.988 | 2.0405 | 0.08033465 | 2.022% | 2069.068 | 4.869167 | 477.5098
403 | 105.8 | 0.983 | 0.06 | 2.057 | [8 empty] | 401 | 39.9 | 0.986 | 2.0453 | 0.08052362 | 2.027% | 2069.168 | 4.859075 | 476.52
404 | 105.9 | 0.981 | 0.06 | 2.0628 | [8 empty] | 402 | 40 | 0.984 | 2.0508 | 0.08074016 | 2.032% | 2069.283 | 4.848949 | 475.527
405 | 106 | 0.978 | 0.06 | 2.0681 | [8 empty] | 403 | 40.1 | 0.983 | 2.057 | 0.08098425 | 2.038% | 2069.413 | 4.843717 | 475.014
406 | 106.1 | 0.977 | 0.06 | 2.0735 | [8 empty] | 404 | 40.2 | 0.981 | 2.0628 | 0.0812126 | 2.044% | 2069.534 | 4.833579 | 474.0197
407 | 106.2 | 0.975 | 0.06 | 2.0792 | [8 empty] | 405 | 40.3 | 0.978 | 2.0681 | 0.08142126 | 2.049% | 2069.645 | 4.818539 | 472.5447
408 | 106.3 | 0.973 | 0.06 | 2.0854 | [8 empty] | 406 | 40.4 | 0.977 | 2.0735 | 0.08163386 | 2.055% | 2069.758 | 4.813349 | 472.0358
409 | 106.4 | 0.972 | 0.06 | 2.0924 | [8 empty] | 407 | 40.5 | 0.975 | 2.0792 | 0.08185827 | 2.06% | 2069.878 | 4.803219 | 471.0423
410 | 106.5 | 0.97 | 0.05 | 2.0993 | [8 empty] | 408 | 40.6 | 0.973 | 2.0854 | 0.08210236 | 2.067% | 2070.008 | 4.793065 | 470.0466
411 | 106.6 | 0.968 | 0.05 | 2.1056 | [8 empty] | 409 | 40.7 | 0.972 | 2.0924 | 0.08237795 | 2.074% | 2070.154 | 4.7878 | 469.5302
412 | 106.7 | 0.966 | 0.05 | 2.1113 | [8 empty] | 410 | 40.8 | 0.97 | 2.0993 | 0.08264961 | 2.08% | 2070.299 | 4.777615 | 468.5314
413 | 106.8 | 0.965 | 0.05 | 2.1163 | [8 empty] | 411 | 40.9 | 0.968 | 2.1056 | 0.08289764 | 2.087% | 2070.431 | 4.76746 | 467.5356
414 | 106.9 | 0.963 | 0.05 | 2.1211 | [8 empty] | 412 | 41 | 0.966 | 2.1113 | 0.08312205 | 2.092% | 2070.55 | 4.757335 | 466.5427
415 | 107 | 0.961 | 0.05 | 2.1256 | [8 empty] | 413 | 41.1 | 0.965 | 2.1163 | 0.0833189 | 2.097% | 2070.655 | 4.75217 | 466.0361
416 | 107.1 | 0.96 | 0.05 | 2.1308 | [8 empty] | 414 | 41.2 | 0.963 | 2.1211 | 0.08350787 | 2.102% | 2070.756 | 4.742091 | 465.0476
417 | 107.2 | 0.958 | 0.05 | 2.1359 | [8 empty] | 415 | 41.3 | 0.961 | 2.1256 | 0.08368504 | 2.106% | 2070.85 | 4.732027 | 464.0607
418 | 107.3 | 0.956 | 0.05 | 2.141 | [8 empty] | 416 | 41.4 | 0.96 | 2.1308 | 0.08388976 | 2.112% | 2070.959 | 4.726854 | 463.5534
419 | 107.4 | 0.954 | 0.05 | 2.146 | [8 empty] | 417 | 41.5 | 0.958 | 2.1359 | 0.08409055 | 2.117% | 2071.066 | 4.716763 | 462.5637
420 | 107.5 | 0.953 | 0.05 | 2.1507 | [8 empty] | 418 | 41.6 | 0.956 | 2.141 | 0.08429134 | 2.122% | 2071.173 | 4.706672 | 461.5742
421 | 107.6 | 0.952 | 0.05 | 2.1546 | [8 empty] | 419 | 41.7 | 0.954 | 2.146 | 0.08448819 | 2.127% | 2071.278 | 4.696588 | 460.5853
422 | 107.7 | 0.95 | 0.05 | 2.1587 | [8 empty] | 420 | 41.8 | 0.953 | 2.1507 | 0.08467323 | 2.131% | 2071.376 | 4.691442 | 460.0806
423 | 107.8 | 0.948 | 0.05 | 2.1625 | [8 empty] | 421 | 41.9 | 0.952 | 2.1546 | 0.08482677 | 2.135% | 2071.458 | 4.686334 | 459.5797
424 | 107.9 | 0.946 | 0.05 | 2.1665 | [8 empty] | 422 | 42 | 0.95 | 2.1587 | 0.08498819 | 2.139% | 2071.544 | 4.676294 | 458.5951
425 | 108 | 0.945 | 0.05 | 2.1712 | [8 empty] | 423 | 42.1 | 0.948 | 2.1625 | 0.0851378 | 2.143% | 2071.624 | 4.66627 | 457.612
426 | 108.1 | 0.943 | 0.05 | 2.1758 | [8 empty] | 424 | 42.2 | 0.946 | 2.1665 | 0.08529528 | 2.147% | 2071.708 | 4.656237 | 456.6281
427 | 108.2 | 0.941 | 0.05 | 2.1802 | [8 empty] | 425 | 42.3 | 0.945 | 2.1712 | 0.08548031 | 2.152% | 2071.806 | 4.651094 | 456.1237
428 | 108.3 | 0.939 | 0.05 | 2.1855 | [8 empty] | 426 | 42.4 | 0.943 | 2.1758 | 0.08566142 | 2.156% | 2071.903 | 4.641034 | 455.1372
429 | 108.4 | 0.937 | 0.05 | 2.1906 | [8 empty] | 427 | 42.5 | 0.941 | 2.1802 | 0.08583465 | 2.161% | 2071.995 | 4.630984 | 454.1516
430 | 108.5 | 0.936 | 0.05 | 2.1959 | [8 empty] | 428 | 42.6 | 0.939 | 2.1855 | 0.08604331 | 2.166% | 2072.106 | 4.620893 | 453.1621
431 | 108.6 | 0.934 | 0.05 | 2.2015 | [8 empty] | 429 | 42.7 | 0.937 | 2.1906 | 0.08624409 | 2.171% | 2072.213 | 4.610813 | 452.1735
432 | 108.7 | 0.932 | 0.05 | 2.2075 | [8 empty] | 430 | 42.8 | 0.936 | 2.1959 | 0.08645276 | 2.176% | 2072.325 | 4.605645 | 451.6667
433 | 108.8 | 0.93 | 0.05 | 2.2144 | [8 empty] | 431 | 42.9 | 0.934 | 2.2015 | 0.08667323 | 2.182% | 2072.442 | 4.595543 | 450.676
434 | 108.9 | 0.928 | 0.05 | 2.2212 | [8 empty] | 432 | 43 | 0.932 | 2.2075 | 0.08690945 | 2.188% | 2072.568 | 4.585424 | 449.6836
435 | 109 | 0.927 | 0.05 | 2.2279 | [8 empty] | 433 | 43.1 | 0.93 | 2.2144 | 0.0871811 | 2.194% | 2072.713 | 4.575264 | 448.6873
436 | 109.1 | 0.925 | 0.05 | 2.2345 | [8 empty] | 434 | 43.2 | 0.928 | 2.2212 | 0.08744882 | 2.201% | 2072.856 | 4.56511 | 447.6915
437 | 109.2 | 0.923 | 0.05 | 2.2409 | [8 empty] | 435 | 43.3 | 0.927 | 2.2279 | 0.0877126 | 2.208% | 2072.997 | 4.559881 | 447.1787
438 | 109.3 | 0.921 | 0.05 | 2.2464 | [8 empty] | 436 | 43.4 | 0.925 | 2.2345 | 0.08797244 | 2.214% | 2073.135 | 4.549739 | 446.1841
439 | 109.4 | 0.92 | 0.05 | 2.2514 | [8 empty] | 437 | 43.5 | 0.923 | 2.2409 | 0.08822441 | 2.221% | 2073.27 | 4.539607 | 445.1905
440 | 109.5 | 0.918 | 0.05 | 2.2557 | [8 empty] | 438 | 43.6 | 0.921 | 2.2464 | 0.08844094 | 2.226% | 2073.385 | 4.529518 | 444.2011
441 | 109.6 | 0.916 | 0.05 | 2.26 | [8 empty] | 439 | 43.7 | 0.92 | 2.2514 | 0.0886378 | 2.231% | 2073.491 | 4.524371 | 443.6963
442 | 109.7 | 0.914 | 0.05 | 2.2646 | [8 empty] | 440 | 43.8 | 0.918 | 2.2557 | 0.08880709 | 2.235% | 2073.581 | 4.514339 | 442.7124
443 | 109.8 | 0.912 | 0.05 | 2.2693 | [8 empty] | 441 | 43.9 | 0.916 | 2.26 | 0.08897638 | 2.24% | 2073.671 | 4.504307 | 441.7286
444 | 109.9 | 0.911 | 0.05 | 2.2746 | [8 empty] | 442 | 44 | 0.914 | 2.2646 | 0.08915748 | 2.244% | 2073.768 | 4.494263 | 440.7436
445 | 110 | 0.909 | 0.05 | 2.2797 | [8 empty] | 443 | 44.1 | 0.912 | 2.2693 | 0.08934252 | 2.249% | 2073.867 | 4.484215 | 439.7582
446 | 110.1 | 0.907 | 0.05 | 2.2849 | [8 empty] | 444 | 44.2 | 0.911 | 2.2746 | 0.08955118 | 2.254% | 2073.978 | 4.479057 | 439.2524
447 | 110.2 | 0.905 | 0.05 | 2.2899 | [8 empty] | 445 | 44.3 | 0.909 | 2.2797 | 0.08975197 | 2.259% | 2074.085 | 4.468993 | 438.2655
448 | 110.3 | 0.903 | 0.05 | 2.2947 | [8 empty] | 446 | 44.4 | 0.907 | 2.2849 | 0.08995669 | 2.264% | 2074.195 | 4.458925 | 437.2781
449 | 110.3 | 0.903 | 0.05 | 2.2947 | [8 empty] | 447 | 44.5 | 0.905 | 2.2899 | 0.09015354 | 2.269% | 2074.3 | 4.448867 | 436.2918
450 | 110.4 | 0.902 | 0.05 | 2.2995 | [8 empty] | 448 | 44.6 | 0.903 | 2.2947 | 0.09034252 | 2.274% | 2074.401 | 4.438819 | 435.3064
451 | 110.5 | 0.899 | 0.05 | 2.3039 | [8 empty] | 449 | 44.6 | 0.903 | 2.2947 | 0.09034252 | 2.274% | 2074.401 | 4.438819 | 435.3064
452 | 110.6 | 0.898 | 0.05 | 2.3085 | [8 empty] | 450 | 44.7 | 0.902 | 2.2995 | 0.0905315 | 2.279% | 2074.502 | 4.433688 | 434.8032
453 | 110.7 | 0.896 | 0.05 | 2.3138 | [8 empty] | 451 | 44.8 | 0.899 | 2.3039 | 0.09070472 | 2.283% | 2074.594 | 4.418745 | 433.3377
454 | 110.8 | 0.895 | 0.05 | 2.3191 | [8 empty] | 452 | 44.9 | 0.898 | 2.3085 | 0.09088583 | 2.288% | 2074.691 | 4.413623 | 432.8355
455 | 110.9 | 0.893 | 0.05 | 2.3253 | [8 empty] | 453 | 45 | 0.896 | 2.3138 | 0.09109449 | 2.293% | 2074.803 | 4.403557 | 431.8483
456 | 111 | 0.891 | 0.05 | 2.3312 | [8 empty] | 454 | 45.1 | 0.895 | 2.3191 | 0.09130315 | 2.298% | 2074.914 | 4.398406 | 431.3431
457 | 111.1 | 0.889 | 0.05 | 2.3362 | [8 empty] | 455 | 45.2 | 0.893 | 2.3253 | 0.09154724 | 2.304% | 2075.045 | 4.388301 | 430.3522
458 | 111.2 | 0.888 | 0.05 | 2.3407 | [8 empty] | 456 | 45.3 | 0.891 | 2.3312 | 0.09177953 | 2.31% | 2075.169 | 4.378211 | 429.3626
459 | 111.3 | 0.885 | 0.05 | 2.3446 | [8 empty] | 457 | 45.4 | 0.889 | 2.3362 | 0.09197638 | 2.315% | 2075.274 | 4.368161 | 428.3771
460 | 111.4 | 0.883 | 0.05 | 2.3479 | [8 empty] | 458 | 45.5 | 0.888 | 2.3407 | 0.09215354 | 2.32% | 2075.369 | 4.363049 | 427.8757
461 | 111.5 | 0.881 | 0.05 | 2.3512 | [8 empty] | 459 | 45.6 | 0.885 | 2.3446 | 0.09230709 | 2.323% | 2075.451 | 4.348137 | 426.4133
462 | 111.6 | 0.88 | 0.05 | 2.3552 | [8 empty] | 460 | 45.7 | 0.883 | 2.3479 | 0.09243701 | 2.327% | 2075.521 | 4.338165 | 425.4354
463 | 111.7 | 0.877 | 0.05 | 2.3592 | [8 empty] | 461 | 45.8 | 0.881 | 2.3512 | 0.09256693 | 2.33% | 2075.59 | 4.328194 | 424.4576
464 | 111.8 | 0.876 | 0.05 | 2.3634 | [8 empty] | 462 | 45.9 | 0.88 | 2.3552 | 0.09272441 | 2.334% | 2075.674 | 4.323106 | 423.9586
465 | 111.9 | 0.874 | 0.05 | 2.368 | [8 empty] | 463 | 46 | 0.877 | 2.3592 | 0.09288189 | 2.338% | 2075.759 | 4.308193 | 422.4961
466 | 112 | 0.871 | 0.05 | 2.3724 | [8 empty] | 464 | 46.1 | 0.876 | 2.3634 | 0.09304724 | 2.342% | 2075.847 | 4.303097 | 421.9964
467 | 112.1 | 0.869 | 0.05 | 2.3767 | [8 empty] | 465 | 46.2 | 0.874 | 2.368 | 0.09322835 | 2.347% | 2075.944 | 4.293073 | 421.0133
468 | 112.2 | 0.868 | 0.05 | 2.3813 | [8 empty] | 466 | 46.3 | 0.871 | 2.3724 | 0.09340157 | 2.351% | 2076.037 | 4.278146 | 419.5494
469 | 112.3 | 0.865 | 0.05 | 2.3855 | [8 empty] | 467 | 46.4 | 0.869 | 2.3767 | 0.09357087 | 2.355% | 2076.127 | 4.268136 | 418.5678
470 | 112.4 | 0.864 | 0.05 | 2.3895 | [8 empty] | 468 | 46.5 | 0.868 | 2.3813 | 0.09375197 | 2.36% | 2076.224 | 4.263025 | 418.0666
471 | 112.5 | 0.862 | 0.05 | 2.3938 | [8 empty] | 469 | 46.6 | 0.865 | 2.3855 | 0.09391732 | 2.364% | 2076.313 | 4.24811 | 416.6039
472 | 112.6 | 0.86 | 0.05 | 2.3989 | [8 empty] | 470 | 46.7 | 0.864 | 2.3895 | 0.0940748 | 2.368% | 2076.397 | 4.243027 | 416.1054
473 | 112.7 | 0.857 | 0.05 | 2.4045 | [8 empty] | 471 | 46.8 | 0.862 | 2.3938 | 0.09424409 | 2.372% | 2076.488 | 4.23302 | 415.1241
474 | 112.8 | 0.855 | 0.05 | 2.4102 | [8 empty] | 472 | 46.9 | 0.86 | 2.3989 | 0.09444488 | 2.377% | 2076.595 | 4.22298 | 414.1395
475 | 112.9 | 0.853 | 0.05 | 2.4164 | [8 empty] | 473 | 47 | 0.857 | 2.4045 | 0.09466535 | 2.383% | 2076.713 | 4.20801 | 412.6713
476 | 113 | 0.851 | 0.05 | 2.4223 | [8 empty] | 474 | 47.1 | 0.855 | 2.4102 | 0.09488976 | 2.388% | 2076.833 | 4.197946 | 411.6845
477 | 113.1 | 0.848 | 0.05 | 2.4279 | [8 empty] | 475 | 47.2 | 0.853 | 2.4164 | 0.09513386 | 2.395% | 2076.964 | 4.187863 | 410.6956
478 | 113.2 | 0.846 | 0.05 | 2.4335 | [8 empty] | 476 | 47.3 | 0.851 | 2.4223 | 0.09536614 | 2.4% | 2077.089 | 4.177794 | 409.7081
479 | 113.3 | 0.844 | 0.05 | 2.4386 | [8 empty] | 477 | 47.4 | 0.848 | 2.4279 | 0.09558661 | 2.406% | 2077.207 | 4.162829 | 408.2406
480 | 113.4 | 0.842 | 0.05 | 2.4432 | [8 empty] | 478 | 47.5 | 0.846 | 2.4335 | 0.09580709 | 2.412% | 2077.325 | 4.152775 | 407.2546
481 | 113.5 | 0.84 | 0.05 | 2.448 | [8 empty] | 479 | 47.6 | 0.844 | 2.4386 | 0.09600787 | 2.417% | 2077.432 | 4.142743 | 406.2708
482 | 113.6 | 0.838 | 0.05 | 2.453 | [8 empty] | 480 | 47.7 | 0.842 | 2.4432 | 0.09618898 | 2.421% | 2077.529 | 4.132733 | 405.2891
483 | 113.7 | 0.836 | 0.05 | 2.458 | [8 empty] | 481 | 47.8 | 0.84 | 2.448 | 0.09637795 | 2.426% | 2077.631 | 4.122715 | 404.3067
484 | 113.8 | 0.833 | 0.05 | 2.463 | [8 empty] | 482 | 47.9 | 0.838 | 2.453 | 0.0965748 | 2.431% | 2077.736 | 4.112691 | 403.3236
485 | 113.9 | 0.832 | 0.05 | 2.4679 | [8 empty] | 483 | 48 | 0.836 | 2.458 | 0.09677165 | 2.436% | 2077.842 | 4.102667 | 402.3406
486 | 114 | 0.829 | 0.05 | 2.4731 | [8 empty] | 484 | 48.1 | 0.833 | 2.463 | 0.0969685 | 2.441% | 2077.947 | 4.087737 | 400.8764
487 | 114.1 | 0.827 | 0.05 | 2.4785 | [8 empty] | 485 | 48.2 | 0.832 | 2.4679 | 0.09716142 | 2.446% | 2078.051 | 4.082626 | 400.3752
488 | 114.2 | 0.824 | 0.05 | 2.4836 | [8 empty] | 486 | 48.3 | 0.829 | 2.4731 | 0.09736614 | 2.451% | 2078.16 | 4.06769 | 398.9105
489 | 114.3 | 0.822 | 0.05 | 2.4887 | [8 empty] | 487 | 48.4 | 0.827 | 2.4785 | 0.09757874 | 2.456% | 2078.274 | 4.057654 | 397.9263
490 | 114.4 | 0.819 | 0.05 | 2.4931 | [8 empty] | 488 | 48.5 | 0.824 | 2.4836 | 0.09777953 | 2.461% | 2078.382 | 4.042725 | 396.4622
491 | 114.5 | 0.817 | 0.05 | 2.4979 | [8 empty] | 489 | 48.6 | 0.822 | 2.4887 | 0.09798031 | 2.466% | 2078.49 | 4.032704 | 395.4794
492 | 114.6 | 0.815 | 0.05 | 2.5023 | [8 empty] | 490 | 48.7 | 0.819 | 2.4931 | 0.09815354 | 2.471% | 2078.583 | 4.017806 | 394.0185
493 | 114.7 | 0.813 | 0.05 | 2.5078 | [8 empty] | 491 | 48.8 | 0.817 | 2.4979 | 0.09834252 | 2.475% | 2078.684 | 4.007799 | 393.0371
494 | 114.8 | 0.81 | 0.05 | 2.5136 | [8 empty] | 492 | 48.9 | 0.815 | 2.5023 | 0.09851575 | 2.48% | 2078.777 | 3.99781 | 392.0574
495 | 114.9 | 0.807 | 0.05 | 2.5197 | [8 empty] | 493 | 49 | 0.813 | 2.5078 | 0.09873228 | 2.485% | 2078.893 | 3.987776 | 391.0735
496 | 115 | 0.805 | 0.05 | 2.5258 | [8 empty] | 494 | 49.1 | 0.81 | 2.5136 | 0.09896063 | 2.491% | 2079.016 | 3.972827 | 389.6074
497 | 115.1 | 0.803 | 0.05 | 2.5318 | [8 empty] | 495 | 49.2 | 0.807 | 2.5197 | 0.09920079 | 2.497% | 2079.145 | 3.957867 | 388.1404
498 | 115.2 | 0.8 | 0.05 | 2.5366 | [8 empty] | 496 | 49.3 | 0.805 | 2.5258 | 0.09944094 | 2.503% | 2079.274 | 3.947814 | 387.1544
499 | 115.3 | 0.797 | 0.05 | 2.5412 | [8 empty] | 497 | 49.4 | 0.803 | 2.5318 | 0.09967717 | 2.509% | 2079.4 | 3.937765 | 386.169
500 | 115.4 | 0.795 | 0.04 | 2.5455 | [8 empty] | 498 | 49.5 | 0.8 | 2.5366 | 0.09986614 | 2.514% | 2079.502 | 3.922863 | 384.7075
501 | 115.5 | 0.792 | 0.04 | 2.55 | [8 empty] | 499 | 49.6 | 0.797 | 2.5412 | 0.1000472 | 2.518% | 2079.599 | 3.907969 | 383.2469
502 | 115.6 | 0.791 | 0.04 | 2.5551 | [8 empty] | 500 | 49.7 | 0.795 | 2.5455 | 0.1002165 | 2.523% | 2079.69 | 3.897992 | 382.2685
503 | 115.7 | 0.788 | 0.04 | 2.5599 | [8 empty] | 501 | 49.8 | 0.792 | 2.55 | 0.1003937 | 2.527% | 2079.785 | 3.883105 | 380.8086
504 | 115.8 | 0.786 | 0.04 | 2.5647 | [8 empty] | 502 | 49.9 | 0.791 | 2.5551 | 0.1005945 | 2.532% | 2079.893 | 3.878001 | 380.308
505 | 115.9 | 0.784 | 0.04 | 2.5694 | [8 empty] | 503 | 50 | 0.788 | 2.5599 | 0.1007835 | 2.537% | 2079.995 | 3.863104 | 378.8471
506 | 116 | 0.781 | 0.04 | 2.5746 | [8 empty] | 504 | 50.1 | 0.786 | 2.5647 | 0.1009724 | 2.542% | 2080.096 | 3.853111 | 377.8672
507 | 116.1 | 0.779 | 0.04 | 2.5802 | [8 empty] | 505 | 50.2 | 0.784 | 2.5694 | 0.1011575 | 2.546% | 2080.195 | 3.843123 | 376.8877
508 | 116.2 | 0.776 | 0.04 | 2.5854 | [8 empty] | 506 | 50.3 | 0.781 | 2.5746 | 0.1013622 | 2.551% | 2080.305 | 3.828215 | 375.4256
509 | 116.3 | 0.774 | 0.04 | 2.5899 | [8 empty] | 507 | 50.4 | 0.779 | 2.5802 | 0.1015827 | 2.557% | 2080.424 | 3.818194 | 374.4429
510 | 116.4 | 0.771 | 0.04 | 2.5937 | [8 empty] | 508 | 50.5 | 0.776 | 2.5854 | 0.1017874 | 2.562% | 2080.534 | 3.803289 | 372.9812
511 | 116.5 | 0.769 | 0.04 | 2.5969 | [8 empty] | 509 | 50.6 | 0.774 | 2.5899 | 0.1019646 | 2.567% | 2080.629 | 3.793313 | 372.0029
512 | 116.6 | 0.766 | 0.04 | 2.6005 | [8 empty] | 510 | 50.7 | 0.771 | 2.5937 | 0.1021142 | 2.57% | 2080.71 | 3.778464 | 370.5467
513 | 116.7 | 0.763 | 0.04 | 2.6046 | [8 empty] | 511 | 50.8 | 0.769 | 2.5969 | 0.1022402 | 2.573% | 2080.777 | 3.76854 | 369.5734
514 | 116.8 | 0.76 | 0.04 | 2.6088 | [8 empty] | 512 | 50.9 | 0.766 | 2.6005 | 0.1023819 | 2.577% | 2080.854 | 3.753701 | 368.1182
515 | 116.9 | 0.758 | 0.04 | 2.6131 | [8 empty] | 513 | 51 | 0.763 | 2.6046 | 0.1025433 | 2.581% | 2080.94 | 3.738844 | 366.6612
516 | 117 | 0.755 | 0.04 | 2.6174 | [8 empty] | 514 | 51.1 | 0.76 | 2.6088 | 0.1027087 | 2.585% | 2081.029 | 3.723984 | 365.2039
517 | 117.1 | 0.754 | 0.04 | 2.6219 | [8 empty] | 515 | 51.2 | 0.758 | 2.6131 | 0.102878 | 2.59% | 2081.12 | 3.714022 | 364.2269
518 | 117.2 | 0.751 | 0.04 | 2.6279 | [8 empty] | 516 | 51.3 | 0.755 | 2.6174 | 0.1030472 | 2.594% | 2081.211 | 3.699161 | 362.7695
519 | 117.3 | 0.748 | 0.04 | 2.6352 | [8 empty] | 517 | 51.4 | 0.754 | 2.6219 | 0.1032244 | 2.598% | 2081.307 | 3.694092 | 362.2724
520 | 117.4 | 0.746 | 0.04 | 2.6414 | [8 empty] | 518 | 51.5 | 0.751 | 2.6279 | 0.1034606 | 2.604% | 2081.434 | 3.679169 | 360.809
521 | 117.5 | 0.744 | 0.04 | 2.6491 | [8 empty] | 519 | 51.6 | 0.748 | 2.6352 | 0.103748 | 2.611% | 2081.588 | 3.6642 | 359.341
522 | 117.6 | 0.741 | 0.04 | 2.655 | [8 empty] | 520 | 51.7 | 0.746 | 2.6414 | 0.1039921 | 2.618% | 2081.72 | 3.654172 | 358.3576
523 | 117.7 | 0.739 | 0.04 | 2.6607 | [8 empty] | 521 | 51.8 | 0.744 | 2.6491 | 0.1042953 | 2.625% | 2081.883 | 3.64409 | 357.3688
524 | 117.8 | 0.737 | 0.04 | 2.6661 | [8 empty] | 522 | 51.9 | 0.741 | 2.655 | 0.1045276 | 2.631% | 2082.008 | 3.629178 | 355.9065
525 | 117.9 | 0.734 | 0.04 | 2.6715 | [8 empty] | 523 | 52 | 0.739 | 2.6607 | 0.104752 | 2.637% | 2082.129 | 3.619173 | 354.9253
526 | 118 | 0.732 | 0.04 | 2.6769 | [8 empty] | 524 | 52.1 | 0.737 | 2.6661 | 0.1049646 | 2.642% | 2082.243 | 3.60918 | 353.9452
527 | 118.1 | 0.731 | 0.04 | 2.6816 | [8 empty] | 525 | 52.2 | 0.734 | 2.6715 | 0.1051772 | 2.647% | 2082.357 | 3.594291 | 352.4851
528 | 118.2 | 0.728 | 0.04 | 2.6861 | [8 empty] | 526 | 52.3 | 0.732 | 2.6769 | 0.1053898 | 2.653% | 2082.472 | 3.5843 | 351.5053
529 | 118.3 | 0.726 | 0.04 | 2.6904 | [8 empty] | 527 | 52.4 | 0.731 | 2.6816 | 0.1055748 | 2.657% | 2082.572 | 3.579232 | 351.0084
530 | 118.4 | 0.724 | 0.04 | 2.6949 | [8 empty] | 528 | 52.5 | 0.728 | 2.6861 | 0.105752 | 2.662% | 2082.667 | 3.56438 | 349.5518
531 | 118.5 | 0.721 | 0.04 | 2.7 | [8 empty] | 529 | 52.6 | 0.726 | 2.6904 | 0.1059213 | 2.666% | 2082.758 | 3.554432 | 348.5762
532 | 118.6 | 0.719 | 0.04 | 2.7052 | [8 empty] | 530 | 52.7 | 0.724 | 2.6949 | 0.1060984 | 2.671% | 2082.854 | 3.544478 | 347.6001
533 | 118.7 | 0.716 | 0.04 | 2.7109 | [8 empty] | 531 | 52.8 | 0.721 | 2.7 | 0.1062992 | 2.676% | 2082.962 | 3.529607 | 346.1417
534 | 118.8 | 0.715 | 0.04 | 2.7168 | [8 empty] | 532 | 52.9 | 0.719 | 2.7052 | 0.1065039 | 2.681% | 2083.072 | 3.51963 | 345.1633
535 | 118.9 | 0.712 | 0.04 | 2.7228 | [8 empty] | 533 | 53 | 0.716 | 2.7109 | 0.1067283 | 2.686% | 2083.193 | 3.504741 | 343.7032
536 | 119 | 0.71 | 0.04 | 2.7287 | [8 empty] | 534 | 53.1 | 0.715 | 2.7168 | 0.1069606 | 2.692% | 2083.318 | 3.499636 | 343.2025
537 | 119.1 | 0.707 | 0.04 | 2.7343 | [8 empty] | 535 | 53.2 | 0.712 | 2.7228 | 0.1071969 | 2.698% | 2083.445 | 3.484739 | 341.7416
538 | 119.2 | 0.704 | 0.04 | 2.7393 | [8 empty] | 536 | 53.3 | 0.71 | 2.7287 | 0.1074291 | 2.704% | 2083.571 | 3.474742 | 340.7612
539 | 119.3 | 0.702 | 0.04 | 2.7442 | [8 empty] | 537 | 53.4 | 0.707 | 2.7343 | 0.1076496 | 2.71% | 2083.689 | 3.459863 | 339.302
540 | 119.4 | 0.699 | 0.04 | 2.7488 | [8 empty] | 538 | 53.5 | 0.704 | 2.7393 | 0.1078465 | 2.715% | 2083.796 | 3.445006 | 337.845
541 | 119.5 | 0.697 | 0.04 | 2.7531 | [8 empty] | 539 | 53.6 | 0.702 | 2.7442 | 0.1080394 | 2.719% | 2083.9 | 3.435047 | 336.8684
542 | 119.6 | 0.695 | 0.04 | 2.7574 | [8 empty] | 540 | 53.7 | 0.699 | 2.7488 | 0.1082205 | 2.724% | 2083.997 | 3.420208 | 335.4131
543 | 119.7 | 0.693 | 0.04 | 2.7616 | [8 empty] | 541 | 53.8 | 0.697 | 2.7531 | 0.1083898 | 2.728% | 2084.089 | 3.410272 | 334.4388
544 | 119.8 | 0.69 | 0.04 | 2.7659 | [8 empty] | 542 | 53.9 | 0.695 | 2.7574 | 0.1085591 | 2.733% | 2084.18 | 3.400338 | 333.4645
545 | 119.9 | 0.688 | 0.04 | 2.7701 | [8 empty] | 543 | 54 | 0.693 | 2.7616 | 0.1087244 | 2.737% | 2084.269 | 3.390407 | 332.4907
546 | 120 | 0.686 | 0.04 | 2.7748 | [8 empty] | 544 | 54.1 | 0.69 | 2.7659 | 0.1088937 | 2.741% | 2084.36 | 3.375582 | 331.0368
547 | 120.1 | 0.684 | 0.04 | 2.78 | [8 empty] | 545 | 54.2 | 0.688 | 2.7701 | 0.1090591 | 2.745% | 2084.45 | 3.365654 | 330.0632
548 | 120.2 | 0.681 | 0.04 | 2.7844 | [8 empty] | 546 | 54.3 | 0.686 | 2.7748 | 0.1092441 | 2.75% | 2084.549 | 3.355709 | 329.0879
549 | 120.3 | 0.68 | 0.04 | 2.7905 | [8 empty] | 547 | 54.4 | 0.684 | 2.78 | 0.1094488 | 2.755% | 2084.66 | 3.345749 | 328.1111
550 | 120.4 | 0.678 | 0.04 | 2.7961 | [8 empty] | 548 | 54.5 | 0.681 | 2.7844 | 0.109622 | 2.759% | 2084.753 | 3.330925 | 326.6574
551 | 120.5 | 0.675 | 0.04 | 2.8022 | [8 empty] | 549 | 54.6 | 0.68 | 2.7905 | 0.1098622 | 2.765% | 2084.883 | 3.325827 | 326.1574
552 | 120.6 | 0.673 | 0.04 | 2.8084 | [8 empty] | 550 | 54.7 | 0.678 | 2.7961 | 0.1100827 | 2.771% | 2085.002 | 3.315856 | 325.1796
553 | 120.7 | 0.671 | 0.04 | 2.8141 | [8 empty] | 551 | 54.8 | 0.675 | 2.8022 | 0.1103228 | 2.777% | 2085.132 | 3.300979 | 323.7206
554 | 120.8 | 0.67 | 0.04 | 2.8193 | [8 empty] | 552 | 54.9 | 0.673 | 2.8084 | 0.1105669 | 2.783% | 2085.263 | 3.29099 | 322.741
555 | 120.9 | 0.667 | 0.04 | 2.824 | [8 empty] | 553 | 55 | 0.671 | 2.8141 | 0.1107913 | 2.789% | 2085.385 | 3.281019 | 321.7632
556 | 121 | 0.665 | 0.04 | 2.8283 | [8 empty] | 554 | 55.1 | 0.67 | 2.8193 | 0.1109961 | 2.794% | 2085.495 | 3.275956 | 321.2666
557 | 121.1 | 0.663 | 0.04 | 2.8327 | [8 empty] | 555 | 55.2 | 0.667 | 2.824 | 0.1111811 | 2.799% | 2085.595 | 3.261131 | 319.8128
558 | 121.2 | 0.661 | 0.04 | 2.8373 | [8 empty] | 556 | 55.3 | 0.665 | 2.8283 | 0.1113504 | 2.803% | 2085.686 | 3.25121 | 318.8399
559 | 121.3 | 0.659 | 0.04 | 2.8422 | [8 empty] | 557 | 55.4 | 0.663 | 2.8327 | 0.1115236 | 2.807% | 2085.78 | 3.241287 | 317.8667
560 | 121.4 | 0.658 | 0.04 | 2.8479 | [8 empty] | 558 | 55.5 | 0.661 | 2.8373 | 0.1117047 | 2.812% | 2085.878 | 3.231358 | 316.893
561 | 121.5 | 0.656 | 0.04 | 2.854 | [8 empty] | 559 | 55.6 | 0.659 | 2.8422 | 0.1118976 | 2.817% | 2085.982 | 3.221419 | 315.9183
562 | 121.6 | 0.654 | 0.04 | 2.8606 | [8 empty] | 560 | 55.7 | 0.658 | 2.8479 | 0.112122 | 2.822% | 2086.103 | 3.216344 | 315.4206
563 | 121.7 | 0.653 | 0.04 | 2.8673 | [8 empty] | 561 | 55.8 | 0.656 | 2.854 | 0.1123622 | 2.828% | 2086.233 | 3.206368 | 314.4423
564 | 121.8 | 0.651 | 0.04 | 2.8734 | [8 empty] | 562 | 55.9 | 0.654 | 2.8606 | 0.112622 | 2.835% | 2086.374 | 3.196378 | 313.4626
565 | 121.9 | 0.65 | 0.04 | 2.8797 | [8 empty] | 563 | 56 | 0.653 | 2.8673 | 0.1128858 | 2.841% | 2086.516 | 3.191272 | 312.9619
566 | 122 | 0.648 | 0.04 | 2.886 | [8 empty] | 564 | 56.1 | 0.651 | 2.8734 | 0.113126 | 2.847% | 2086.646 | 3.1813 | 311.9839
567 | 122.1 | 0.647 | 0.04 | 2.8923 | [8 empty] | 565 | 56.2 | 0.65 | 2.8797 | 0.113374 | 2.854% | 2086.78 | 3.176209 | 311.4847
568 | 122.2 | 0.645 | 0.04 | 2.8983 | [8 empty] | 566 | 56.3 | 0.648 | 2.886 | 0.113622 | 2.86% | 2086.914 | 3.166233 | 310.5063
569 | 122.3 | 0.644 | 0.04 | 2.9033 | [8 empty] | 567 | 56.4 | 0.647 | 2.8923 | 0.1138701 | 2.866% | 2087.048 | 3.161143 | 310.0072
570 | 122.4 | 0.642 | 0.04 | 2.9072 | [8 empty] | 568 | 56.5 | 0.645 | 2.8983 | 0.1141063 | 2.872% | 2087.176 | 3.151179 | 309.03
571 | 122.5 | 0.641 | 0.04 | 2.9108 | [8 empty] | 569 | 56.6 | 0.644 | 2.9033 | 0.1143031 | 2.877% | 2087.283 | 3.146133 | 308.5351
572 | 122.6 | 0.639 | 0.04 | 2.9143 | [8 empty] | 570 | 56.7 | 0.642 | 2.9072 | 0.1144567 | 2.881% | 2087.366 | 3.136237 | 307.5647
573 | 122.7 | 0.638 | 0.04 | 2.918 | [8 empty] | 571 | 56.8 | 0.641 | 2.9108 | 0.1145984 | 2.885% | 2087.442 | 3.131237 | 307.0744
574 | 122.8 | 0.637 | 0.04 | 2.9223 | [8 empty] | 572 | 56.9 | 0.639 | 2.9143 | 0.1147362 | 2.888% | 2087.517 | 3.121356 | 306.1053
575 | 122.9 | 0.634 | 0.04 | 2.9268 | [8 empty] | 573 | 57 | 0.638 | 2.918 | 0.1148819 | 2.892% | 2087.596 | 3.116354 | 305.6147
576 | 123 | 0.633 | 0.04 | 2.9324 | [8 empty] | 574 | 57.1 | 0.637 | 2.9223 | 0.1150512 | 2.896% | 2087.687 | 3.111332 | 305.1223
577 | 123.1 | 0.631 | 0.04 | 2.9386 | [8 empty] | 575 | 57.2 | 0.634 | 2.9268 | 0.1152283 | 2.9% | 2087.783 | 3.096537 | 303.6714
578 | 123.2 | 0.63 | 0.04 | 2.945 | [8 empty] | 576 | 57.3 | 0.633 | 2.9324 | 0.1154488 | 2.906% | 2087.902 | 3.091476 | 303.1751
579 | 123.3 | 0.629 | 0.04 | 2.9517 | [8 empty] | 577 | 57.4 | 0.631 | 2.9386 | 0.1156929 | 2.912% | 2088.035 | 3.081514 | 302.1981
580 | 123.4 | 0.627 | 0.04 | 2.9581 | [8 empty] | 578 | 57.5 | 0.63 | 2.945 | 0.1159449 | 2.918% | 2088.171 | 3.076429 | 301.6994
581 | 123.5 | 0.626 | 0.04 | 2.9643 | [8 empty] | 579 | 57.6 | 0.629 | 2.9517 | 0.1162087 | 2.925% | 2088.314 | 3.071336 | 301.1999
582 | 123.6 | 0.624 | 0.04 | 2.97 | [8 empty] | 580 | 57.7 | 0.627 | 2.9581 | 0.1164606 | 2.931% | 2088.45 | 3.06137 | 300.2226
583 | 123.7 | 0.623 | 0.04 | 2.9754 | [8 empty] | 581 | 57.8 | 0.626 | 2.9643 | 0.1167047 | 2.938% | 2088.582 | 3.056294 | 299.7248
584 | 123.8 | 0.622 | 0.04 | 2.9804 | [8 empty] | 582 | 57.9 | 0.624 | 2.97 | 0.1169291 | 2.943% | 2088.704 | 3.046352 | 298.7498
585 | 123.9 | 0.62 | 0.04 | 2.9851 | [8 empty] | 583 | 58 | 0.623 | 2.9754 | 0.1171417 | 2.949% | 2088.819 | 3.041303 | 298.2546
586 | 124 | 0.618 | 0.03 | 2.9903 | [8 empty] | 584 | 58.1 | 0.622 | 2.9804 | 0.1173386 | 2.954% | 2088.926 | 3.036266 | 297.7607
587 | 124.1 | 0.616 | 0.03 | 2.996 | [8 empty] | 585 | 58.2 | 0.62 | 2.9851 | 0.1175236 | 2.958% | 2089.026 | 3.026358 | 296.789
588 | 124.2 | 0.615 | 0.03 | 3.0018 | [8 empty] | 586 | 58.3 | 0.618 | 2.9903 | 0.1177283 | 2.963% | 2089.137 | 3.016435 | 295.8159
589 | 124.3 | 0.613 | 0.03 | 3.0079 | [8 empty] | 587 | 58.4 | 0.616 | 2.996 | 0.1179528 | 2.969% | 2089.259 | 3.006498 | 294.8414
590 | 124.4 | 0.611 | 0.03 | 3.0147 | [8 empty] | 588 | 58.5 | 0.615 | 3.0018 | 0.1181811 | 2.975% | 2089.382 | 3.00144 | 294.3454
591 | 124.5 | 0.61 | 0.03 | 3.02 | [8 empty] | 589 | 58.6 | 0.613 | 3.0079 | 0.1184213 | 2.981% | 2089.513 | 2.991492 | 293.3699
592 | 124.6 | 0.607 | 0.03 | 3.0252 | [8 empty] | 590 | 58.7 | 0.611 | 3.0147 | 0.118689 | 2.988% | 2089.658 | 2.981525 | 292.3924
593 | 124.7 | 0.606 | 0.03 | 3.03 | [8 empty] | 591 | 58.8 | 0.61 | 3.02 | 0.1188976 | 2.993% | 2089.771 | 2.976484 | 291.898
594 | 124.8 | 0.604 | 0.03 | 3.0344 | [8 empty] | 592 | 58.9 | 0.607 | 3.0252 | 0.1191024 | 2.998% | 2089.882 | 2.961688 | 290.447
595 | 124.9 | 0.603 | 0.03 | 3.039 | [8 empty] | 593 | 59 | 0.606 | 3.03 | 0.1192913 | 3.003% | 2089.984 | 2.956664 | 289.9543
596 | 125 | 0.601 | 0.03 | 3.0438 | [8 empty] | 594 | 59.1 | 0.604 | 3.0344 | 0.1194646 | 3.007% | 2090.078 | 2.946774 | 288.9844
597 | 125.1 | 0.599 | 0.03 | 3.0487 | [8 empty] | 595 | 59.2 | 0.603 | 3.039 | 0.1196457 | 3.012% | 2090.177 | 2.941757 | 288.4924
598 | 125.2 | 0.598 | 0.03 | 3.0542 | [8 empty] | 596 | 59.3 | 0.601 | 3.0438 | 0.1198346 | 3.016% | 2090.279 | 2.931856 | 287.5214
599 | 125.3 | 0.597 | 0.03 | 3.0598 | [8 empty] | 597 | 59.4 | 0.599 | 3.0487 | 0.1200276 | 3.021% | 2090.384 | 2.921953 | 286.5503
600 | 125.4 | 0.595 | 0.03 | 3.0656 | [8 empty] | 598 | 59.5 | 0.598 | 3.0542 | 0.1202441 | 3.027% | 2090.501 | 2.916911 | 286.0558
601 | 125.5 | 0.594 | 0.03 | 3.0712 | [8 empty] | 599 | 59.6 | 0.597 | 3.0598 | 0.1204646 | 3.032% | 2090.621 | 2.911867 | 285.5611
602 | 125.6 | 0.592 | 0.03 | 3.0763 | [8 empty] | 600 | 59.7 | 0.595 | 3.0656 | 0.1206929 | 3.038% | 2090.745 | 2.90194 | 284.5876
603 | 125.7 | 0.591 | 0.03 | 3.0822 | [8 empty] | 601 | 59.8 | 0.594 | 3.0712 | 0.1209134 | 3.044% | 2090.864 | 2.896897 | 284.093
604 | 125.8 | 0.59 | 0.03 | 3.0868 | [8 empty] | 602 | 59.9 | 0.592 | 3.0763 | 0.1211142 | 3.049% | 2090.973 | 2.886992 | 283.1217
605 | 125.9 | 0.589 | 0.03 | 3.0929 | [8 empty] | 603 | 60 | 0.591 | 3.0822 | 0.1213465 | 3.054% | 2091.1 | 2.881942 | 282.6264
606 | 126 | 0.587 | 0.03 | 3.0985 | [8 empty] | 604 | 60.1 | 0.59 | 3.0868 | 0.1215276 | 3.059% | 2091.198 | 2.87693 | 282.1349
607 | 126.1 | 0.586 | 0.03 | 3.1043 | [8 empty] | 605 | 60.2 | 0.589 | 3.0929 | 0.1217677 | 3.065% | 2091.328 | 2.871875 | 281.6392
608 | 126.2 | 0.584 | 0.03 | 3.1104 | [8 empty] | 606 | 60.3 | 0.587 | 3.0985 | 0.1219882 | 3.071% | 2091.448 | 2.861959 | 280.6668
609 | 126.3 | 0.583 | 0.03 | 3.1163 | [8 empty] | 607 | 60.4 | 0.586 | 3.1043 | 0.1222165 | 3.076% | 2091.572 | 2.856914 | 280.172
610 | 126.4 | 0.582 | 0.03 | 3.1224 | [8 empty] | 608 | 60.5 | 0.584 | 3.1104 | 0.1224567 | 3.082% | 2091.703 | 2.846986 | 279.1984
611 | 126.5 | 0.581 | 0.03 | 3.128 | [8 empty] | 609 | 60.6 | 0.583 | 3.1163 | 0.122689 | 3.088% | 2091.829 | 2.84194 | 278.7035
612 | 126.6 | 0.58 | 0.03 | 3.1329 | [8 empty] | 610 | 60.7 | 0.582 | 3.1224 | 0.1229291 | 3.094% | 2091.959 | 2.836888 | 278.2081
613 | 126.7 | 0.579 | 0.03 | 3.1375 | [8 empty] | 611 | 60.8 | 0.581 | 3.128 | 0.1231496 | 3.1% | 2092.079 | 2.831851 | 277.7142
614 | 126.8 | 0.577 | 0.03 | 3.1418 | [8 empty] | 612 | 60.9 | 0.58 | 3.1329 | 0.1233425 | 3.105% | 2092.184 | 2.826836 | 277.2223
615 | 126.9 | 0.576 | 0.03 | 3.1465 | [8 empty] | 613 | 61 | 0.579 | 3.1375 | 0.1235236 | 3.109% | 2092.282 | 2.821829 | 276.7313
616 | 127 | 0.574 | 0.03 | 3.1511 | [8 empty] | 614 | 61.1 | 0.577 | 3.1418 | 0.1236929 | 3.113% | 2092.374 | 2.811958 | 275.7633
617 | 127.1 | 0.573 | 0.03 | 3.1553 | [8 empty] | 615 | 61.2 | 0.576 | 3.1465 | 0.123878 | 3.118% | 2092.475 | 2.80695 | 275.2721
618 | 127.2 | 0.572 | 0.03 | 3.1596 | [8 empty] | 616 | 61.3 | 0.574 | 3.1511 | 0.1240591 | 3.123% | 2092.573 | 2.797072 | 274.3034
619 | 127.3 | 0.571 | 0.03 | 3.1636 | [8 empty] | 617 | 61.4 | 0.573 | 3.1553 | 0.1242244 | 3.127% | 2092.663 | 2.792079 | 273.8138
620 | 127.4 | 0.569 | 0.03 | 3.1684 | [8 empty] | 618 | 61.5 | 0.572 | 3.1596 | 0.1243937 | 3.131% | 2092.755 | 2.787084 | 273.3239
621 | 127.5 | 0.568 | 0.03 | 3.1736 | [8 empty] | 619 | 61.6 | 0.571 | 3.1636 | 0.1245512 | 3.135% | 2092.841 | 2.782097 | 272.8349
622 | 127.6 | 0.567 | 0.03 | 3.1788 | [8 empty] | 620 | 61.7 | 0.569 | 3.1684 | 0.1247402 | 3.14% | 2092.944 | 2.772216 | 271.8659
623 | 127.7 | 0.565 | 0.03 | 3.184 | [8 empty] | 621 | 61.8 | 0.568 | 3.1736 | 0.1249449 | 3.145% | 2093.055 | 2.767197 | 271.3736
624 | 127.8 | 0.564 | 0.03 | 3.189 | [8 empty] | 622 | 61.9 | 0.567 | 3.1788 | 0.1251496 | 3.15% | 2093.166 | 2.762178 | 270.8815
625 | 127.9 | 0.563 | 0.03 | 3.1945 | [8 empty] | 623 | 62 | 0.565 | 3.184 | 0.1253543 | 3.155% | 2093.278 | 2.752289 | 269.9116
626 | 128 | 0.562 | 0.03 | 3.2003 | [8 empty] | 624 | 62.1 | 0.564 | 3.189 | 0.1255512 | 3.16% | 2093.385 | 2.747277 | 269.4201
627 | 128.1 | 0.56 | 0.03 | 3.2062 | [8 empty] | 625 | 62.2 | 0.563 | 3.1945 | 0.1257677 | 3.166% | 2093.503 | 2.742251 | 268.9273
628 | 128.2 | 0.559 | 0.03 | 3.2123 | [8 empty] | 626 | 62.3 | 0.562 | 3.2003 | 0.1259961 | 3.171% | 2093.627 | 2.737218 | 268.4337
629 | 128.3 | 0.558 | 0.03 | 3.2179 | [8 empty] | 627 | 62.4 | 0.56 | 3.2062 | 0.1262283 | 3.177% | 2093.753 | 2.727312 | 267.4622
630 | 128.4 | 0.557 | 0.03 | 3.2234 | [8 empty] | 628 | 62.5 | 0.559 | 3.2123 | 0.1264685 | 3.183% | 2093.884 | 2.722272 | 266.968
631 | 128.5 | 0.555 | 0.03 | 3.2294 | [8 empty] | 629 | 62.6 | 0.558 | 3.2179 | 0.126689 | 3.189% | 2094.004 | 2.717247 | 266.4751
632 | 128.6 | 0.554 | 0.03 | 3.2352 | [8 empty] | 630 | 62.7 | 0.557 | 3.2234 | 0.1269055 | 3.194% | 2094.122 | 2.712224 | 265.9826
633 | 128.7 | 0.552 | 0.03 | 3.2414 | [8 empty] | 631 | 62.8 | 0.555 | 3.2294 | 0.1271417 | 3.2% | 2094.251 | 2.70232 | 265.0112
634 | 128.8 | 0.552 | 0.03 | 3.2469 | [8 empty] | 632 | 62.9 | 0.554 | 3.2352 | 0.1273701 | 3.206% | 2094.375 | 2.69729 | 264.518
635 | 128.9 | 0.55 | 0.03 | 3.252 | [8 empty] | 633 | 63 | 0.552 | 3.2414 | 0.1276142 | 3.212% | 2094.508 | 2.687382 | 263.5464
636 | 129 | 0.549 | 0.03 | 3.2568 | [8 empty] | 634 | 63.1 | 0.552 | 3.2469 | 0.1278307 | 3.218% | 2094.626 | 2.687231 | 263.5315
637 | 129.1 | 0.548 | 0.03 | 3.2618 | [8 empty] | 635 | 63.2 | 0.55 | 3.252 | 0.1280315 | 3.223% | 2094.735 | 2.677355 | 262.563
638 | 129.2 | 0.547 | 0.03 | 3.2666 | [8 empty] | 636 | 63.3 | 0.549 | 3.2568 | 0.1282205 | 3.227% | 2094.838 | 2.672356 | 262.0727
639 | 129.3 | 0.545 | 0.03 | 3.2714 | [8 empty] | 637 | 63.4 | 0.548 | 3.2618 | 0.1284173 | 3.232% | 2094.946 | 2.667351 | 261.582
640 | 129.4 | 0.544 | 0.03 | 3.2766 | [8 empty] | 638 | 63.5 | 0.547 | 3.2666 | 0.1286063 | 3.237% | 2095.049 | 2.662353 | 261.0918
641 | 129.5 | 0.542 | 0.03 | 3.2816 | [8 empty] | 639 | 63.6 | 0.545 | 3.2714 | 0.1287953 | 3.242% | 2095.152 | 2.652488 | 260.1244
642 | 129.6 | 0.542 | 0.03 | 3.2874 | [8 empty] | 640 | 63.7 | 0.544 | 3.2766 | 0.129 | 3.247% | 2095.263 | 2.64748 | 259.6333
643 | 129.7 | 0.54 | 0.03 | 3.293 | [8 empty] | 641 | 63.8 | 0.542 | 3.2816 | 0.1291969 | 3.252% | 2095.371 | 2.637612 | 258.6655
644 | 129.8 | 0.539 | 0.03 | 3.2987 | [8 empty] | 642 | 63.9 | 0.542 | 3.2874 | 0.1294252 | 3.258% | 2095.495 | 2.637455 | 258.6501
645 | 129.9 | 0.538 | 0.03 | 3.3046 | [8 empty] | 643 | 64 | 0.54 | 3.293 | 0.1296457 | 3.263% | 2095.615 | 2.627572 | 257.6809
646 | 130 | 0.537 | 0.03 | 3.3101 | [8 empty] | 644 | 64.1 | 0.539 | 3.2987 | 0.1298701 | 3.269% | 2095.738 | 2.622553 | 257.1887
647 | 130.1 | 0.536 | 0.03 | 3.315 | [8 empty] | 645 | 64.2 | 0.538 | 3.3046 | 0.1301024 | 3.275% | 2095.864 | 2.617529 | 256.696
648 | 130.2 | 0.535 | 0.03 | 3.3195 | [8 empty] | 646 | 64.3 | 0.537 | 3.3101 | 0.1303189 | 3.28% | 2095.982 | 2.612517 | 256.2044
649 | 130.3 | 0.534 | 0.03 | 3.3241 | [8 empty] | 647 | 64.4 | 0.536 | 3.315 | 0.1305118 | 3.285% | 2096.088 | 2.607521 | 255.7145
650 | 130.4 | 0.533 | 0.03 | 3.3295 | [8 empty] | 648 | 64.5 | 0.535 | 3.3195 | 0.130689 | 3.29% | 2096.184 | 2.602536 | 255.2257
651 | 130.5 | 0.532 | 0.03 | 3.3352 | [8 empty] | 649 | 64.6 | 0.534 | 3.3241 | 0.1308701 | 3.294% | 2096.283 | 2.597549 | 254.7366
652 | 130.6 | 0.531 | 0.03 | 3.3407 | [8 empty] | 650 | 64.7 | 0.533 | 3.3295 | 0.1310827 | 3.299% | 2096.399 | 2.592541 | 254.2455
653 | 130.7 | 0.53 | 0.03 | 3.346 | [8 empty] | 651 | 64.8 | 0.532 | 3.3352 | 0.1313071 | 3.305% | 2096.522 | 2.587526 | 253.7537
654 | 130.8 | 0.529 | 0.03 | 3.3506 | [8 empty] | 652 | 64.9 | 0.531 | 3.3407 | 0.1315236 | 3.311% | 2096.64 | 2.582517 | 253.2624
655 | 130.9 | 0.528 | 0.03 | 3.3553 | [8 empty] | 653 | 65 | 0.53 | 3.346 | 0.1317323 | 3.316% | 2096.754 | 2.577513 | 252.7717
656 | 131 | 0.527 | 0.03 | 3.3605 | [8 empty] | 654 | 65.1 | 0.529 | 3.3506 | 0.1319134 | 3.32% | 2096.852 | 2.572529 | 252.2829
657 | 131.1 | 0.526 | 0.03 | 3.3658 | [8 empty] | 655 | 65.2 | 0.528 | 3.3553 | 0.1320984 | 3.325% | 2096.954 | 2.567542 | 251.7939
658 | 131.2 | 0.525 | 0.03 | 3.3713 | [8 empty] | 656 | 65.3 | 0.527 | 3.3605 | 0.1323031 | 3.33% | 2097.065 | 2.562543 | 251.3036
659 | 131.3 | 0.524 | 0.03 | 3.377 | [8 empty] | 657 | 65.4 | 0.526 | 3.3658 | 0.1325118 | 3.335% | 2097.179 | 2.557541 | 250.8131
660 | 131.4 | 0.523 | 0.03 | 3.3828 | [8 empty] | 658 | 65.5 | 0.525 | 3.3713 | 0.1327283 | 3.341% | 2097.297 | 2.552535 | 250.3221
661 | 131.5 | 0.522 | 0.03 | 3.3891 | [8 empty] | 659 | 65.6 | 0.524 | 3.377 | 0.1329528 | 3.347% | 2097.42 | 2.547524 | 249.8307
662 | 131.6 | 0.521 | 0.03 | 3.3946 | [8 empty] | 660 | 65.7 | 0.523 | 3.3828 | 0.1331811 | 3.352% | 2097.545 | 2.542511 | 249.3391
663 | 131.7 | 0.521 | 0.03 | 3.3999 | [8 empty] | 661 | 65.8 | 0.522 | 3.3891 | 0.1334291 | 3.359% | 2097.68 | 2.537486 | 248.8463
664 | 131.8 | 0.52 | 0.03 | 3.4052 | [8 empty] | 662 | 65.9 | 0.521 | 3.3946 | 0.1336457 | 3.364% | 2097.799 | 2.532482 | 248.3556
665 | 131.9 | 0.519 | 0.03 | 3.4108 | [8 empty] | 663 | 66 | 0.521 | 3.3999 | 0.1338543 | 3.369% | 2097.913 | 2.532344 | 248.3421
666 | 132 | 0.518 | 0.03 | 3.4166 | [8 empty] | 664 | 66.1 | 0.52 | 3.4052 | 0.134063 | 3.374% | 2098.027 | 2.527346 | 247.852
667 | 132.1 | 0.517 | 0.03 | 3.4229 | [8 empty] | 665 | 66.2 | 0.519 | 3.4108 | 0.1342835 | 3.38% | 2098.147 | 2.522341 | 247.3611
668 | 132.2 | 0.516 | 0.03 | 3.4292 | [8 empty] | 666 | 66.3 | 0.518 | 3.4166 | 0.1345118 | 3.386% | 2098.272 | 2.517331 | 246.8698
669 | 132.3 | 0.516 | 0.03 | 3.4353 | [8 empty] | 667 | 66.4 | 0.517 | 3.4229 | 0.1347598 | 3.392% | 2098.408 | 2.512309 | 246.3773
670 | 132.4 | 0.515 | 0.03 | 3.4411 | [8 empty] | 668 | 66.5 | 0.516 | 3.4292 | 0.1350079 | 3.398% | 2098.543 | 2.507288 | 245.8849
671 | 132.5 | 0.514 | 0.03 | 3.4461 | [8 empty] | 669 | 66.6 | 0.516 | 3.4353 | 0.135248 | 3.404% | 2098.675 | 2.507131 | 245.8695
672 | 132.6 | 0.513 | 0.03 | 3.4509 | [8 empty] | 670 | 66.7 | 0.515 | 3.4411 | 0.1354764 | 3.41% | 2098.799 | 2.502123 | 245.3784
673 | 132.7 | 0.512 | 0.03 | 3.4553 | [8 empty] | 671 | 66.8 | 0.514 | 3.4461 | 0.1356732 | 3.415% | 2098.907 | 2.497137 | 244.8894
674 | 132.8 | 0.511 | 0.03 | 3.4595 | [8 empty] | 672 | 66.9 | 0.513 | 3.4509 | 0.1358622 | 3.42% | 2099.01 | 2.492156 | 244.4009
675 | 132.9 | 0.51 | 0.03 | 3.464 | [8 empty] | 673 | 67 | 0.512 | 3.4553 | 0.1360354 | 3.424% | 2099.105 | 2.487185 | 243.9135
676 | 133 | 0.51 | 0.03 | 3.4683 | [8 empty] | 674 | 67.1 | 0.511 | 3.4595 | 0.1362008 | 3.428% | 2099.196 | 2.482221 | 243.4266
677 | 133.1 | 0.509 | 0.03 | 3.4726 | [8 empty] | 675 | 67.2 | 0.51 | 3.464 | 0.136378 | 3.433% | 2099.293 | 2.477249 | 242.939
678 | 133.2 | 0.508 | 0.03 | 3.4774 | [8 empty] | 676 | 67.3 | 0.51 | 3.4683 | 0.1365472 | 3.437% | 2099.385 | 2.477139 | 242.9283
679 | 133.3 | 0.507 | 0.03 | 3.4822 | [8 empty] | 677 | 67.4 | 0.509 | 3.4726 | 0.1367165 | 3.441% | 2099.478 | 2.472173 | 242.4412
680 | 133.4 | 0.506 | 0.03 | 3.4875 | [8 empty] | 678 | 67.5 | 0.508 | 3.4774 | 0.1369055 | 3.446% | 2099.581 | 2.467195 | 241.953
681 | 133.5 | 0.505 | 0.03 | 3.493 | [8 empty] | 679 | 67.6 | 0.507 | 3.4822 | 0.1370945 | 3.451% | 2099.685 | 2.462217 | 241.4648
682 | 133.6 | 0.504 | 0.03 | 3.4991 | [8 empty] | 680 | 67.7 | 0.506 | 3.4875 | 0.1373031 | 3.456% | 2099.799 | 2.457227 | 240.9754
683 | 133.7 | 0.503 | 0.03 | 3.5049 | [8 empty] | 681 | 67.8 | 0.505 | 3.493 | 0.1375197 | 3.462% | 2099.918 | 2.452232 | 240.4856
684 | 133.8 | 0.502 | 0.03 | 3.5107 | [8 empty] | 682 | 67.9 | 0.504 | 3.4991 | 0.1377598 | 3.468% | 2100.049 | 2.447223 | 239.9944
685 | 133.9 | 0.501 | 0.03 | 3.5165 | [8 empty] | 683 | 68 | 0.503 | 3.5049 | 0.1379882 | 3.473% | 2100.174 | 2.442222 | 239.504
686 | 134 | 0.5 | 0.03 | 3.522 | [8 empty] | 684 | 68.1 | 0.502 | 3.5107 | 0.1382165 | 3.479% | 2100.299 | 2.437221 | 239.0136
687 | 134.1 | 0.499 | 0.03 | 3.5278 | [8 empty] | 685 | 68.2 | 0.501 | 3.5165 | 0.1384449 | 3.485% | 2100.424 | 2.432221 | 238.5232
688 | 134.2 | 0.498 | 0.03 | 3.5339 | [8 empty] | 686 | 68.3 | 0.5 | 3.522 | 0.1386614 | 3.49% | 2100.543 | 2.42723 | 238.0337
689 | 134.3 | 0.497 | 0.03 | 3.5408 | [8 empty] | 687 | 68.4 | 0.499 | 3.5278 | 0.1388898 | 3.496% | 2100.668 | 2.422231 | 237.5435
690 | 134.4 | 0.496 | 0.03 | 3.547 | [8 empty] | 688 | 68.5 | 0.498 | 3.5339 | 0.1391299 | 3.502% | 2100.8 | 2.417225 | 237.0526
691 | 134.5 | 0.495 | 0.03 | 3.5529 | [8 empty] | 689 | 68.6 | 0.497 | 3.5408 | 0.1394016 | 3.509% | 2100.948 | 2.412201 | 236.5598
692 | 134.6 | 0.494 | 0.03 | 3.5582 | [8 empty] | 690 | 68.7 | 0.496 | 3.547 | 0.1396457 | 3.515% | 2101.082 | 2.407194 | 236.0688
693 | 134.7 | 0.493 | 0.03 | 3.5632 | [8 empty] | 691 | 68.8 | 0.495 | 3.5529 | 0.139878 | 3.521% | 2101.21 | 2.402195 | 235.5786
694 | 134.8 | 0.492 | 0.03 | 3.5676 | [8 empty] | 692 | 68.9 | 0.494 | 3.5582 | 0.1400866 | 3.526% | 2101.324 | 2.397212 | 235.0899
695 | 134.9 | 0.491 | 0.03 | 3.5719 | [8 empty] | 693 | 69 | 0.493 | 3.5632 | 0.1402835 | 3.531% | 2101.432 | 2.392236 | 234.6019406
696 | 135 | 0.491 | 0.03 | 3.5766 | [8 empty] | 694 | 69.1 | 0.492 | 3.5676 | 0.1404567 | 3.535% | 2101.527 | 2.387276 | 234.1155
697 | 135.1 | 0.49 | 0.03 | 3.5813 | [8 empty] | 695 | 69.2 | 0.491 | 3.5719 | 0.140626 | 3.54% | 2101.62 | 2.382318 | 233.6293
698 | 135.2 | 0.489 | 0.03 | 3.5861 | [8 empty] | 696 | 69.3 | 0.491 | 3.5766 | 0.140811 | 3.544% | 2101.721 | 2.382203 | 233.618
699 | 135.3 | 0.487 | 0.03 | 3.5915 | [8 empty] | 697 | 69.4 | 0.49 | 3.5813 | 0.1409961 | 3.549% | 2101.823 | 2.377237 | 233.131
700 | 135.4 | 0.487 | 0.03 | 3.5974 | [8 empty] | 698 | 69.5 | 0.489 | 3.5861 | 0.141185 | 3.554% | 2101.926 | 2.372268 | 232.6437
701 | 135.5 | 0.486 | 0.03 | 3.6038 | [8 empty] | 699 | 69.6 | 0.487 | 3.5915 | 0.1413976 | 3.559% | 2102.043 | 2.362435 | 231.6794
702 | 135.6 | 0.485 | 0.03 | 3.6101 | [8 empty] | 700 | 69.7 | 0.487 | 3.5974 | 0.1416299 | 3.565% | 2102.17 | 2.362291 | 231.6653
703 | 135.7 | 0.484 | 0.03 | 3.6158 | [8 empty] | 701 | 69.8 | 0.486 | 3.6038 | 0.1418819 | 3.571% | 2102.309 | 2.357286 | 231.1744
704 | 135.8 | 0.483 | 0.03 | 3.6216 | [8 empty] | 702 | 69.9 | 0.485 | 3.6101 | 0.1421299 | 3.578% | 2102.445 | 2.352283 | 230.6838
705 | 135.9 | 0.482 | 0.03 | 3.6265 | [8 empty] | 703 | 70 | 0.484 | 3.6158 | 0.1423543 | 3.583% | 2102.568 | 2.347295 | 230.1947
706 | 136 | 0.481 | 0.03 | 3.6317 | [8 empty] | 704 | 70.1 | 0.483 | 3.6216 | 0.1425827 | 3.589% | 2102.693 | 2.342306 | 229.7054
707 | 136.1 | 0.481 | 0.03 | 3.6366 | [8 empty] | 705 | 70.2 | 0.482 | 3.6265 | 0.1427756 | 3.594% | 2102.799 | 2.337339 | 229.2183
708 | 136.2 | 0.48 | 0.03 | 3.6414 | [8 empty] | 706 | 70.3 | 0.481 | 3.6317 | 0.1429803 | 3.599% | 2102.912 | 2.332365 | 228.7305
709 | 136.3 | 0.478 | 0.03 | 3.6459 | [8 empty] | 707 | 70.4 | 0.481 | 3.6366 | 0.1431732 | 3.604% | 2103.018 | 2.332247 | 228.719
710 | 136.4 | 0.478 | 0.03 | 3.6513 | [8 empty] | 708 | 70.5 | 0.48 | 3.6414 | 0.1433622 | 3.609% | 2103.121 | 2.327284 | 228.2322
711 | 136.5 | 0.477 | 0.03 | 3.6566 | [8 empty] | 709 | 70.6 | 0.478 | 3.6459 | 0.1435394 | 3.613% | 2103.219 | 2.317479 | 227.2707
712 | 136.6 | 0.476 | 0.03 | 3.6617 | [8 empty] | 710 | 70.7 | 0.478 | 3.6513 | 0.143752 | 3.618% | 2103.335 | 2.317351 | 227.2581
713 | 136.7 | 0.475 | 0.03 | 3.6664 | [8 empty] | 711 | 70.8 | 0.477 | 3.6566 | 0.1439606 | 3.624% | 2103.45 | 2.312377 | 226.7703
714 | 136.8 | 0.474 | 0.03 | 3.6709 | [8 empty] | 712 | 70.9 | 0.476 | 3.6617 | 0.1441614 | 3.629% | 2103.56 | 2.307408 | 226.283
715 | 136.9 | 0.473 | 0.03 | 3.6763 | [8 empty] | 713 | 71 | 0.475 | 3.6664 | 0.1443465 | 3.633% | 2103.662 | 2.302449 | 225.7967
716 | 137 | 0.473 | 0.03 | 3.6827 | [8 empty] | 714 | 71.1 | 0.474 | 3.6709 | 0.1445236 | 3.638% | 2103.759 | 2.297496 | 225.3109
717 | 137.1 | 0.472 | 0.03 | 3.6899 | [8 empty] | 715 | 71.2 | 0.473 | 3.6763 | 0.1447362 | 3.643% | 2103.876 | 2.292521 | 224.8231
718 | 137.2 | 0.471 | 0.03 | 3.6961 | [8 empty] | 716 | 71.3 | 0.473 | 3.6827 | 0.1449882 | 3.649% | 2104.015 | 2.29237 | 224.8083
719 | 137.3 | 0.47 | 0.03 | 3.7015 | [8 empty] | 717 | 71.4 | 0.472 | 3.6899 | 0.1452717 | 3.657% | 2104.171 | 2.287355 | 224.3164
720 | 137.3 | 0.47 | 0.03 | 3.7015 | [8 empty] | 718 | 71.5 | 0.471 | 3.6961 | 0.1455157 | 3.663% | 2104.305 | 2.282363 | 223.8269
721 | 137.4 | 0.469 | 0.03 | 3.7062 | [8 empty] | 719 | 71.6 | 0.47 | 3.7015 | 0.1457283 | 3.668% | 2104.422 | 2.277391 | 223.3393
722 | 137.5 | 0.469 | 0.03 | 3.7109 | [8 empty] | 720 | 71.6 | 0.47 | 3.7015 | 0.1457283 | 3.668% | 2104.422 | 2.277391 | 223.3393
723 | 137.6 | 0.467 | 0.03 | 3.7158 | [8 empty] | 721 | 71.7 | 0.469 | 3.7062 | 0.1459134 | 3.673% | 2104.523 | 2.272435 | 222.8533
724 | 137.7 | 0.467 | 0.03 | 3.7204 | [8 empty] | 722 | 71.8 | 0.469 | 3.7109 | 0.1460984 | 3.677% | 2104.625 | 2.272325 | 222.8425
725 | 137.8 | 0.466 | 0.03 | 3.7251 | [8 empty] | 723 | 71.9 | 0.467 | 3.7158 | 0.1462913 | 3.682% | 2104.731 | 2.262521 | 221.8811
726 | 137.9 | 0.465 | 0.03 | 3.7296 | [8 empty] | 724 | 72 | 0.467 | 3.7204 | 0.1464724 | 3.687% | 2104.831 | 2.262414 | 221.8706
727 | 138 | 0.465 | 0.03 | 3.7344 | [8 empty] | 725 | 72.1 | 0.466 | 3.7251 | 0.1466575 | 3.692% | 2104.933 | 2.25746 | 221.3848
728 | 138.1 | 0.464 | 0.03 | 3.7396 | [8 empty] | 726 | 72.2 | 0.465 | 3.7296 | 0.1468346 | 3.696% | 2105.03 | 2.252512 | 220.8995
729 | 138.2 | 0.462 | 0.03 | 3.7449 | [8 empty] | 727 | 72.3 | 0.465 | 3.7344 | 0.1470236 | 3.701% | 2105.134 | 2.2524 | 220.8885
730 | 138.3 | 0.462 | 0.03 | 3.7509 | [8 empty] | 728 | 72.4 | 0.464 | 3.7396 | 0.1472283 | 3.706% | 2105.247 | 2.247436 | 220.4017
731 | 138.4 | 0.461 | 0.03 | 3.7569 | [8 empty] | 729 | 72.5 | 0.462 | 3.7449 | 0.147437 | 3.711% | 2105.362 | 2.237627 | 219.4397
732 | 138.5 | 0.46 | 0.03 | 3.7628 | [8 empty] | 730 | 72.6 | 0.462 | 3.7509 | 0.1476732 | 3.717% | 2105.492 | 2.237489 | 219.4262
733 | 138.6 | 0.459 | 0.03 | 3.7687 | [8 empty] | 731 | 72.7 | 0.461 | 3.7569 | 0.1479094 | 3.723% | 2105.622 | 2.232508 | 218.9377
734 | 138.7 | 0.458 | 0.03 | 3.7734 | [8 empty] | 732 | 72.8 | 0.46 | 3.7628 | 0.1481417 | 3.729% | 2105.75 | 2.22753 | 218.4495
735 | 138.8 | 0.457 | 0.03 | 3.7781 | [8 empty] | 733 | 72.9 | 0.459 | 3.7687 | 0.148374 | 3.735% | 2105.877 | 2.222552 | 217.9614
736 | 138.9 | 0.456 | 0.03 | 3.7838 | [8 empty] | 734 | 73 | 0.458 | 3.7734 | 0.1485591 | 3.739% | 2105.979 | 2.217603 | 217.476
737 | 139 | 0.455 | 0.03 | 3.7904 | [8 empty] | 735 | 73.1 | 0.457 | 3.7781 | 0.1487441 | 3.744% | 2106.081 | 2.212654 | 216.9907
738 | 139.1 | 0.454 | 0.03 | 3.7975 | [8 empty] | 736 | 73.2 | 0.456 | 3.7838 | 0.1489685 | 3.75% | 2106.205 | 2.207683 | 216.5032
739 | 139.2 | 0.453 | 0.03 | 3.8043 | [8 empty] | 737 | 73.3 | 0.455 | 3.7904 | 0.1492283 | 3.756% | 2106.348 | 2.202692 | 216.0137
740 | 139.3 | 0.452 | 0.03 | 3.8107 | [8 empty] | 738 | 73.4 | 0.454 | 3.7975 | 0.1495079 | 3.763% | 2106.502 | 2.19769 | 215.5232
741 | 139.4 | 0.451 | 0.03 | 3.8164 | [8 empty] | 739 | 73.5 | 0.453 | 3.8043 | 0.1497756 | 3.77% | 2106.649 | 2.192696 | 215.0334
742 | 139.5 | 0.45 | 0.03 | 3.822 | [8 empty] | 740 | 73.6 | 0.452 | 3.8107 | 0.1500276 | 3.776% | 2106.788 | 2.187711 | 214.5446
743 | 139.6 | 0.449 | 0.03 | 3.8276 | [8 empty] | 741 | 73.7 | 0.451 | 3.8164 | 0.150252 | 3.782% | 2106.912 | 2.182743 | 214.0574
744 | 139.7 | 0.448 | 0.03 | 3.8332 | [8 empty] | 742 | 73.8 | 0.45 | 3.822 | 0.1504724 | 3.788% | 2107.034 | 2.177777 | 213.5704
745 | 139.8 | 0.446 | 0.03 | 3.8384 | [8 empty] | 743 | 73.9 | 0.449 | 3.8276 | 0.1506929 | 3.793% | 2107.155 | 2.172813 | 213.0835
746 | 139.9 | 0.445 | 0.03 | 3.8431 | [8 empty] | 744 | 74 | 0.448 | 3.8332 | 0.1509134 | 3.799% | 2107.277 | 2.167848 | 212.5967
747 | 140 | 0.442 | 0.03 | 3.8473 | [8 empty] | 745 | 74.1 | 0.446 | 3.8384 | 0.1511181 | 3.804% | 2107.389 | 2.158055 | 211.6362
748 | 140.1 | 0.44 | 0.02 | 3.8514 | [8 empty] | 746 | 74.2 | 0.445 | 3.8431 | 0.1513031 | 3.808% | 2107.492 | 2.153112 | 211.1515
749 | 140.2 | 0.436 | 0.02 | 3.8552 | [8 empty] | 747 | 74.3 | 0.442 | 3.8473 | 0.1514685 | 3.813% | 2107.583 | 2.138504 | 209.7189
750 | 140.3 | 0.433 | 0.02 | 3.8595 | [8 empty] | 748 | 74.4 | 0.44 | 3.8514 | 0.1516299 | 3.817% | 2107.672 | 2.128738 | 208.7612
751 | 140.4 | 0.431 | 0.02 | 3.8636 | [8 empty] | 749 | 74.5 | 0.436 | 3.8552 | 0.1517795 | 3.82% | 2107.754 | 2.109303 | 206.8552
752 | 140.5 | 0.429 | 0.02 | 3.8678 | [8 empty] | 750 | 74.6 | 0.433 | 3.8595 | 0.1519488 | 3.825% | 2107.848 | 2.094696 | 205.4228
753 | 140.6 | 0.428 | 0.02 | 3.8725 | [8 empty] | 751 | 74.7 | 0.431 | 3.8636 | 0.1521102 | 3.829% | 2107.937 | 2.084933 | 204.4653
754 | 140.7 | 0.426 | 0.02 | 3.877 | [8 empty] | 752 | 74.8 | 0.429 | 3.8678 | 0.1522756 | 3.833% | 2108.028 | 2.075168 | 203.5077
755 | 140.8 | 0.425 | 0.02 | 3.8815 | [8 empty] | 753 | 74.9 | 0.428 | 3.8725 | 0.1524606 | 3.838% | 2108.13 | 2.070231 | 203.0235
756 | 140.9 | 0.423 | 0.02 | 3.886 | [8 empty] | 754 | 75 | 0.426 | 3.877 | 0.1526378 | 3.842% | 2108.228 | 2.060461 | 202.0654
757 | 141 | 0.421 | 0.02 | 3.8917 | [8 empty] | 755 | 75.1 | 0.425 | 3.8815 | 0.152815 | 3.846% | 2108.326 | 2.055529 | 201.5818
758 | 141.1 | 0.419 | 0.02 | 3.8993 | [8 empty] | 756 | 75.2 | 0.423 | 3.886 | 0.1529921 | 3.851% | 2108.423 | 2.045761 | 200.6238
759 | 141.2 | 0.419 | 0.02 | 3.9073 | [8 empty] | 757 | 75.3 | 0.421 | 3.8917 | 0.1532165 | 3.857% | 2108.547 | 2.035969 | 199.6635
760 | 141.3 | 0.417 | 0.02 | 3.9149 | [8 empty] | 758 | 75.4 | 0.419 | 3.8993 | 0.1535157 | 3.864% | 2108.712 | 2.026138 | 198.6994
761 | 141.4 | 0.416 | 0.02 | 3.9211 | [8 empty] | 759 | 75.5 | 0.419 | 3.9073 | 0.1538307 | 3.872% | 2108.886 | 2.025971 | 198.6831
762 | 141.5 | 0.415 | 0.02 | 3.9256 | [8 empty] | 760 | 75.6 | 0.417 | 3.9149 | 0.1541299 | 3.88% | 2109.052 | 2.016143 | 197.7192
763 | 141.6 | 0.413 | 0.02 | 3.9296 | [8 empty] | 761 | 75.7 | 0.416 | 3.9211 | 0.154374 | 3.886% | 2109.186 | 2.011179 | 197.2324
764 | 141.7 | 0.412 | 0.02 | 3.9337 | [8 empty] | 762 | 75.8 | 0.415 | 3.9256 | 0.1545512 | 3.89% | 2109.284 | 2.006252 | 196.7492
765 | 141.8 | 0.411 | 0.02 | 3.9385 | [8 empty] | 763 | 75.9 | 0.413 | 3.9296 | 0.1547087 | 3.894% | 2109.371 | 1.996501 | 195.7929
766 | 141.9 | 0.409 | 0.02 | 3.9442 | [8 empty] | 764 | 76 | 0.412 | 3.9337 | 0.1548701 | 3.898% | 2109.46 | 1.991582 | 195.3106
767 | 142 | 0.408 | 0.02 | 3.9505 | [8 empty] | 765 | 76.1 | 0.411 | 3.9385 | 0.1550591 | 3.903% | 2109.565 | 1.98665 | 194.8269
768 | 142.1 | 0.407 | 0.02 | 3.9575 | [8 empty] | 766 | 76.2 | 0.409 | 3.9442 | 0.1552835 | 3.909% | 2109.689 | 1.976866 | 193.8674
769 | 142.2 | 0.405 | 0.02 | 3.964 | [8 empty] | 767 | 76.3 | 0.408 | 3.9505 | 0.1555315 | 3.915% | 2109.826 | 1.971905 | 193.3809
770 | 142.3 | 0.403 | 0.02 | 3.9697 | [8 empty] | 768 | 76.4 | 0.407 | 3.9575 | 0.1558071 | 3.922% | 2109.978 | 1.96693 | 192.893
771 | 142.4 | 0.403 | 0.02 | 3.975 | [8 empty] | 769 | 76.5 | 0.405 | 3.964 | 0.156063 | 3.928% | 2110.12 | 1.957133 | 191.9322
772 | 142.5 | 0.401 | 0.02 | 3.9797 | [8 empty] | 770 | 76.6 | 0.403 | 3.9697 | 0.1562874 | 3.934% | 2110.244 | 1.947354 | 190.9732
773 | 142.6 | 0.4 | 0.02 | 3.9845 | [8 empty] | 771 | 76.7 | 0.403 | 3.975 | 0.1564961 | 3.939% | 2110.359 | 1.947247 | 190.9628
774 | 142.7 | 0.399 | 0.02 | 3.9895 | [8 empty] | 772 | 76.8 | 0.401 | 3.9797 | 0.1566811 | 3.944% | 2110.462 | 1.937489 | 190.0058
775 | 142.7 | 0.399 | 0.02 | 3.9895 | [8 empty] | 773 | 76.9 | 0.4 | 3.9845 | 0.1568701 | 3.949% | 2110.566 | 1.932562 | 189.5226
776 | 142.8 | 0.398 | 0.02 | 3.9941 | [8 empty] | 774 | 77 | 0.399 | 3.9895 | 0.1570669 | 3.954% | 2110.675 | 1.927631 | 189.0391
777 | 142.9 | 0.397 | 0.02 | 3.999 | [8 empty] | 775 | 77 | 0.399 | 3.9895 | 0.1570669 | 3.954% | 2110.675 | 1.927631 | 189.0391
778 | 143 | 0.395 | 0.02 | 4.0044 | [8 empty] | 776 | 77.1 | 0.398 | 3.9941 | 0.157248 | 3.958% | 2110.775 | 1.922709 | 188.5563
779 | 143.1 | 0.394 | 0.02 | 4.0102 | [8 empty] | 777 | 77.2 | 0.397 | 3.999 | 0.1574409 | 3.963% | 2110.882 | 1.917781 | 188.0731
780 | 143.2 | 0.393 | 0.02 | 4.016 | [8 empty] | 778 | 77.3 | 0.395 | 4.0044 | 0.1576535 | 3.968% | 2110.999 | 1.908013 | 187.1152
781 | 143.3 | 0.392 | 0.02 | 4.0214 | [8 empty] | 779 | 77.4 | 0.394 | 4.0102 | 0.1578819 | 3.974% | 2111.126 | 1.903069 | 186.6303
782 | 143.4 | 0.391 | 0.02 | 4.0261 | [8 empty] | 780 | 77.5 | 0.393 | 4.016 | 0.1581102 | 3.98% | 2111.252 | 1.898125 | 186.1455
783 | 143.5 | 0.39 | 0.02 | 4.0308 | [8 empty] | 781 | 77.6 | 0.392 | 4.0214 | 0.1583228 | 3.985% | 2111.37 | 1.89319 | 185.6615
784 | 143.6 | 0.388 | 0.02 | 4.0355 | [8 empty] | 782 | 77.7 | 0.391 | 4.0261 | 0.1585079 | 3.99% | 2111.472 | 1.888269 | 185.1788
785 | 143.7 | 0.388 | 0.02 | 4.0404 | [8 empty] | 783 | 77.8 | 0.39 | 4.0308 | 0.1586929 | 3.994% | 2111.575 | 1.883348 | 184.6963
786 | 143.8 | 0.387 | 0.02 | 4.0456 | [8 empty] | 784 | 77.9 | 0.388 | 4.0355 | 0.158878 | 3.999% | 2111.677 | 1.873599 | 183.7402
787 | 143.9 | 0.386 | 0.02 | 4.0509 | [8 empty] | 785 | 78 | 0.388 | 4.0404 | 0.1590709 | 4.004% | 2111.784 | 1.873504 | 183.7309
788 | 144 | 0.385 | 0.02 | 4.0563 | [8 empty] | 786 | 78.1 | 0.387 | 4.0456 | 0.1592756 | 4.009% | 2111.897 | 1.868575 | 183.2475
789 | 144.1 | 0.384 | 0.02 | 4.0619 | [8 empty] | 787 | 78.2 | 0.386 | 4.0509 | 0.1594843 | 4.014% | 2112.013 | 1.863645 | 182.764
790 | 144.2 | 0.383 | 0.02 | 4.0674 | [8 empty] | 788 | 78.3 | 0.385 | 4.0563 | 0.1596969 | 4.02% | 2112.131 | 1.858713 | 182.2804
791 | 144.3 | 0.382 | 0.02 | 4.0734 | [8 empty] | 789 | 78.4 | 0.384 | 4.0619 | 0.1599173 | 4.025% | 2112.253 | 1.853778 | 181.7964
792 | 144.4 | 0.381 | 0.02 | 4.0793 | [8 empty] | 790 | 78.5 | 0.383 | 4.0674 | 0.1601339 | 4.031% | 2112.373 | 1.848846 | 181.3127
793 | 144.5 | 0.379 | 0.02 | 4.0853 | [8 empty] | 791 | 78.6 | 0.382 | 4.0734 | 0.1603701 | 4.037% | 2112.504 | 1.843904 | 180.8281
794 | 144.6 | 0.378 | 0.02 | 4.0914 | [8 empty] | 792 | 78.7 | 0.381 | 4.0793 | 0.1606024 | 4.043% | 2112.632 | 1.838965 | 180.3437
795 | 144.7 | 0.377 | 0.02 | 4.0971 | [8 empty] | 793 | 78.8 | 0.379 | 4.0853 | 0.1608386 | 4.048% | 2112.763 | 1.829198 | 179.3859
796 | 144.8 | 0.377 | 0.02 | 4.1023 | [8 empty] | 794 | 78.9 | 0.378 | 4.0914 | 0.1610787 | 4.055% | 2112.896 | 1.824257 | 178.9013
797 | 144.9 | 0.376 | 0.02 | 4.1071 | [8 empty] | 795 | 79 | 0.377 | 4.0971 | 0.1613031 | 4.06% | 2113.021 | 1.819324 | 178.4176
798 | 145 | 0.375 | 0.02 | 4.1114 | [8 empty] | 796 | 79.1 | 0.377 | 4.1023 | 0.1615079 | 4.065% | 2113.134 | 1.819226 | 178.408
799 | 145.1 | 0.374 | 0.02 | 4.1159 | [8 empty] | 797 | 79.2 | 0.376 | 4.1071 | 0.1616969 | 4.07% | 2113.239 | 1.814311 | 177.9259
800 | 145.2 | 0.373 | 0.02 | 4.1207 | [8 empty] | 798 | 79.3 | 0.375 | 4.1114 | 0.1618661 | 4.074% | 2113.333 | 1.809405 | 177.4448
801 | 145.3 | 0.372 | 0.02 | 4.1257 | [8 empty] | 799 | 79.4 | 0.374 | 4.1159 | 0.1620433 | 4.079% | 2113.431 | 1.804496 | 176.9634
802 | 145.4 | 0.371 | 0.02 | 4.1309 | [8 empty] | 800 | 79.5 | 0.373 | 4.1207 | 0.1622323 | 4.084% | 2113.536 | 1.799582 | 176.4815
803 | 145.5 | 0.371 | 0.02 | 4.136 | [8 empty] | 801 | 79.6 | 0.372 | 4.1257 | 0.1624291 | 4.088% | 2113.645 | 1.794665 | 175.9993
804 | 145.6 | 0.37 | 0.02 | 4.1409 | [8 empty] | 802 | 79.7 | 0.371 | 4.1309 | 0.1626339 | 4.094% | 2113.759 | 1.789744 | 175.5167
805 | 145.7 | 0.369 | 0.02 | 4.1459 | [8 empty] | 803 | 79.8 | 0.371 | 4.136 | 0.1628346 | 4.099% | 2113.87 | 1.78965 | 175.5075
806 | 145.8 | 0.368 | 0.02 | 4.1513 | [8 empty] | 804 | 79.9 | 0.37 | 4.1409 | 0.1630276 | 4.104% | 2113.977 | 1.784735 | 175.0255
807 | 145.9 | 0.367 | 0.02 | 4.1572 | [8 empty] | 805 | 80 | 0.369 | 4.1459 | 0.1632244 | 4.109% | 2114.086 | 1.77982 | 174.5435
808 | 146 | 0.366 | 0.02 | 4.1632 | [8 empty] | 806 | 80.1 | 0.368 | 4.1513 | 0.163437 | 4.114% | 2114.204 | 1.774897 | 174.0607
809 | 146.1 | 0.366 | 0.02 | 4.1695 | [8 empty] | 807 | 80.2 | 0.367 | 4.1572 | 0.1636693 | 4.12% | 2114.333 | 1.769966 | 173.5772
810 | 146.2 | 0.365 | 0.02 | 4.1753 | [8 empty] | 808 | 80.3 | 0.366 | 4.1632 | 0.1639055 | 4.126% | 2114.464 | 1.765034 | 173.0935
811 | 146.3 | 0.365 | 0.02 | 4.181 | [8 empty] | 809 | 80.4 | 0.366 | 4.1695 | 0.1641535 | 4.132% | 2114.602 | 1.764919 | 173.0822
812 | 146.4 | 0.363 | 0.02 | 4.1867 | [8 empty] | 810 | 80.5 | 0.365 | 4.1753 | 0.1643819 | 4.138% | 2114.729 | 1.759992 | 172.599
813 | 146.5 | 0.363 | 0.02 | 4.1922 | [8 empty] | 811 | 80.6 | 0.365 | 4.181 | 0.1646063 | 4.143% | 2114.854 | 1.759888 | 172.5888
814 | 146.6 | 0.363 | 0.02 | 4.1974 | [8 empty] | 812 | 80.7 | 0.363 | 4.1867 | 0.1648307 | 4.149% | 2114.978 | 1.750141 | 171.633
815 | 146.7 | 0.361 | 0.02 | 4.2025 | [8 empty] | 813 | 80.8 | 0.363 | 4.1922 | 0.1650472 | 4.154% | 2115.098 | 1.750042 | 171.6232
816 | 146.8 | 0.361 | 0.02 | 4.2069 | [8 empty] | 814 | 80.9 | 0.363 | 4.1974 | 0.165252 | 4.16% | 2115.212 | 1.749948 | 171.614
817 | 146.9 | 0.359 | 0.02 | 4.2112 | [8 empty] | 815 | 81 | 0.361 | 4.2025 | 0.1654528 | 4.165% | 2115.324 | 1.740214 | 170.6595
818 | 147 | 0.359 | 0.02 | 4.2152 | [8 empty] | 816 | 81.1 | 0.361 | 4.2069 | 0.165626 | 4.169% | 2115.42 | 1.740135 | 170.6517
819 | 147.1 | 0.358 | 0.02 | 4.2196 | [8 empty] | 817 | 81.2 | 0.359 | 4.2112 | 0.1657953 | 4.173% | 2115.514 | 1.730418 | 169.6987
820 | 147.2 | 0.357 | 0.02 | 4.2243 | [8 empty] | 818 | 81.3 | 0.359 | 4.2152 | 0.1659528 | 4.177% | 2115.602 | 1.730346 | 169.6917
821 | 147.3 | 0.356 | 0.02 | 4.2299 | [8 empty] | 819 | 81.4 | 0.358 | 4.2196 | 0.166126 | 4.182% | 2115.698 | 1.725448 | 169.2113
822 | 147.4 | 0.355 | 0.02 | 4.2365 | [8 empty] | 820 | 81.5 | 0.357 | 4.2243 | 0.166311 | 4.186% | 2115.801 | 1.720544 | 168.7304
823 | 147.5 | 0.355 | 0.02 | 4.243 | [8 empty] | 821 | 81.6 | 0.356 | 4.2299 | 0.1665315 | 4.192% | 2115.923 | 1.715626 | 168.2481
824 | 147.6 | 0.354 | 0.02 | 4.2486 | [8 empty] | 822 | 81.7 | 0.355 | 4.2365 | 0.1667913 | 4.198% | 2116.068 | 1.71069 | 167.764
825 | 147.7 | 0.353 | 0.02 | 4.2534 | [8 empty] | 823 | 81.8 | 0.355 | 4.243 | 0.1670472 | 4.205% | 2116.21 | 1.710575 | 167.7527
826 | 147.8 | 0.353 | 0.02 | 4.2579 | [8 empty] | 824 | 81.9 | 0.354 | 4.2486 | 0.1672677 | 4.21% | 2116.333 | 1.705657 | 167.2705
827 | 147.9 | 0.352 | 0.02 | 4.2629 | [8 empty] | 825 | 82 | 0.353 | 4.2534 | 0.1674567 | 4.215% | 2116.438 | 1.700755 | 166.7897
828 | 148 | 0.351 | 0.02 | 4.2689 | [8 empty] | 826 | 82.1 | 0.353 | 4.2579 | 0.1676339 | 4.22% | 2116.536 | 1.700675 | 166.7819
829 | 148.1 | 0.351 | 0.02 | 4.275 | [8 empty] | 827 | 82.2 | 0.352 | 4.2629 | 0.1678307 | 4.224% | 2116.646 | 1.69577 | 166.3009
830 | 148.1 | 0.351 | 0.02 | 4.275 | [8 empty] | 828 | 82.3 | 0.351 | 4.2689 | 0.1680669 | 4.23% | 2116.777 | 1.690847 | 165.8181
831 | 148.2 | 0.35 | 0.02 | 4.2812 | [8 empty] | 829 | 82.4 | 0.351 | 4.275 | 0.1683071 | 4.236% | 2116.911 | 1.690741 | 165.8077
832 | 148.3 | 0.35 | 0.02 | 4.2875 | [8 empty] | 830 | 82.4 | 0.351 | 4.275 | 0.1683071 | 4.236% | 2116.911 | 1.690741 | 165.8077
833 | 148.4 | 0.349 | 0.02 | 4.293 | [8 empty] | 831 | 82.5 | 0.35 | 4.2812 | 0.1685512 | 4.243% | 2117.047 | 1.685816 | 165.3247
834 | 148.5 | 0.349 | 0.02 | 4.2982 | [8 empty] | 832 | 82.6 | 0.35 | 4.2875 | 0.1687992 | 4.249% | 2117.185 | 1.685706 | 165.3139
835 | 148.6 | 0.348 | 0.02 | 4.3027 | [8 empty] | 833 | 82.7 | 0.349 | 4.293 | 0.1690157 | 4.254% | 2117.305 | 1.680794 | 164.8322
836 | 148.7 | 0.347 | 0.02 | 4.3067 | [8 empty] | 834 | 82.8 | 0.349 | 4.2982 | 0.1692205 | 4.259% | 2117.419 | 1.680703 | 164.8233
837 | 148.8 | 0.347 | 0.02 | 4.3106 | [8 empty] | 835 | 82.9 | 0.348 | 4.3027 | 0.1693976 | 4.264% | 2117.518 | 1.675809 | 164.3434
838 | 148.9 | 0.346 | 0.02 | 4.3148 | [8 empty] | 836 | 83 | 0.347 | 4.3067 | 0.1695551 | 4.268% | 2117.605 | 1.670925 | 163.8643
839 | 149 | 0.345 | 0.02 | 4.3196 | [8 empty] | 837 | 83.1 | 0.347 | 4.3106 | 0.1697087 | 4.272% | 2117.691 | 1.670857 | 163.8577
840 | 149.1 | 0.345 | 0.02 | 4.3247 | [8 empty] | 838 | 83.2 | 0.346 | 4.3148 | 0.169874 | 4.276% | 2117.783 | 1.66597 | 163.3784
841 | 149.2 | 0.344 | 0.02 | 4.3303 | [8 empty] | 839 | 83.3 | 0.345 | 4.3196 | 0.170063 | 4.281% | 2117.888 | 1.661072 | 162.8981
842 | 149.3 | 0.343 | 0.02 | 4.3358 | [8 empty] | 840 | 83.4 | 0.345 | 4.3247 | 0.1702638 | 4.286% | 2118 | 1.660984 | 162.8895
843 | 149.4 | 0.342 | 0.02 | 4.3413 | [8 empty] | 841 | 83.5 | 0.344 | 4.3303 | 0.1704843 | 4.291% | 2118.123 | 1.656074 | 162.408
844 | 149.5 | 0.342 | 0.02 | 4.3467 | [8 empty] | 842 | 83.6 | 0.343 | 4.3358 | 0.1707008 | 4.297% | 2118.243 | 1.651166 | 161.9266
845 | 149.6 | 0.34 | 0.02 | 4.3514 | [8 empty] | 843 | 83.7 | 0.342 | 4.3413 | 0.1709173 | 4.302% | 2118.364 | 1.646258 | 161.4453
846 | 149.7 | 0.34 | 0.02 | 4.356 | [8 empty] | 844 | 83.8 | 0.342 | 4.3467 | 0.1711299 | 4.308% | 2118.483 | 1.646166 | 161.4363
847 | 149.8 | 0.339 | 0.02 | 4.3609 | [8 empty] | 845 | 83.9 | 0.34 | 4.3514 | 0.171315 | 4.312% | 2118.586 | 1.63646 | 160.4844
848 | 149.9 | 0.338 | 0.02 | 4.366 | [8 empty] | 846 | 84 | 0.34 | 4.356 | 0.1714961 | 4.317% | 2118.687 | 1.636382 | 160.4768
849 | 150 | 0.338 | 0.02 | 4.3711 | [8 empty] | 847 | 84.1 | 0.339 | 4.3609 | 0.171689 | 4.322% | 2118.794 | 1.631486 | 159.9967
850 | 150.1 | 0.337 | 0.02 | 4.3764 | [8 empty] | 848 | 84.2 | 0.338 | 4.366 | 0.1718898 | 4.327% | 2118.906 | 1.626587 | 159.5163
851 | 150.2 | 0.336 | 0.02 | 4.3816 | [8 empty] | 849 | 84.3 | 0.338 | 4.3711 | 0.1720906 | 4.332% | 2119.018 | 1.626501 | 159.5078
852 | 150.3 | 0.335 | 0.02 | 4.3872 | [8 empty] | 850 | 84.4 | 0.337 | 4.3764 | 0.1722992 | 4.337% | 2119.134 | 1.6216 | 159.0272
853 | 150.4 | 0.334 | 0.02 | 4.3929 | [8 empty] | 851 | 84.5 | 0.336 | 4.3816 | 0.1725039 | 4.342% | 2119.249 | 1.616701 | 158.5468
854 | 150.5 | 0.333 | 0.02 | 4.3986 | [8 empty] | 852 | 84.6 | 0.335 | 4.3872 | 0.1727244 | 4.348% | 2119.371 | 1.611796 | 158.0657
855 | 150.6 | 0.333 | 0.02 | 4.4041 | [8 empty] | 853 | 84.7 | 0.334 | 4.3929 | 0.1729488 | 4.353% | 2119.497 | 1.60689 | 157.5846
856 | 150.7 | 0.332 | 0.02 | 4.4092 | [8 empty] | 854 | 84.8 | 0.333 | 4.3986 | 0.1731732 | 4.359% | 2119.622 | 1.601984 | 157.1035
857 | 150.8 | 0.331 | 0.02 | 4.4141 | [8 empty] | 855 | 84.9 | 0.333 | 4.4041 | 0.1733898 | 4.364% | 2119.743 | 1.601893 | 157.0945
858 | 150.9 | 0.331 | 0.02 | 4.4187 | [8 empty] | 856 | 85 | 0.332 | 4.4092 | 0.1735906 | 4.369% | 2119.855 | 1.596998 | 156.6145
859 | 151 | 0.33 | 0.02 | 4.4234 | [8 empty] | 857 | 85.1 | 0.331 | 4.4141 | 0.1737835 | 4.374% | 2119.962 | 1.592107 | 156.1349
860 | 151.1 | 0.329 | 0.02 | 4.4284 | [8 empty] | 858 | 85.2 | 0.331 | 4.4187 | 0.1739646 | 4.379% | 2120.063 | 1.592031 | 156.1274
861 | 151.2 | 0.328 | 0.02 | 4.4335 | [8 empty] | 859 | 85.3 | 0.33 | 4.4234 | 0.1741496 | 4.384% | 2120.167 | 1.587144 | 155.6481
862 | 151.3 | 0.327 | 0.02 | 4.4387 | [8 empty] | 860 | 85.4 | 0.329 | 4.4284 | 0.1743465 | 4.388% | 2120.277 | 1.582253 | 155.1684
863 | 151.4 | 0.327 | 0.02 | 4.4442 | [8 empty] | 861 | 85.5 | 0.328 | 4.4335 | 0.1745472 | 4.394% | 2120.389 | 1.57736 | 154.6886
864 | 151.5 | 0.326 | 0.02 | 4.4492 | [8 empty] | 862 | 85.6 | 0.327 | 4.4387 | 0.174752 | 4.399% | 2120.503 | 1.572466 | 154.2087
865 | 151.6 | 0.325 | 0.02 | 4.4544 | [8 empty] | 863 | 85.7 | 0.327 | 4.4442 | 0.1749685 | 4.404% | 2120.624 | 1.572376 | 154.1999
866 | 151.7 | 0.325 | 0.02 | 4.4597 | [8 empty] | 864 | 85.8 | 0.326 | 4.4492 | 0.1751654 | 4.409% | 2120.734 | 1.567487 | 153.7204
867 | 151.8 | 0.324 | 0.02 | 4.4654 | [8 empty] | 865 | 85.9 | 0.325 | 4.4544 | 0.1753701 | 4.414% | 2120.848 | 1.562594 | 153.2406
868 | 151.9 | 0.323 | 0.02 | 4.4715 | [8 empty] | 866 | 86 | 0.325 | 4.4597 | 0.1755787 | 4.419% | 2120.965 | 1.562508 | 153.2322
869 | 152 | 0.322 | 0.02 | 4.4775 | [8 empty] | 867 | 86.1 | 0.324 | 4.4654 | 0.1758031 | 4.425% | 2121.09 | 1.557609 | 152.7517
870 | 152.1 | 0.321 | 0.02 | 4.4828 | [8 empty] | 868 | 86.2 | 0.323 | 4.4715 | 0.1760433 | 4.431% | 2121.224 | 1.552703 | 152.2706
871 | 152.2 | 0.321 | 0.02 | 4.4875 | [8 empty] | 869 | 86.3 | 0.322 | 4.4775 | 0.1762795 | 4.437% | 2121.356 | 1.5478 | 151.7897
872 | 152.3 | 0.32 | 0.02 | 4.492 | [8 empty] | 870 | 86.4 | 0.321 | 4.4828 | 0.1764882 | 4.442% | 2121.473 | 1.542908 | 151.31
873 | 152.4 | 0.319 | 0.02 | 4.4965 | [8 empty] | 871 | 86.5 | 0.321 | 4.4875 | 0.1766732 | 4.447% | 2121.576 | 1.542833 | 151.3026
874 | 152.5 | 0.318 | 0.02 | 4.5015 | [8 empty] | 872 | 86.6 | 0.32 | 4.492 | 0.1768504 | 4.451% | 2121.675 | 1.537955 | 150.8242
875 | 152.6 | 0.318 | 0.02 | 4.5069 | [8 empty] | 873 | 86.7 | 0.319 | 4.4965 | 0.1770276 | 4.456% | 2121.774 | 1.533077 | 150.3459
876 | 152.7 | 0.317 | 0.02 | 4.5132 | [8 empty] | 874 | 86.8 | 0.318 | 4.5015 | 0.1772244 | 4.461% | 2121.884 | 1.528192 | 149.8668
877 | 152.8 | 0.317 | 0.02 | 4.5187 | [8 empty] | 875 | 86.9 | 0.318 | 4.5069 | 0.177437 | 4.466% | 2122.003 | 1.528106 | 149.8584
878 | 152.9 | 0.316 | 0.02 | 4.5239 | [8 empty] | 876 | 87 | 0.317 | 4.5132 | 0.177685 | 4.473% | 2122.142 | 1.523201 | 149.3774
879 | 153 | 0.315 | 0.02 | 4.5287 | [8 empty] | 877 | 87.1 | 0.317 | 4.5187 | 0.1779016 | 4.478% | 2122.263 | 1.523114 | 149.3689
880 | 153.1 | 0.315 | 0.02 | 4.5334 | [8 empty] | 878 | 87.2 | 0.316 | 4.5239 | 0.1781063 | 4.483% | 2122.377 | 1.518228 | 148.8896
881 | 153.2 | 0.314 | 0.02 | 4.5383 | [8 empty] | 879 | 87.3 | 0.315 | 4.5287 | 0.1782953 | 4.488% | 2122.483 | 1.513348 | 148.4111
882 | 153.3 | 0.314 | 0.02 | 4.5435 | [8 empty] | 880 | 87.4 | 0.315 | 4.5334 | 0.1784803 | 4.493% | 2122.587 | 1.513274 | 148.4038
883 | 153.4 | 0.313 | 0.02 | 4.5489 | [8 empty] | 881 | 87.5 | 0.314 | 4.5383 | 0.1786732 | 4.497% | 2122.694 | 1.508393 | 147.9252
884 | 153.5 | 0.313 | 0.02 | 4.5541 | [8 empty] | 882 | 87.6 | 0.314 | 4.5435 | 0.178878 | 4.503% | 2122.809 | 1.508312 | 147.9172
885 | 153.6 | 0.312 | 0.02 | 4.559 | [8 empty] | 883 | 87.7 | 0.313 | 4.5489 | 0.1790906 | 4.508% | 2122.928 | 1.503424 | 147.4379
886 | 153.7 | 0.311 | 0.02 | 4.5638 | [8 empty] | 884 | 87.8 | 0.313 | 4.5541 | 0.1792953 | 4.513% | 2123.042 | 1.503343 | 147.4299
887 | 153.8 | 0.31 | 0.02 | 4.5686 | [8 empty] | 885 | 87.9 | 0.312 | 4.559 | 0.1794882 | 4.518% | 2123.15 | 1.498464 | 146.9514
888 | 153.9 | 0.311 | 0.02 | 4.5738 | [8 empty] | 886 | 88 | 0.311 | 4.5638 | 0.1796772 | 4.523% | 2123.256 | 1.493587 | 146.4731
889 | 154 | 0.31 | 0.02 | 4.5793 | [8 empty] | 887 | 88.1 | 0.31 | 4.5686 | 0.1798661 | 4.527% | 2123.362 | 1.48871 | 145.9949
890 | 154.1 | 0.309 | 0.02 | 4.5853 | [8 empty] | 888 | 88.2 | 0.311 | 4.5738 | 0.1800709 | 4.533% | 2123.477 | 1.493432 | 146.4579
891 | 154.2 | 0.309 | 0.02 | 4.5915 | [8 empty] | 889 | 88.3 | 0.31 | 4.5793 | 0.1802874 | 4.538% | 2123.598 | 1.488545 | 145.9787
892 | 154.3 | 0.309 | 0.02 | 4.5976 | [8 empty] | 890 | 88.4 | 0.309 | 4.5853 | 0.1805236 | 4.544% | 2123.73 | 1.48365 | 145.4987
893 | 154.4 | 0.308 | 0.02 | 4.6036 | [8 empty] | 891 | 88.5 | 0.309 | 4.5915 | 0.1807677 | 4.55% | 2123.867 | 1.483555 | 145.4893
894 | 154.5 | 0.309 | 0.02 | 4.6093 | [8 empty] | 892 | 88.6 | 0.309 | 4.5976 | 0.1810079 | 4.556% | 2124.001 | 1.483461 | 145.4801
895 | 154.6 | 0.308 | 0.02 | 4.6144 | [8 empty] | 893 | 88.7 | 0.308 | 4.6036 | 0.1812441 | 4.562% | 2124.134 | 1.478568 | 145.0003
896 | 154.7 | 0.308 | 0.02 | 4.6199 | [8 empty] | 894 | 88.8 | 0.309 | 4.6093 | 0.1814685 | 4.568% | 2124.259 | 1.483281 | 145.4625
897 | 154.8 | 0.308 | 0.02 | 4.6247 | [8 empty] | 895 | 88.9 | 0.308 | 4.6144 | 0.1816693 | 4.573% | 2124.372 | 1.478402 | 144.984
898 | 154.9 | 0.308 | 0.02 | 4.6295 | [8 empty] | 896 | 89 | 0.308 | 4.6199 | 0.1818858 | 4.578% | 2124.493 | 1.478318 | 144.9757
899 | 155 | 0.307 | 0.02 | 4.6345 | [8 empty] | 897 | 89.1 | 0.308 | 4.6247 | 0.1820748 | 4.583% | 2124.599 | 1.478244 | 144.9685
900 | 155.1 | 0.308 | 0.02 | 4.6397 | [8 empty] | 898 | 89.2 | 0.308 | 4.6295 | 0.1822638 | 4.588% | 2124.705 | 1.47817 | 144.9613
901 | 155.2 | 0.307 | 0.02 | 4.6456 | [8 empty] | 899 | 89.3 | 0.307 | 4.6345 | 0.1824606 | 4.593% | 2124.815 | 1.473295 | 144.4831
902 | 155.3 | 0.307 | 0.02 | 4.6516 | [8 empty] | 900 | 89.4 | 0.308 | 4.6397 | 0.1826654 | 4.598% | 2124.93 | 1.478014 | 144.9459
903 | 155.4 | 0.307 | 0.02 | 4.6571 | [8 empty] | 901 | 89.5 | 0.307 | 4.6456 | 0.1828976 | 4.604% | 2125.06 | 1.473125 | 144.4665
904 | 155.5 | 0.307 | 0.02 | 4.6625 | [8 empty] | 902 | 89.6 | 0.307 | 4.6516 | 0.1831339 | 4.61% | 2125.193 | 1.473033 | 144.4575
905 | 155.6 | 0.307 | 0.02 | 4.6674 | [8 empty] | 903 | 89.7 | 0.307 | 4.6571 | 0.1833504 | 4.615% | 2125.314 | 1.472949 | 144.4492
906 | 155.7 | 0.306 | 0.02 | 4.6724 | [8 empty] | 904 | 89.8 | 0.307 | 4.6625 | 0.183563 | 4.62% | 2125.434 | 1.472866 | 144.4411
907 | 155.8 | 0.306 | 0.02 | 4.6777 | [8 empty] | 905 | 89.9 | 0.307 | 4.6674 | 0.1837559 | 4.625% | 2125.542 | 1.472791 | 144.4338
908 | 155.9 | 0.306 | 0.02 | 4.6829 | [8 empty] | 906 | 90 | 0.306 | 4.6724 | 0.1839528 | 4.63% | 2125.652 | 1.467917 | 143.9558
909 | 156 | 0.305 | 0.02 | 4.6878 | [8 empty] | 907 | 90.1 | 0.306 | 4.6777 | 0.1841614 | 4.636% | 2125.769 | 1.467837 | 143.9479
910 | 156.1 | 0.305 | 0.02 | 4.6922 | [8 empty] | 908 | 90.2 | 0.306 | 4.6829 | 0.1843661 | 4.641% | 2125.884 | 1.467757 | 143.9401
911 | 156.2 | 0.305 | 0.02 | 4.6966 | [8 empty] | 909 | 90.3 | 0.305 | 4.6878 | 0.1845591 | 4.646% | 2125.992 | 1.462886 | 143.4624
912 | 156.3 | 0.304 | 0.02 | 4.701 | [8 empty] | 910 | 90.4 | 0.305 | 4.6922 | 0.1847323 | 4.65% | 2126.09 | 1.462819 | 143.4558
913 | 156.4 | 0.305 | 0.02 | 4.7056 | [8 empty] | 911 | 90.5 | 0.305 | 4.6966 | 0.1849055 | 4.654% | 2126.187 | 1.462752 | 143.4493
914 | 156.5 | 0.304 | 0.02 | 4.7107 | [8 empty] | 912 | 90.6 | 0.304 | 4.701 | 0.1850787 | 4.659% | 2126.284 | 1.45789 | 142.9724
915 | 156.6 | 0.304 | 0.02 | 4.7162 | [8 empty] | 913 | 90.7 | 0.305 | 4.7056 | 0.1852598 | 4.663% | 2126.386 | 1.462616 | 143.4359
916 | 156.7 | 0.303 | 0.02 | 4.722 | [8 empty] | 914 | 90.8 | 0.304 | 4.7107 | 0.1854606 | 4.668% | 2126.499 | 1.457743 | 142.958
917 | 156.8 | 0.304 | 0.02 | 4.7278 | [8 empty] | 915 | 90.9 | 0.304 | 4.7162 | 0.1856772 | 4.674% | 2126.62 | 1.457659 | 142.9498
918 | 156.9 | 0.303 | 0.02 | 4.7335 | [8 empty] | 916 | 91 | 0.303 | 4.722 | 0.1859055 | 4.679% | 2126.748 | 1.452777 | 142.471
919 | 157 | 0.303 | 0.02 | 4.739 | [8 empty] | 917 | 91.1 | 0.304 | 4.7278 | 0.1861339 | 4.685% | 2126.877 | 1.457484 | 142.9326
920 | 157.1 | 0.303 | 0.02 | 4.7443 | [8 empty] | 918 | 91.2 | 0.303 | 4.7335 | 0.1863583 | 4.691% | 2127.003 | 1.452603 | 142.454
921 | 157.2 | 0.303 | 0.02 | 4.7497 | [8 empty] | 919 | 91.3 | 0.303 | 4.739 | 0.1865748 | 4.696% | 2127.124 | 1.45252 | 142.4458
922 | 157.3 | 0.303 | 0.02 | 4.7548 | [8 empty] | 920 | 91.4 | 0.303 | 4.7443 | 0.1867835 | 4.702% | 2127.242 | 1.45244 | 142.438
923 | 157.4 | 0.302 | 0.02 | 4.7596 | [8 empty] | 921 | 91.5 | 0.303 | 4.7497 | 0.1869961 | 4.707% | 2127.361 | 1.452359 | 142.43
924 | 157.5 | 0.302 | 0.02 | 4.7638 | [8 empty] | 922 | 91.6 | 0.303 | 4.7548 | 0.1871969 | 4.712% | 2127.474 | 1.452282 | 142.4224
925 | 157.6 | 0.302 | 0.02 | 4.7679 | [8 empty] | 923 | 91.7 | 0.302 | 4.7596 | 0.1873858 | 4.717% | 2127.58 | 1.447416 | 141.9453
926 | 157.7 | 0.302 | 0.02 | 4.7721 | [8 empty] | 924 | 91.8 | 0.302 | 4.7638 | 0.1875512 | 4.721% | 2127.673 | 1.447353 | 141.9391
927 | 157.8 | 0.302 | 0.02 | 4.7767 | [8 empty] | 925 | 91.9 | 0.302 | 4.7679 | 0.1877126 | 4.725% | 2127.764 | 1.447291 | 141.9331
928 | 157.9 | 0.302 | 0.02 | 4.7815 | [8 empty] | 926 | 92 | 0.302 | 4.7721 | 0.187878 | 4.729% | 2127.857 | 1.447228 | 141.9269
929 | 158 | 0.302 | 0.02 | 4.7869 | [8 empty] | 927 | 92.1 | 0.302 | 4.7767 | 0.1880591 | 4.734% | 2127.958 | 1.447159 | 141.9201
930 | 158.1 | 0.301 | 0.02 | 4.7922 | [8 empty] | 928 | 92.2 | 0.302 | 4.7815 | 0.188248 | 4.738% | 2128.065 | 1.447087 | 141.913
931 | 158.2 | 0.301 | 0.02 | 4.7972 | [8 empty] | 929 | 92.3 | 0.302 | 4.7869 | 0.1884606 | 4.744% | 2128.184 | 1.447005 | 141.905
932 | 158.3 | 0.301 | 0.02 | 4.8026 | [8 empty] | 930 | 92.4 | 0.301 | 4.7922 | 0.1886693 | 4.749% | 2128.302 | 1.442134 | 141.4273
933 | 158.4 | 0.301 | 0.02 | 4.8071 | [8 empty] | 931 | 92.5 | 0.301 | 4.7972 | 0.1888661 | 4.754% | 2128.412 | 1.442059 | 141.42
934 | 158.5 | 0.301 | 0.02 | 4.8115 | [8 empty] | 932 | 92.6 | 0.301 | 4.8026 | 0.1890787 | 4.759% | 2128.532 | 1.441978 | 141.412
935 | 158.6 | 0.301 | 0.02 | 4.8162 | [8 empty] | 933 | 92.7 | 0.301 | 4.8071 | 0.1892559 | 4.764% | 2128.632 | 1.441911 | 141.4054
936 | 158.7 | 0.301 | 0.02 | 4.8211 | [8 empty] | 934 | 92.8 | 0.301 | 4.8115 | 0.1894291 | 4.768% | 2128.729 | 1.441845 | 141.3989
937 | 158.8 | 0.301 | 0.02 | 4.8265 | [8 empty] | 935 | 92.9 | 0.301 | 4.8162 | 0.1896142 | 4.773% | 2128.833 | 1.441774 | 141.392
938 | 158.9 | 0.301 | 0.02 | 4.832 | [8 empty] | 936 | 93 | 0.301 | 4.8211 | 0.1898071 | 4.778% | 2128.942 | 1.441701 | 141.3848
939 | 159 | 0.3 | 0.02 | 4.8372 | [8 empty] | 937 | 93.1 | 0.301 | 4.8265 | 0.1900197 | 4.783% | 2129.061 | 1.44162 | 141.3769
940 | 159.1 | 0.3 | 0.02 | 4.8424 | [8 empty] | 938 | 93.2 | 0.301 | 4.832 | 0.1902362 | 4.788% | 2129.183 | 1.441537 | 141.3688
941 | 159.2 | 0.3 | 0.02 | 4.8472 | [8 empty] | 939 | 93.3 | 0.3 | 4.8372 | 0.1904409 | 4.794% | 2129.299 | 1.43667 | 140.8915
942 | 159.3 | 0.3 | 0.02 | 4.8524 | [8 empty] | 940 | 93.4 | 0.3 | 4.8424 | 0.1906457 | 4.799% | 2129.414 | 1.436593 | 140.8838
943 | 159.4 | 0.3 | 0.02 | 4.8579 | [8 empty] | 941 | 93.5 | 0.3 | 4.8472 | 0.1908346 | 4.803% | 2129.52 | 1.436521 | 140.8768
944 | 159.5 | 0.3 | 0.02 | 4.8638 | [8 empty] | 942 | 93.6 | 0.3 | 4.8524 | 0.1910394 | 4.809% | 2129.635 | 1.436443 | 140.8692
945 | 159.6 | 0.3 | 0.02 | 4.871 | [8 empty] | 943 | 93.7 | 0.3 | 4.8579 | 0.1912559 | 4.814% | 2129.757 | 1.436361 | 140.8611
946 | 159.7 | 0.3 | 0.02 | 4.8768 | [8 empty] | 944 | 93.8 | 0.3 | 4.8638 | 0.1914882 | 4.82% | 2129.888 | 1.436273 | 140.8525
947 | 159.8 | 0.3 | 0.02 | 4.8834 | [8 empty] | 945 | 93.9 | 0.3 | 4.871 | 0.1917717 | 4.827% | 2130.048 | 1.436165 | 140.8419
948 | 159.9 | 0.299 | 0.02 | 4.8885 | [8 empty] | 946 | 94 | 0.3 | 4.8768 | 0.192 | 4.833% | 2130.177 | 1.436078 | 140.8334
949 | 160 | 0.3 | 0.02 | 4.8931 | [8 empty] | 947 | 94.1 | 0.3 | 4.8834 | 0.1922598 | 4.839% | 2130.323 | 1.435979 | 140.8237
950 | 160.1 | 0.3 | 0.02 | 4.8977 | [8 empty] | 948 | 94.2 | 0.299 | 4.8885 | 0.1924606 | 4.844% | 2130.436 | 1.431117 | 140.3469
951 | 160.2 | 0.3 | 0.02 | 4.9024 | [8 empty] | 949 | 94.3 | 0.3 | 4.8931 | 0.1926417 | 4.849% | 2130.538 | 1.435834 | 140.8095
952 | 160.3 | 0.3 | 0.02 | 4.9079 | [8 empty] | 950 | 94.4 | 0.3 | 4.8977 | 0.1928228 | 4.854% | 2130.64 | 1.435766 | 140.8027
953 | 160.4 | 0.299 | 0.02 | 4.913 | [8 empty] | 951 | 94.5 | 0.3 | 4.9024 | 0.1930079 | 4.858% | 2130.745 | 1.435695 | 140.7959
954 | 160.5 | 0.3 | 0.02 | 4.918 | [8 empty] | 952 | 94.6 | 0.3 | 4.9079 | 0.1932244 | 4.864% | 2130.867 | 1.435613 | 140.7878
955 | 160.6 | 0.299 | 0.02 | 4.9226 | [8 empty] | 953 | 94.7 | 0.299 | 4.913 | 0.1934252 | 4.869% | 2130.98 | 1.430752 | 140.311
956 | 160.7 | 0.299 | 0.02 | 4.9272 | [8 empty] | 954 | 94.8 | 0.3 | 4.918 | 0.193622 | 4.874% | 2131.091 | 1.435462 | 140.773
957 | 160.8 | 0.299 | 0.02 | 4.9322 | [8 empty] | 955 | 94.9 | 0.299 | 4.9226 | 0.1938031 | 4.878% | 2131.193 | 1.430609 | 140.297
958 | 160.9 | 0.299 | 0.02 | 4.9375 | [8 empty] | 956 | 95 | 0.299 | 4.9272 | 0.1939843 | 4.883% | 2131.295 | 1.43054 | 140.2903
959 | 161 | 0.299 | 0.02 | 4.9424 | [8 empty] | 957 | 95.1 | 0.299 | 4.9322 | 0.1941811 | 4.888% | 2131.406 | 1.430466 | 140.283
960 | 161.1 | 0.299 | 0.02 | 4.9481 | [8 empty] | 958 | 95.2 | 0.299 | 4.9375 | 0.1943898 | 4.893% | 2131.524 | 1.430387 | 140.2752
961 | 161.2 | 0.298 | 0.02 | 4.9528 | [8 empty] | 959 | 95.3 | 0.299 | 4.9424 | 0.1945827 | 4.898% | 2131.633 | 1.430314 | 140.2681
962 | 161.3 | 0.299 | 0.02 | 4.9574 | [8 empty] | 960 | 95.4 | 0.299 | 4.9481 | 0.1948071 | 4.903% | 2131.759 | 1.430229 | 140.2597
963 | 161.4 | 0.299 | 0.02 | 4.962 | [8 empty] | 961 | 95.5 | 0.298 | 4.9528 | 0.1949921 | 4.908% | 2131.864 | 1.425375 | 139.7838
964 | 161.5 | 0.299 | 0.02 | 4.9664 | [8 empty] | 962 | 95.6 | 0.299 | 4.9574 | 0.1951732 | 4.913% | 2131.966 | 1.43009 | 140.2461
965 | 161.6 | 0.298 | 0.02 | 4.971 | [8 empty] | 963 | 95.7 | 0.299 | 4.962 | 0.1953543 | 4.917% | 2132.068 | 1.430021 | 140.2394
966 | 161.7 | 0.299 | 0.02 | 4.9755 | [8 empty] | 964 | 95.8 | 0.299 | 4.9664 | 0.1955276 | 4.922% | 2132.166 | 1.429956 | 140.233
967 | 161.8 | 0.298 | 0.02 | 4.9804 | [8 empty] | 965 | 95.9 | 0.298 | 4.971 | 0.1957087 | 4.926% | 2132.268 | 1.425105 | 139.7573
968 | 161.9 | 0.298 | 0.02 | 4.9855 | [8 empty] | 966 | 96 | 0.299 | 4.9755 | 0.1958858 | 4.931% | 2132.368 | 1.42982 | 140.2197
969 | 162 | 0.299 | 0.02 | 4.991 | [8 empty] | 967 | 96.1 | 0.298 | 4.9804 | 0.1960787 | 4.935% | 2132.477 | 1.424965 | 139.7436
970 | 162.1 | 0.298 | 0.02 | 4.9967 | [8 empty] | 968 | 96.2 | 0.298 | 4.9855 | 0.1962795 | 4.941% | 2132.59 | 1.42489 | 139.7362
971 | 162.2 | 0.297 | 0.02 | 5.002 | [8 empty] | 969 | 96.3 | 0.299 | 4.991 | 0.1964961 | 4.946% | 2132.713 | 1.429589 | 140.197
972 | 162.3 | 0.297 | 0.02 | 5.0071 | [8 empty] | 970 | 96.4 | 0.298 | 4.9967 | 0.1967205 | 4.952% | 2132.839 | 1.424723 | 139.7198
973 | 162.4 | 0.297 | 0.02 | 5.0119 | [8 empty] | 971 | 96.5 | 0.297 | 5.002 | 0.1969291 | 4.957% | 2132.957 | 1.419864 | 139.2433
974 | 162.5 | 0.297 | 0.02 | 5.0163 | [8 empty] | 972 | 96.6 | 0.297 | 5.0071 | 0.1971299 | 4.962% | 2133.071 | 1.419788 | 139.2359
975 | 162.6 | 0.297 | 0.02 | 5.0208 | [8 empty] | 973 | 96.7 | 0.297 | 5.0119 | 0.1973189 | 4.967% | 2133.178 | 1.419717 | 139.2289
976 | 162.7 | 0.297 | 0.02 | 5.025 | [8 empty] | 974 | 96.8 | 0.297 | 5.0163 | 0.1974921 | 4.971% | 2133.275 | 1.419652 | 139.2225
977 | 162.8 | 0.296 | 0.02 | 5.0291 | [8 empty] | 975 | 96.9 | 0.297 | 5.0208 | 0.1976693 | 4.976% | 2133.376 | 1.419586 | 139.216
978 | 162.9 | 0.296 | 0.02 | 5.0332 | [8 empty] | 976 | 97 | 0.297 | 5.025 | 0.1978346 | 4.98% | 2133.469 | 1.419523 | 139.2099
979 | 163 | 0.296 | 0.02 | 5.038 | [8 empty] | 977 | 97.1 | 0.296 | 5.0291 | 0.1979961 | 4.984% | 2133.56 | 1.414683 | 138.7352
980 | 163.1 | 0.296 | 0.02 | 5.0441 | [8 empty] | 978 | 97.2 | 0.296 | 5.0332 | 0.1981575 | 4.988% | 2133.651 | 1.414623 | 138.7293
981 | 163.2 | 0.296 | 0.02 | 5.0507 | [8 empty] | 979 | 97.3 | 0.296 | 5.038 | 0.1983465 | 4.993% | 2133.758 | 1.414552 | 138.7224
982 | 163.3 | 0.296 | 0.02 | 5.0579 | [8 empty] | 980 | 97.4 | 0.296 | 5.0441 | 0.1985866 | 4.999% | 2133.894 | 1.414462 | 138.7135
983 | 163.4 | 0.296 | 0.02 | 5.0642 | [8 empty] | 981 | 97.5 | 0.296 | 5.0507 | 0.1988465 | 5.005% | 2134.041 | 1.414365 | 138.704
984 | 163.5 | 0.295 | 0.02 | 5.0693 | [8 empty] | 982 | 97.6 | 0.296 | 5.0579 | 0.1991299 | 5.012% | 2134.201 | 1.414258 | 138.6936
985 | 163.6 | 0.295 | 0.02 | 5.0741 | [8 empty] | 983 | 97.7 | 0.296 | 5.0642 | 0.199378 | 5.019% | 2134.342 | 1.414165 | 138.6845
986 | 163.7 | 0.295 | 0.02 | 5.0785 | [8 empty] | 984 | 97.8 | 0.295 | 5.0693 | 0.1995787 | 5.024% | 2134.455 | 1.409313 | 138.2086
987 | 163.8 | 0.295 | 0.02 | 5.0825 | [8 empty] | 985 | 97.9 | 0.295 | 5.0741 | 0.1997677 | 5.028% | 2134.562 | 1.409242 | 138.2017
988 | 163.9 | 0.295 | 0.02 | 5.0868 | [8 empty] | 986 | 98 | 0.295 | 5.0785 | 0.1999409 | 5.033% | 2134.66 | 1.409178 | 138.1953
989 | 164 | 0.295 | 0.02 | 5.0904 | [8 empty] | 987 | 98.1 | 0.295 | 5.0825 | 0.2000984 | 5.037% | 2134.749 | 1.409119 | 138.1895
990 | 164.1 | 0.295 | 0.02 | 5.094 | [8 empty] | 988 | 98.2 | 0.295 | 5.0868 | 0.2002677 | 5.041% | 2134.845 | 1.409056 | 138.1833
991 | 164.2 | 0.294 | 0.02 | 5.0983 | [8 empty] | 989 | 98.3 | 0.295 | 5.0904 | 0.2004094 | 5.044% | 2134.925 | 1.409003 | 138.1781
992 | 164.3 | 0.294 | 0.02 | 5.1032 | [8 empty] | 990 | 98.4 | 0.295 | 5.094 | 0.2005512 | 5.048% | 2135.005 | 1.40895 | 138.173
993 | 164.4 | 0.294 | 0.02 | 5.1089 | [8 empty] | 991 | 98.5 | 0.294 | 5.0983 | 0.2007205 | 5.052% | 2135.101 | 1.404111 | 137.6984
994 | 164.5 | 0.294 | 0.02 | 5.115 | [8 empty] | 992 | 98.6 | 0.294 | 5.1032 | 0.2009134 | 5.057% | 2135.21 | 1.404039 | 137.6914
995 | 164.6 | 0.294 | 0.02 | 5.1209 | [8 empty] | 993 | 98.7 | 0.294 | 5.1089 | 0.2011378 | 5.063% | 2135.337 | 1.403955 | 137.6832
996 | 164.7 | 0.293 | 0.02 | 5.1262 | [8 empty] | 994 | 98.8 | 0.294 | 5.115 | 0.201378 | 5.069% | 2135.473 | 1.403866 | 137.6744
997 | 164.8 | 0.293 | 0.02 | 5.1311 | [8 empty] | 995 | 98.9 | 0.294 | 5.1209 | 0.2016102 | 5.075% | 2135.605 | 1.403779 | 137.6659
998 | 164.9 | 0.293 | 0.02 | 5.1359 | [8 empty] | 996 | 99 | 0.293 | 5.1262 | 0.2018189 | 5.08% | 2135.723 | 1.398927 | 137.1901
999 | 165 | 0.293 | 0.02 | 5.1406 | [8 empty] | 997 | 99.1 | 0.293 | 5.1311 | 0.2020118 | 5.085% | 2135.832 | 1.398856 | 137.1831
1000 | 165.1 | 0.293 | 0.02 | 5.1453 | [8 empty] | 998 | 99.2 | 0.293 | 5.1359 | 0.2022008 | 5.09% | 2135.939 | 1.398785 | 137.1762
1001 | 165.2 | 0.293 | 0.02 | 5.1499 | [8 empty] | 999 | 99.3 | 0.293 | 5.1406 | 0.2023858 | 5.094% | 2136.044 | 1.398717 | 137.1694
1002 | 165.3 | 0.293 | 0.02 | 5.1544 | [8 empty] | 1000 | 99.4 | 0.293 | 5.1453 | 0.2025709 | 5.099% | 2136.149 | 1.398648 | 137.1627
1003 | 165.4 | 0.293 | 0.02 | 5.1588 | [8 empty] | 1001 | 99.5 | 0.293 | 5.1499 | 0.202752 | 5.103% | 2136.252 | 1.398581 | 137.1561
1004 | 165.5 | 0.292 | 0.02 | 5.1638 | [8 empty] | 1002 | 99.6 | 0.293 | 5.1544 | 0.2029291 | 5.108% | 2136.352 | 1.398515 | 137.1497
1005 | 165.6 | 0.292 | 0.02 | 5.1692 | [8 empty] | 1003 | 99.7 | 0.293 | 5.1588 | 0.2031024 | 5.112% | 2136.45 | 1.398451 | 137.1434
1006 | 165.7 | 0.292 | 0.02 | 5.1753 | [8 empty] | 1004 | 99.8 | 0.292 | 5.1638 | 0.2032992 | 5.117% | 2136.562 | 1.393605 | 136.6682
1007 | 165.8 | 0.292 | 0.02 | 5.1819 | [8 empty] | 1005 | 99.9 | 0.292 | 5.1692 | 0.2035118 | 5.123% | 2136.682 | 1.393527 | 136.6605
1008 | 165.9 | 0.292 | 0.02 | 5.1881 | [8 empty] | 1006 | 100 | 0.292 | 5.1753 | 0.203752 | 5.129% | 2136.818 | 1.393438 | 136.6518
1009 | 166 | 0.291 | 0.02 | 5.1938 | [8 empty] | 1007 | 100.1 | 0.292 | 5.1819 | 0.2040118 | 5.135% | 2136.966 | 1.393342 | 136.6423
1010 | 166.1 | 0.292 | 0.02 | 5.1987 | [8 empty] | 1008 | 100.2 | 0.292 | 5.1881 | 0.2042559 | 5.141% | 2137.104 | 1.393252 | 136.6335
1011 | 166.2 | 0.292 | 0.02 | 5.2031 | [8 empty] | 1009 | 100.3 | 0.291 | 5.1938 | 0.2044803 | 5.147% | 2137.231 | 1.388398 | 136.1575
1012 | 166.3 | 0.292 | 0.02 | 5.208 | [8 empty] | 1010 | 100.4 | 0.292 | 5.1987 | 0.2046732 | 5.152% | 2137.341 | 1.393097 | 136.6184
1013 | 166.4 | 0.292 | 0.02 | 5.2131 | [8 empty] | 1011 | 100.5 | 0.292 | 5.2031 | 0.2048465 | 5.156% | 2137.439 | 1.393033 | 136.6121
1014 | 166.5 | 0.291 | 0.02 | 5.2183 | [8 empty] | 1012 | 100.6 | 0.292 | 5.208 | 0.2050394 | 5.161% | 2137.549 | 1.392962 | 136.6051
1015 | 166.6 | 0.292 | 0.02 | 5.2233 | [8 empty] | 1013 | 100.7 | 0.292 | 5.2131 | 0.2052402 | 5.166% | 2137.662 | 1.392888 | 136.5978
1016 | 166.7 | 0.292 | 0.02 | 5.228 | [8 empty] | 1014 | 100.8 | 0.291 | 5.2183 | 0.2054449 | 5.171% | 2137.779 | 1.388042 | 136.1226
1017 | 166.8 | 0.291 | 0.02 | 5.2313 | [8 empty] | 1015 | 100.9 | 0.292 | 5.2233 | 0.2056417 | 5.176% | 2137.89 | 1.392739 | 136.5832
1018 | 166.9 | 0.291 | 0.02 | 5.2357 | [8 empty] | 1016 | 101 | 0.292 | 5.228 | 0.2058268 | 5.181% | 2137.995 | 1.392671 | 136.5765
1019 | 167 | 0.291 | 0.02 | 5.2401 | [8 empty] | 1017 | 101.1 | 0.291 | 5.2313 | 0.2059567 | 5.184% | 2138.069 | 1.387854 | 136.1041
1020 | 167.1 | 0.291 | 0.02 | 5.2451 | [8 empty] | 1018 | 101.2 | 0.291 | 5.2357 | 0.2061299 | 5.188% | 2138.167 | 1.38779 | 136.0979
1021 | 167.2 | 0.291 | 0.02 | 5.2507 | [8 empty] | 1019 | 101.3 | 0.291 | 5.2401 | 0.2063031 | 5.193% | 2138.266 | 1.387726 | 136.0916
1022 | 167.3 | 0.29 | 0.02 | 5.256 | [8 empty] | 1020 | 101.4 | 0.291 | 5.2451 | 0.2065 | 5.198% | 2138.378 | 1.387653 | 136.0845
1023 | 167.4 | 0.291 | 0.02 | 5.2613 | [8 empty] | 1021 | 101.5 | 0.291 | 5.2507 | 0.2067205 | 5.203% | 2138.503 | 1.387572 | 136.0765
1024 | 167.5 | 0.291 | 0.02 | 5.2662 | [8 empty] | 1022 | 101.6 | 0.29 | 5.256 | 0.2069291 | 5.209% | 2138.621 | 1.382727 | 135.6014
1025 | 167.6 | 0.291 | 0.02 | 5.2709 | [8 empty] | 1023 | 101.7 | 0.291 | 5.2613 | 0.2071378 | 5.214% | 2138.74 | 1.387418 | 136.0614
1026 | 167.7 | 0.29 | 0.02 | 5.2755 | [8 empty] | 1024 | 101.8 | 0.291 | 5.2662 | 0.2073307 | 5.219% | 2138.849 | 1.387347 | 136.0545
1027 | 167.8 | 0.29 | 0.02 | 5.2801 | [8 empty] | 1025 | 101.9 | 0.291 | 5.2709 | 0.2075157 | 5.223% | 2138.954 | 1.387279 | 136.0478
1028 | 167.9 | 0.29 | 0.02 | 5.2849 | [8 empty] | 1026 | 102 | 0.29 | 5.2755 | 0.2076969 | 5.228% | 2139.057 | 1.382445 | 135.5737
1029 | 168 | 0.29 | 0.02 | 5.29 | [8 empty] | 1027 | 102.1 | 0.29 | 5.2801 | 0.207878 | 5.232% | 2139.16 | 1.382379 | 135.5672
1030 | 168.1 | 0.291 | 0.02 | 5.2951 | [8 empty] | 1028 | 102.2 | 0.29 | 5.2849 | 0.2080669 | 5.237% | 2139.268 | 1.38231 | 135.5604
1031 | 168.2 | 0.29 | 0.02 | 5.3 | [8 empty] | 1029 | 102.3 | 0.29 | 5.29 | 0.2082677 | 5.242% | 2139.382 | 1.382236 | 135.5532
1032 | 168.3 | 0.29 | 0.02 | 5.3045 | [8 empty] | 1030 | 102.4 | 0.291 | 5.2951 | 0.2084685 | 5.247% | 2139.496 | 1.386928 | 136.0134
1033 | 168.4 | 0.29 | 0.02 | 5.3092 | [8 empty] | 1031 | 102.5 | 0.29 | 5.3 | 0.2086614 | 5.252% | 2139.605 | 1.382091 | 135.539
1034 | 168.5 | 0.289 | 0.02 | 5.3142 | [8 empty] | 1032 | 102.6 | 0.29 | 5.3045 | 0.2088386 | 5.257% | 2139.706 | 1.382026 | 135.5326
1035 | 168.6 | 0.29 | 0.02 | 5.3204 | [8 empty] | 1033 | 102.7 | 0.29 | 5.3092 | 0.2090236 | 5.261% | 2139.811 | 1.381958 | 135.526
1036 | 168.7 | 0.289 | 0.02 | 5.3263 | [8 empty] | 1034 | 102.8 | 0.289 | 5.3142 | 0.2092205 | 5.266% | 2139.923 | 1.377121 | 135.0516
1037 | 168.8 | 0.289 | 0.02 | 5.3316 | [8 empty] | 1035 | 102.9 | 0.29 | 5.3204 | 0.2094646 | 5.272% | 2140.062 | 1.381796 | 135.5101
1038 | 168.9 | 0.289 | 0.02 | 5.3365 | [8 empty] | 1036 | 103 | 0.289 | 5.3263 | 0.2096969 | 5.278% | 2140.194 | 1.376947 | 135.0345
1039 | 169 | 0.289 | 0.02 | 5.3405 | [8 empty] | 1037 | 103.1 | 0.289 | 5.3316 | 0.2099055 | 5.284% | 2140.313 | 1.37687 | 135.027
1040 | 169.1 | 0.289 | 0.02 | 5.3444 | [8 empty] | 1038 | 103.2 | 0.289 | 5.3365 | 0.2100984 | 5.288% | 2140.423 | 1.3768 | 135.0201
1041 | 169.2 | 0.289 | 0.02 | 5.3485 | [8 empty] | 1039 | 103.3 | 0.289 | 5.3405 | 0.2102559 | 5.292% | 2140.512 | 1.376742 | 135.0144
1042 | 169.3 | 0.289 | 0.02 | 5.3526 | [8 empty] | 1040 | 103.4 | 0.289 | 5.3444 | 0.2104094 | 5.296% | 2140.599 | 1.376686 | 135.0089
1043 | 169.4 | 0.289 | 0.02 | 5.3566 | [8 empty] | 1041 | 103.5 | 0.289 | 5.3485 | 0.2105709 | 5.3% | 2140.691 | 1.376627 | 135.0031
1044 | 169.5 | 0.289 | 0.02 | 5.3618 | [8 empty] | 1042 | 103.6 | 0.289 | 5.3526 | 0.2107323 | 5.304% | 2140.783 | 1.376568 | 134.9973
1045 | 169.6 | 0.289 | 0.02 | 5.3666 | [8 empty] | 1043 | 103.7 | 0.289 | 5.3566 | 0.2108898 | 5.308% | 2140.873 | 1.37651 | 134.9917
1046 | 169.7 | 0.288 | 0.02 | 5.3715 | [8 empty] | 1044 | 103.8 | 0.289 | 5.3618 | 0.2110945 | 5.313% | 2140.989 | 1.376435 | 134.9843
1047 | 169.7 | 0.289 | 0.02 | 5.3715 | [8 empty] | 1045 | 103.9 | 0.289 | 5.3666 | 0.2112835 | 5.318% | 2141.097 | 1.376366 | 134.9775
1048 | 169.8 | 0.289 | 0.02 | 5.3764 | [8 empty] | 1046 | 104 | 0.288 | 5.3715 | 0.2114764 | 5.323% | 2141.207 | 1.371533 | 134.5036
1049 | 169.9 | 0.289 | 0.02 | 5.3819 | [8 empty] | 1047 | 104 | 0.289 | 5.3715 | 0.2114764 | 5.323% | 2141.207 | 1.376295 | 134.9706
1050 | 170 | 0.289 | 0.02 | 5.3879 | [8 empty] | 1048 | 104.1 | 0.289 | 5.3764 | 0.2116693 | 5.328% | 2141.316 | 1.376225 | 134.9637
1051 | 170.1 | 0.288 | 0.02 | 5.3946 | [8 empty] | 1049 | 104.2 | 0.289 | 5.3819 | 0.2118858 | 5.333% | 2141.44 | 1.376146 | 134.9559
1052 | 170.2 | 0.288 | 0.02 | 5.4014 | [8 empty] | 1050 | 104.3 | 0.289 | 5.3879 | 0.212122 | 5.339% | 2141.574 | 1.376059 | 134.9475
1053 | 170.3 | 0.288 | 0.02 | 5.408 | [8 empty] | 1051 | 104.4 | 0.288 | 5.3946 | 0.2123858 | 5.346% | 2141.724 | 1.371202 | 134.4711
1054 | 170.4 | 0.288 | 0.02 | 5.4139 | [8 empty] | 1052 | 104.5 | 0.288 | 5.4014 | 0.2126535 | 5.353% | 2141.877 | 1.371104 | 134.4615
1055 | 170.5 | 0.288 | 0.02 | 5.4189 | [8 empty] | 1053 | 104.6 | 0.288 | 5.408 | 0.2129134 | 5.359% | 2142.025 | 1.371009 | 134.4522
1056 | 170.6 | 0.288 | 0.02 | 5.4236 | [8 empty] | 1054 | 104.7 | 0.288 | 5.4139 | 0.2131457 | 5.365% | 2142.157 | 1.370925 | 134.4439
1057 | 170.7 | 0.288 | 0.02 | 5.4281 | [8 empty] | 1055 | 104.8 | 0.288 | 5.4189 | 0.2133425 | 5.37% | 2142.269 | 1.370853 | 134.4369
1058 | 170.8 | 0.288 | 0.02 | 5.4328 | [8 empty] | 1056 | 104.9 | 0.288 | 5.4236 | 0.2135276 | 5.375% | 2142.375 | 1.370785 | 134.4303
1059 | 170.9 | 0.288 | 0.02 | 5.4378 | [8 empty] | 1057 | 105 | 0.288 | 5.4281 | 0.2137047 | 5.379% | 2142.476 | 1.370721 | 134.4239
1060 | 171 | 0.288 | 0.02 | 5.4427 | [8 empty] | 1058 | 105.1 | 0.288 | 5.4328 | 0.2138898 | 5.384% | 2142.581 | 1.370653 | 134.4173
1061 | 171.1 | 0.288 | 0.02 | 5.4473 | [8 empty] | 1059 | 105.2 | 0.288 | 5.4378 | 0.2140866 | 5.389% | 2142.694 | 1.370581 | 134.4103
1062 | 171.2 | 0.288 | 0.02 | 5.4516 | [8 empty] | 1060 | 105.3 | 0.288 | 5.4427 | 0.2142795 | 5.394% | 2142.804 | 1.370511 | 134.4034
1063 | 171.3 | 0.288 | 0.02 | 5.4559 | [8 empty] | 1061 | 105.4 | 0.288 | 5.4473 | 0.2144606 | 5.398% | 2142.907 | 1.370445 | 134.3969
1064 | 171.4 | 0.288 | 0.02 | 5.4601 | [8 empty] | 1062 | 105.5 | 0.288 | 5.4516 | 0.2146299 | 5.402% | 2143.003 | 1.370383 | 134.3908
1065 | 171.5 | 0.287 | 0.02 | 5.465 | [8 empty] | 1063 | 105.6 | 0.288 | 5.4559 | 0.2147992 | 5.407% | 2143.1 | 1.370322 | 134.3848
1066 | 171.6 | 0.287 | 0.02 | 5.4704 | [8 empty] | 1064 | 105.7 | 0.288 | 5.4601 | 0.2149646 | 5.411% | 2143.194 | 1.370261 | 134.3789
1067 | 171.7 | 0.286 | 0.02 | 5.476 | [8 empty] | 1065 | 105.8 | 0.287 | 5.465 | 0.2151575 | 5.416% | 2143.304 | 1.365433 | 133.9054
1068 | 171.8 | 0.287 | 0.02 | 5.4818 | [8 empty] | 1066 | 105.9 | 0.287 | 5.4704 | 0.2153701 | 5.421% | 2143.425 | 1.365356 | 133.8978
1069 | 171.9 | 0.286 | 0.02 | 5.4869 | [8 empty] | 1067 | 106 | 0.286 | 5.476 | 0.2155906 | 5.427% | 2143.551 | 1.360519 | 133.4234
1070 | 172 | 0.286 | 0.02 | 5.4916 | [8 empty] | 1068 | 106.1 | 0.287 | 5.4818 | 0.2158189 | 5.432% | 2143.682 | 1.365193 | 133.8818
1071 | 172.1 | 0.286 | 0.02 | 5.496 | [8 empty] | 1069 | 106.2 | 0.286 | 5.4869 | 0.2160197 | 5.437% | 2143.796 | 1.360364 | 133.4082
1072 | 172.2 | 0.286 | 0.02 | 5.5005 | [8 empty] | 1070 | 106.3 | 0.286 | 5.4916 | 0.2162047 | 5.442% | 2143.902 | 1.360297 | 133.4016
1073 | 172.3 | 0.285 | 0.02 | 5.5055 | [8 empty] | 1071 | 106.4 | 0.286 | 5.496 | 0.216378 | 5.446% | 2144.001 | 1.360234 | 133.3955
1074 | 172.4 | 0.285 | 0.02 | 5.5107 | [8 empty] | 1072 | 106.5 | 0.286 | 5.5005 | 0.2165551 | 5.451% | 2144.102 | 1.36017 | 133.3892
1075 | 172.5 | 0.285 | 0.02 | 5.5164 | [8 empty] | 1073 | 106.6 | 0.285 | 5.5055 | 0.216752 | 5.456% | 2144.214 | 1.355343 | 132.9158
1076 | 172.6 | 0.285 | 0.02 | 5.5226 | [8 empty] | 1074 | 106.7 | 0.285 | 5.5107 | 0.2169567 | 5.461% | 2144.331 | 1.355269 | 132.9086
1077 | 172.7 | 0.285 | 0.02 | 5.5277 | [8 empty] | 1075 | 106.8 | 0.285 | 5.5164 | 0.2171811 | 5.467% | 2144.459 | 1.355188 | 132.9006
1078 | 172.8 | 0.285 | 0.02 | 5.5331 | [8 empty] | 1076 | 106.9 | 0.285 | 5.5226 | 0.2174252 | 5.473% | 2144.598 | 1.3551 | 132.892
1079 | 172.9 | 0.285 | 0.02 | 5.5381 | [8 empty] | 1077 | 107 | 0.285 | 5.5277 | 0.217626 | 5.478% | 2144.713 | 1.355027 | 132.8849
1080 | 173 | 0.285 | 0.02 | 5.5433 | [8 empty] | 1078 | 107.1 | 0.285 | 5.5331 | 0.2178386 | 5.483% | 2144.835 | 1.354951 | 132.8774
1081 | 173.1 | 0.284 | 0.02 | 5.5485 | [8 empty] | 1079 | 107.2 | 0.285 | 5.5381 | 0.2180354 | 5.488% | 2144.947 | 1.35488 | 132.8704
1082 | 173.2 | 0.284 | 0.02 | 5.554 | [8 empty] | 1080 | 107.3 | 0.285 | 5.5433 | 0.2182402 | 5.493% | 2145.064 | 1.354806 | 132.8632
1083 | 173.3 | 0.284 | 0.02 | 5.5599 | [8 empty] | 1081 | 107.4 | 0.284 | 5.5485 | 0.2184449 | 5.498% | 2145.181 | 1.349978 | 132.3898
1084 | 173.4 | 0.284 | 0.02 | 5.5658 | [8 empty] | 1082 | 107.5 | 0.284 | 5.554 | 0.2186614 | 5.504% | 2145.305 | 1.349901 | 132.3821
1085 | 173.5 | 0.283 | 0.02 | 5.5718 | [8 empty] | 1083 | 107.6 | 0.284 | 5.5599 | 0.2188937 | 5.51% | 2145.437 | 1.349817 | 132.3739
1086 | 173.6 | 0.283 | 0.02 | 5.5775 | [8 empty] | 1084 | 107.7 | 0.284 | 5.5658 | 0.219126 | 5.516% | 2145.57 | 1.349734 | 132.3657
1087 | 173.7 | 0.283 | 0.02 | 5.583 | [8 empty] | 1085 | 107.8 | 0.283 | 5.5718 | 0.2193622 | 5.522% | 2145.705 | 1.344896 | 131.8914
1088 | 173.8 | 0.283 | 0.02 | 5.5883 | [8 empty] | 1086 | 107.9 | 0.283 | 5.5775 | 0.2195866 | 5.527% | 2145.833 | 1.344816 | 131.8835
1089 | 173.9 | 0.283 | 0.02 | 5.5937 | [8 empty] | 1087 | 108 | 0.283 | 5.583 | 0.2198031 | 5.533% | 2145.957 | 1.344738 | 131.8759
1090 | 174 | 0.283 | 0.02 | 5.5998 | [8 empty] | 1088 | 108.1 | 0.283 | 5.5883 | 0.2200118 | 5.538% | 2146.077 | 1.344664 | 131.8685
1091 | 174.1 | 0.283 | 0.02 | 5.6053 | [8 empty] | 1089 | 108.2 | 0.283 | 5.5937 | 0.2202244 | 5.543% | 2146.198 | 1.344587 | 131.8611
1092 | 174.2 | 0.283 | 0.02 | 5.6104 | [8 empty] | 1090 | 108.3 | 0.283 | 5.5998 | 0.2204646 | 5.549% | 2146.336 | 1.344501 | 131.8526
1093 | 174.3 | 0.282 | 0.02 | 5.6152 | [8 empty] | 1091 | 108.4 | 0.283 | 5.6053 | 0.2206811 | 5.555% | 2146.459 | 1.344424 | 131.845
1094 | 174.4 | 0.283 | 0.02 | 5.6193 | [8 empty] | 1092 | 108.5 | 0.283 | 5.6104 | 0.2208819 | 5.56% | 2146.574 | 1.344352 | 131.838
1095 | 174.5 | 0.283 | 0.02 | 5.6237 | [8 empty] | 1093 | 108.6 | 0.282 | 5.6152 | 0.2210709 | 5.565% | 2146.682 | 1.339534 | 131.3655
1096 | 174.6 | 0.282 | 0.02 | 5.6286 | [8 empty] | 1094 | 108.7 | 0.283 | 5.6193 | 0.2212323 | 5.569% | 2146.775 | 1.344226 | 131.8257
1097 | 174.7 | 0.282 | 0.02 | 5.6334 | [8 empty] | 1095 | 108.8 | 0.283 | 5.6237 | 0.2214055 | 5.573% | 2146.874 | 1.344164 | 131.8196
1098 | 174.8 | 0.282 | 0.02 | 5.6385 | [8 empty] | 1096 | 108.9 | 0.282 | 5.6286 | 0.2215984 | 5.578% | 2146.984 | 1.339346 | 131.347
1099 | 174.9 | 0.282 | 0.02 | 5.6442 | [8 empty] | 1097 | 109 | 0.282 | 5.6334 | 0.2217874 | 5.583% | 2147.092 | 1.339278 | 131.3404
1100 | 175 | 0.282 | 0.02 | 5.6505 | [8 empty] | 1098 | 109.1 | 0.282 | 5.6385 | 0.2219882 | 5.588% | 2147.207 | 1.339206 | 131.3334
1101 | 175.1 | 0.282 | 0.02 | 5.657 | [8 empty] | 1099 | 109.2 | 0.282 | 5.6442 | 0.2222126 | 5.593% | 2147.336 | 1.339126 | 131.3255
1102 | 175.1 | 0.282 | 0.02 | 5.6577 | [8 empty] | 1100 | 109.3 | 0.282 | 5.6505 | 0.2224606 | 5.6% | 2147.478 | 1.339038 | 131.3168
1103 | 175.2 | 0.282 | 0.02 | 5.6631 | [8 empty] | 1101 | 109.4 | 0.282 | 5.657 | 0.2227165 | 5.606% | 2147.624 | 1.338946 | 131.3079
1104 | 175.3 | 0.281 | 0.02 | 5.6683 | [8 empty] | 1102 | 109.4 | 0.282 | 5.6577 | 0.2227441 | 5.607% | 2147.64 | 1.338937 | 131.3069
1105 | 175.4 | 0.281 | 0.02 | 5.6732 | [8 empty] | 1103 | 109.5 | 0.282 | 5.6631 | 0.2229567 | 5.612% | 2147.762 | 1.338861 | 131.2995
1106 | 175.5 | 0.281 | 0.02 | 5.6777 | [8 empty] | 1104 | 109.6 | 0.281 | 5.6683 | 0.2231614 | 5.617% | 2147.879 | 1.33404 | 130.8267
1107 | 175.6 | 0.281 | 0.02 | 5.6823 | [8 empty] | 1105 | 109.7 | 0.281 | 5.6732 | 0.2233543 | 5.622% | 2147.99 | 1.333971 | 130.82
1108 | 175.7 | 0.281 | 0.02 | 5.6873 | [8 empty] | 1106 | 109.8 | 0.281 | 5.6777 | 0.2235315 | 5.626% | 2148.091 | 1.333908 | 130.8138
1109 | 175.8 | 0.281 | 0.02 | 5.6925 | [8 empty] | 1107 | 109.9 | 0.281 | 5.6823 | 0.2237126 | 5.631% | 2148.195 | 1.333844 | 130.8075
1110 | 175.9 | 0.281 | 0.02 | 5.6979 | [8 empty] | 1108 | 110 | 0.281 | 5.6873 | 0.2239094 | 5.636% | 2148.308 | 1.333774 | 130.8006
1111 | 176 | 0.281 | 0.02 | 5.7036 | [8 empty] | 1109 | 110.1 | 0.281 | 5.6925 | 0.2241142 | 5.641% | 2148.425 | 1.333701 | 130.7935
1112 | 176.1 | 0.28 | 0.02 | 5.709 | [8 empty] | 1110 | 110.2 | 0.281 | 5.6979 | 0.2243268 | 5.647% | 2148.547 | 1.333625 | 130.7861
1113 | 176.2 | 0.28 | 0.02 | 5.7139 | [8 empty] | 1111 | 110.3 | 0.281 | 5.7036 | 0.2245512 | 5.652% | 2148.676 | 1.333546 | 130.7782
1114 | 176.3 | 0.28 | 0.02 | 5.7185 | [8 empty] | 1112 | 110.4 | 0.28 | 5.709 | 0.2247638 | 5.658% | 2148.797 | 1.328725 | 130.3054
1115 | 176.4 | 0.281 | 0.02 | 5.7232 | [8 empty] | 1113 | 110.5 | 0.28 | 5.7139 | 0.2249567 | 5.662% | 2148.908 | 1.328656 | 130.2987
1116 | 176.5 | 0.281 | 0.02 | 5.7281 | [8 empty] | 1114 | 110.6 | 0.28 | 5.7185 | 0.2251378 | 5.667% | 2149.012 | 1.328592 | 130.2924
1117 | 176.6 | 0.281 | 0.02 | 5.7339 | [8 empty] | 1115 | 110.7 | 0.281 | 5.7232 | 0.2253228 | 5.672% | 2149.118 | 1.333271 | 130.7513
1118 | 176.7 | 0.281 | 0.02 | 5.7395 | [8 empty] | 1116 | 110.8 | 0.281 | 5.7281 | 0.2255157 | 5.676% | 2149.229 | 1.333202 | 130.7446
1119 | 176.8 | 0.281 | 0.02 | 5.7452 | [8 empty] | 1117 | 110.9 | 0.281 | 5.7339 | 0.2257441 | 5.682% | 2149.36 | 1.333121 | 130.7366
1120 | 176.9 | 0.281 | 0.02 | 5.7506 | [8 empty] | 1118 | 111 | 0.281 | 5.7395 | 0.2259646 | 5.688% | 2149.486 | 1.333043 | 130.7289
1121 | 177 | 0.281 | 0.02 | 5.7556 | [8 empty] | 1119 | 111.1 | 0.281 | 5.7452 | 0.226189 | 5.693% | 2149.615 | 1.332963 | 130.7211
1122 | 177.1 | 0.281 | 0.02 | 5.7604 | [8 empty] | 1120 | 111.2 | 0.281 | 5.7506 | 0.2264016 | 5.699% | 2149.737 | 1.332887 | 130.7137
1123 | 177.2 | 0.281 | 0.02 | 5.7648 | [8 empty] | 1121 | 111.3 | 0.281 | 5.7556 | 0.2265984 | 5.704% | 2149.85 | 1.332817 | 130.7068
1124 | 177.3 | 0.281 | 0.02 | 5.7688 | [8 empty] | 1122 | 111.4 | 0.281 | 5.7604 | 0.2267874 | 5.708% | 2149.958 | 1.33275 | 130.7002
1125 | 177.4 | 0.281 | 0.02 | 5.7726 | [8 empty] | 1123 | 111.5 | 0.281 | 5.7648 | 0.2269606 | 5.713% | 2150.058 | 1.332688 | 130.6942
1126 | 177.5 | 0.281 | 0.02 | 5.7765 | [8 empty] | 1124 | 111.6 | 0.281 | 5.7688 | 0.2271181 | 5.717% | 2150.148 | 1.332632 | 130.6887
1127 | 177.6 | 0.281 | 0.02 | 5.7809 | [8 empty] | 1125 | 111.7 | 0.281 | 5.7726 | 0.2272677 | 5.721% | 2150.234 | 1.332579 | 130.6835
1128 | 177.7 | 0.281 | 0.02 | 5.7863 | [8 empty] | 1126 | 111.8 | 0.281 | 5.7765 | 0.2274213 | 5.724% | 2150.322 | 1.332525 | 130.6781
1129 | 177.8 | 0.281 | 0.02 | 5.7923 | [8 empty] | 1127 | 111.9 | 0.281 | 5.7809 | 0.2275945 | 5.729% | 2150.422 | 1.332463 | 130.6721
1130 | 177.9 | 0.281 | 0.02 | 5.7987 | [8 empty] | 1128 | 112 | 0.281 | 5.7863 | 0.2278071 | 5.734% | 2150.544 | 1.332387 | 130.6646
1131 | 178 | 0.281 | 0.02 | 5.8049 | [8 empty] | 1129 | 112.1 | 0.281 | 5.7923 | 0.2280433 | 5.74% | 2150.679 | 1.332303 | 130.6564
1132 | 178.1 | 0.282 | 0.02 | 5.8106 | [8 empty] | 1130 | 112.2 | 0.281 | 5.7987 | 0.2282953 | 5.746% | 2150.824 | 1.332214 | 130.6476
1133 | 178.2 | 0.281 | 0.02 | 5.8159 | [8 empty] | 1131 | 112.3 | 0.281 | 5.8049 | 0.2285394 | 5.753% | 2150.964 | 1.332127 | 130.6391
1134 | 178.3 | 0.281 | 0.02 | 5.8208 | [8 empty] | 1132 | 112.4 | 0.282 | 5.8106 | 0.2287638 | 5.758% | 2151.093 | 1.336787 | 131.0961
1135 | 178.4 | 0.281 | 0.02 | 5.8256 | [8 empty] | 1133 | 112.5 | 0.281 | 5.8159 | 0.2289724 | 5.763% | 2151.213 | 1.331973 | 130.624
1136 | 178.5 | 0.281 | 0.02 | 5.8304 | [8 empty] | 1134 | 112.6 | 0.281 | 5.8208 | 0.2291654 | 5.768% | 2151.324 | 1.331904 | 130.6172
1137 | 178.6 | 0.281 | 0.02 | 5.8358 | [8 empty] | 1135 | 112.7 | 0.281 | 5.8256 | 0.2293543 | 5.773% | 2151.433 | 1.331837 | 130.6107
1138 | 178.7 | 0.281 | 0.02 | 5.8407 | [8 empty] | 1136 | 112.8 | 0.281 | 5.8304 | 0.2295433 | 5.778% | 2151.541 | 1.33177 | 130.6041
1139 | 178.8 | 0.281 | 0.02 | 5.8451 | [8 empty] | 1137 | 112.9 | 0.281 | 5.8358 | 0.2297559 | 5.783% | 2151.663 | 1.331694 | 130.5966
1140 | 178.9 | 0.28 | 0.02 | 5.8497 | [8 empty] | 1138 | 113 | 0.281 | 5.8407 | 0.2299488 | 5.788% | 2151.774 | 1.331625 | 130.5899
1141 | 179 | 0.281 | 0.02 | 5.8541 | [8 empty] | 1139 | 113.1 | 0.281 | 5.8451 | 0.230122 | 5.792% | 2151.874 | 1.331564 | 130.5839
1142 | 179.1 | 0.281 | 0.02 | 5.8595 | [8 empty] | 1140 | 113.2 | 0.28 | 5.8497 | 0.2303031 | 5.797% | 2151.978 | 1.326761 | 130.1129
1143 | 179.2 | 0.28 | 0.02 | 5.8658 | [8 empty] | 1141 | 113.3 | 0.281 | 5.8541 | 0.2304764 | 5.801% | 2152.078 | 1.331438 | 130.5715
1144 | 179.3 | 0.281 | 0.02 | 5.8719 | [8 empty] | 1142 | 113.4 | 0.281 | 5.8595 | 0.230689 | 5.807% | 2152.2 | 1.331362 | 130.5641
1145 | 179.4 | 0.281 | 0.02 | 5.8792 | [8 empty] | 1143 | 113.5 | 0.28 | 5.8658 | 0.230937 | 5.813% | 2152.342 | 1.326536 | 130.0908
1146 | 179.5 | 0.281 | 0.02 | 5.8848 | [8 empty] | 1144 | 113.6 | 0.281 | 5.8719 | 0.2311772 | 5.819% | 2152.481 | 1.331188 | 130.5471
1147 | 179.6 | 0.281 | 0.02 | 5.8896 | [8 empty] | 1145 | 113.7 | 0.281 | 5.8792 | 0.2314646 | 5.826% | 2152.646 | 1.331086 | 130.537
1148 | 179.7 | 0.281 | 0.02 | 5.894 | [8 empty] | 1146 | 113.8 | 0.281 | 5.8848 | 0.231685 | 5.832% | 2152.773 | 1.331008 | 130.5293
1149 | 179.8 | 0.28 | 0.02 | 5.8981 | [8 empty] | 1147 | 113.9 | 0.281 | 5.8896 | 0.231874 | 5.836% | 2152.882 | 1.33094 | 130.5227
1150 | 179.9 | 0.281 | 0.02 | 5.9026 | [8 empty] | 1148 | 114 | 0.281 | 5.894 | 0.2320472 | 5.841% | 2152.981 | 1.330879 | 130.5167
1151 | 180 | 0.281 | 0.02 | 5.9077 | [8 empty] | 1149 | 114.1 | 0.28 | 5.8981 | 0.2322087 | 5.845% | 2153.074 | 1.326085 | 130.0466
1152 | 180.1 | 0.281 | 0.02 | 5.9126 | [8 empty] | 1150 | 114.2 | 0.281 | 5.9026 | 0.2323858 | 5.849% | 2153.176 | 1.330758 | 130.5049
1153 | 180.2 | 0.28 | 0.02 | 5.9178 | [8 empty] | 1151 | 114.3 | 0.281 | 5.9077 | 0.2325866 | 5.854% | 2153.292 | 1.330687 | 130.4979
1154 | 180.3 | 0.28 | 0.02 | 5.9232 | [8 empty] | 1152 | 114.4 | 0.281 | 5.9126 | 0.2327795 | 5.859% | 2153.403 | 1.330618 | 130.4911
1155 | 180.4 | 0.28 | 0.02 | 5.9284 | [8 empty] | 1153 | 114.5 | 0.28 | 5.9178 | 0.2329843 | 5.864% | 2153.521 | 1.32581 | 130.0196
1156 | 180.5 | 0.28 | 0.02 | 5.934 | [8 empty] | 1154 | 114.6 | 0.28 | 5.9232 | 0.2331969 | 5.87% | 2153.643 | 1.325735 | 130.0123
1157 | 180.6 | 0.28 | 0.02 | 5.9395 | [8 empty] | 1155 | 114.7 | 0.28 | 5.9284 | 0.2334016 | 5.875% | 2153.761 | 1.325662 | 130.0051
1158 | 180.7 | 0.281 | 0.02 | 5.9444 | [8 empty] | 1156 | 114.8 | 0.28 | 5.934 | 0.233622 | 5.88% | 2153.888 | 1.325584 | 129.9975
1159 | 180.8 | 0.28 | 0.02 | 5.9487 | [8 empty] | 1157 | 114.9 | 0.28 | 5.9395 | 0.2338386 | 5.886% | 2154.013 | 1.325507 | 129.9899
1160 | 180.9 | 0.28 | 0.02 | 5.9527 | [8 empty] | 1158 | 115 | 0.281 | 5.9444 | 0.2340315 | 5.891% | 2154.124 | 1.330173 | 130.4475
1161 | 181 | 0.28 | 0.02 | 5.9569 | [8 empty] | 1159 | 115.1 | 0.28 | 5.9487 | 0.2342008 | 5.895% | 2154.221 | 1.325379 | 129.9774
1162 | 181.1 | 0.28 | 0.02 | 5.9621 | [8 empty] | 1160 | 115.2 | 0.28 | 5.9527 | 0.2343583 | 5.899% | 2154.312 | 1.325323 | 129.9719
1163 | 181.2 | 0.28 | 0.02 | 5.9682 | [8 empty] | 1161 | 115.3 | 0.28 | 5.9569 | 0.2345236 | 5.903% | 2154.407 | 1.325265 | 129.9661
1164 | 181.3 | 0.279 | 0.02 | 5.9747 | [8 empty] | 1162 | 115.4 | 0.28 | 5.9621 | 0.2347283 | 5.908% | 2154.525 | 1.325192 | 129.959
1165 | 181.4 | 0.28 | 0.02 | 5.9816 | [8 empty] | 1163 | 115.5 | 0.28 | 5.9682 | 0.2349685 | 5.914% | 2154.664 | 1.325107 | 129.9507
1166 | 181.5 | 0.28 | 0.02 | 5.9879 | [8 empty] | 1164 | 115.6 | 0.279 | 5.9747 | 0.2352244 | 5.921% | 2154.811 | 1.320284 | 129.4777
1167 | 181.6 | 0.279 | 0.02 | 5.9936 | [8 empty] | 1165 | 115.7 | 0.28 | 5.9816 | 0.2354961 | 5.928% | 2154.968 | 1.32492 | 129.9323
1168 | 181.7 | 0.279 | 0.02 | 5.9984 | [8 empty] | 1166 | 115.8 | 0.28 | 5.9879 | 0.2357441 | 5.934% | 2155.111 | 1.324832 | 129.9237
1169 | 181.8 | 0.279 | 0.02 | 6.0026 | [8 empty] | 1167 | 115.9 | 0.279 | 5.9936 | 0.2359685 | 5.94% | 2155.241 | 1.320021 | 129.4519
1170 | 181.9 | 0.279 | 0.02 | 6.0059 | [8 empty] | 1168 | 116 | 0.279 | 5.9984 | 0.2361575 | 5.944% | 2155.35 | 1.319954 | 129.4454
1171 | 182 | 0.279 | 0.02 | 6.009 | [8 empty] | 1169 | 116.1 | 0.279 | 6.0026 | 0.2363228 | 5.948% | 2155.445 | 1.319896 | 129.4396
[13 empty] | 1170 | 116.2 | 0.279 | 6.0059 | 0.2364528 | 5.952% | 2155.52 | 1.31985 | 129.4351

## Compresión I-3% ceniza
PROYECTO |  |  | EVALUACIÓN DEL MEJORAMIENTO DE UN SUELO ARCILLOSO TIPO CH MEZCLADO CON CENIZAS DE FIBRA DE FIQUE.CASO DE ESTUDIO GIRÓN, SANTANDER | [5 empty] | COMPRESIÓN INCONFINADA INV E-152 3% ceniza de fibra de fique
ESTUDIANTE |  |  | Luisa Fernanda Barros Torres
ESTUDIANTE |  |  | Luisa Fernanda Cañizares Carrillo
DIRECTOR |  |  | José Alberto Rondón
CO-DIRECTOR |  |  | Luz Marina Torrado Gómez
ENSAYO DE COMPRESIÓN INCONFINADA (UCS)
DATOS DE LA PRENSA | [5 empty] | Paso 1. Medición de Probetas |  |  |  | Paso 2. Datos de la Probeta |  |  |  | Paso 3. Determinación Índice de Humedad
DATE: 11/04/2025; | [5 empty] | Medición con Disco |  | NO |  | Dato Especifico | Simbologia | Resultado |  | Dato Especifico | [5 empty] | Simbologia |  | Resultado
TIME: 17:28:23; | [5 empty] | Dato Especifico | Simbologia | Resultado |  | Diámetro superior promedio | Dsup | 51.1 |  | Altura promedio | [5 empty] | Hprom |  | 10.08283
DIGITAL ID: 801F1230E384; | [5 empty] | Diámetro superior [mm] | D1 | 51.1 |  | Diámetro medio promedio | Dmed | 51.0675 |  | Diametro promedio | Diametro promedio | Diametro promedio | Diametro promedio | Diametro promedio | Diametro promedio | Dprom |  | 5.100667
MACHINE ID: 22007723; | [6 empty] | D2 | 51.13 |  | Diámetro inferior promedio | Dinf | 50.8525 |  | Area | Area | Area | Area | Area | Area | A |  | 20.43355
SPECIMEN ID: SBG_C1 3%; | [6 empty] | D3 | 51.08 |  | Diámetro promedio | D | 51.00667 |  | Volumen total | Volumen total | Volumen total | Volumen total | Volumen total | Volumen total | Vt |  | 206.0281
TEST NUMBER: 158; | [6 empty] | D4 | 51.09 |  | Altura promedio | H | 100.8283 |  | Peso total de la probeta despues de compactar | Peso total de la probeta despues de compactar | Peso total de la probeta despues de compactar | Peso total de la probeta despues de compactar | Peso total de la probeta despues de compactar | Peso total de la probeta despues de compactar | Wt |  | 405.71
OPERATOR: DPX; | [5 empty] | Diámetro medio [mm] | D1 | 51.12 |  | Peso as compacted | Wac | 405.71 |  | Humedad medida | Humedad medida | Humedad medida | Humedad medida | Humedad medida | Humedad medida | %W |  | 15.6%
TEST: CUSTOM; | [6 empty] | D2 | 51.04 |  | Área promedio | A0 | 2043.355 |  | Peso de solidos en la probeta | [5 empty] | Ws |  | 350.9602
TYPE TEST: DISPL. CONTROL; | [6 empty] | D3 | 51.03 |  | Volumen total | VT | 206.0281 |  | Masa del agua | [5 empty] | - |  | 54.74979
SPECIMEN: OTHER; | [6 empty] | D4 | 51.08 | [5 empty] | Densidad unitaria seca | Densidad unitaria seca | Densidad unitaria seca | Densidad unitaria seca | Densidad unitaria seca | Densidad unitaria seca | γ d real |  | 1.703458
AREA: 17671.4 mm²; | [5 empty] | Diámetro inferior [mm] | D1 | 50.91 |  | Paso 3. Determinación Índice de Humedad
TEST DURATION: 90 Sec; | [6 empty] | D2 | 50.86 |  | Dato Especifico | Simbologia | Resultado
READINGS: 909; | [6 empty] | D3 | 50.81 |  | Peso muestra humeda | WH | 126.09
UNIT OF MEASURE: MPa; | [6 empty] | D4 | 50.83 |  | Peso muestra seca | WS | 111.16 | 0
TEST SPEED: 3.00 mm/min; | [5 empty] | Alturas de la probeta | H1 | 100.71 |  | Peso del molde | Wc | 43.26
DATA INTERVAL 1: 200 mSec; | [6 empty] | H2 | 100.88 |  | Porcentaje de humerdad | % w | 15.6%
CHANGE INTERVAL DISPL.: 10.000 mm; | [6 empty] | H3 | 100.72 |  | Peso del agua | Ww | 14.93
DATA INTERVAL 2: 500 mSec; | [6 empty] | H4 | 100.85 |  | Peso de sólidos | Ws | 67.9
DISPLAC. LIMIT: 17.000 mm; | [6 empty] | H5 | 100.93
FEEDBACK CH: Crosshead; | [6 empty] | H6 | 100.88 |  | RESULTADOS RESPUESTA MECANICA MÁXIMA
[10 empty] | Fuerza máxima qu [kN] |  | 1.074
DATOS DE CARGA Y DEFORMACIÓN | [9 empty] | Desplazamiento máximo al momento de la falla [mm] |  | 2.0651
Indice de Datos | Hora: | Carga | Resistencia | Deformación | [5 empty] | Deformación máxima al momento de falla [%] |  | 2.048%
[5 empty] | unidades |  |  |  |  | Esfuerzo máximo [kN/m2] |  | 514.8411 |  | CALCULOS PARA CURVA ESFUERZO VS DEFORMACIÓN
1 | 421.9 | 0.08 | 0 | 0 | [5 empty] | Área corregida [mm2] |  | 2086.08 |  | Datos | Tiempo | Fuerza | Lectura deformación |  | Def. Unitaria | Área corregida | Esfuerzo
2 | 422 | 0.08 | 0 | 0 | [10 empty] | [s] | [kN] | [mm] | [ipulgadas] | [%] | Ac [mm2] | [kg/cm2] | [kN/m2]
3 | 422.1 | 0.08 | 0 | 0 | [9 empty] | 1 | 0 | 0.08 | 0 | 0 | 0% | 2043.355 | 0.3992258 | 39.1513
4 | 422.2 | 0.079 | 0 | -0.0001 | [9 empty] | 2 | 0.1 | 0.08 | 0 | 0 | 0% | 2043.355 | 0.3992258 | 39.1513
5 | 422.3 | 0.08 | 0 | -0.0002 | [9 empty] | 3 | 0.2 | 0.08 | 0 | 0 | 0% | 2043.355 | 0.3992258 | 39.1513
6 | 422.4 | 0.088 | 0 | 0 | [9 empty] | 4 | 0.3 | 0.079 | -0.0001 | -3.937008e-06 | -9.918e-05% | 2043.353 | 0.3942359 | 38.66195
7 | 422.5 | 0.098 | 0.01 | 0.0017 | [9 empty] | 5 | 0.4 | 0.08 | -0.0002 | -7.874016e-06 | -0.0001984% | 2043.351 | 0.3992266 | 39.15138
8 | 422.6 | 0.105 | 0.01 | 0.0047 | [9 empty] | 6 | 0.5 | 0.088 | 0 | 0 | 0% | 2043.355 | 0.4391484 | 43.06643
9 | 422.7 | 0.11 | 0.01 | 0.009 | [9 empty] | 7 | 0.6 | 0.098 | 0.0017 | 6.692913e-05 | 0.001686% | 2043.389 | 0.4890434 | 47.95954
10 | 422.8 | 0.115 | 0.01 | 0.0144 | [9 empty] | 8 | 0.7 | 0.105 | 0.0047 | 0.0001850394 | 0.004661% | 2043.45 | 0.5239595 | 51.38369
11 | 422.9 | 0.118 | 0.01 | 0.0199 | [9 empty] | 9 | 0.8 | 0.11 | 0.009 | 0.0003543307 | 0.008926% | 2043.537 | 0.5488865 | 53.82824
12 | 423 | 0.121 | 0.01 | 0.0261 | [9 empty] | 10 | 0.9 | 0.115 | 0.0144 | 0.0005669291 | 0.01428% | 2043.647 | 0.5738052 | 56.27196
13 | 423.1 | 0.124 | 0.01 | 0.0329 | [9 empty] | 11 | 1 | 0.118 | 0.0199 | 0.0007834646 | 0.01974% | 2043.758 | 0.5887419 | 57.73677
14 | 423.2 | 0.126 | 0.01 | 0.0401 | [9 empty] | 12 | 1.1 | 0.121 | 0.0261 | 0.001027559 | 0.02589% | 2043.884 | 0.6036728 | 59.20102
15 | 423.3 | 0.128 | 0.01 | 0.0472 | [9 empty] | 13 | 1.2 | 0.124 | 0.0329 | 0.001295276 | 0.03263% | 2044.022 | 0.6185981 | 60.66472
16 | 423.4 | 0.129 | 0.01 | 0.0535 | [9 empty] | 14 | 1.3 | 0.126 | 0.0401 | 0.00157874 | 0.03977% | 2044.168 | 0.6285306 | 61.63878
17 | 423.5 | 0.131 | 0.01 | 0.0593 | [9 empty] | 15 | 1.4 | 0.128 | 0.0472 | 0.001858268 | 0.04681% | 2044.312 | 0.6384623 | 62.61276
18 | 423.5 | 0.131 | 0.01 | 0.0598 | [9 empty] | 16 | 1.5 | 0.129 | 0.0535 | 0.002106299 | 0.05306% | 2044.44 | 0.6434101 | 63.09798
19 | 423.6 | 0.133 | 0.01 | 0.0645 | [9 empty] | 17 | 1.6 | 0.131 | 0.0593 | 0.002334646 | 0.05881% | 2044.557 | 0.6533478 | 64.07255
20 | 423.7 | 0.135 | 0.01 | 0.0699 | [9 empty] | 18 | 1.6 | 0.131 | 0.0598 | 0.002354331 | 0.05931% | 2044.567 | 0.6533446 | 64.07224
21 | 423.8 | 0.137 | 0.01 | 0.0764 | [9 empty] | 19 | 1.7 | 0.133 | 0.0645 | 0.00253937 | 0.06397% | 2044.663 | 0.6632884 | 65.0474
22 | 423.9 | 0.138 | 0.01 | 0.0828 | [9 empty] | 20 | 1.8 | 0.135 | 0.0699 | 0.002751969 | 0.06933% | 2044.772 | 0.6732266 | 66.02202
23 | 424 | 0.14 | 0.01 | 0.0895 | [9 empty] | 21 | 1.9 | 0.137 | 0.0764 | 0.003007874 | 0.07577% | 2044.904 | 0.6831562 | 66.9958
24 | 424.1 | 0.141 | 0.01 | 0.0956 | [9 empty] | 22 | 2 | 0.138 | 0.0828 | 0.003259843 | 0.08212% | 2045.034 | 0.688099 | 67.48054
25 | 424.2 | 0.142 | 0.01 | 0.1013 | [9 empty] | 23 | 2.1 | 0.14 | 0.0895 | 0.003523622 | 0.08876% | 2045.17 | 0.6980251 | 68.45396
26 | 424.3 | 0.144 | 0.01 | 0.1066 | [9 empty] | 24 | 2.2 | 0.141 | 0.0956 | 0.00376378 | 0.09481% | 2045.294 | 0.7029684 | 68.93875
27 | 424.4 | 0.145 | 0.01 | 0.1114 | [9 empty] | 25 | 2.3 | 0.142 | 0.1013 | 0.003988189 | 0.1005% | 2045.41 | 0.7079139 | 69.42374
28 | 424.5 | 0.147 | 0.01 | 0.1166 | [9 empty] | 26 | 2.4 | 0.144 | 0.1066 | 0.00419685 | 0.1057% | 2045.517 | 0.7178468 | 70.39784
29 | 424.6 | 0.149 | 0.01 | 0.122 | [9 empty] | 27 | 2.5 | 0.145 | 0.1114 | 0.004385827 | 0.1105% | 2045.615 | 0.7227974 | 70.88333
30 | 424.7 | 0.15 | 0.01 | 0.1277 | [9 empty] | 28 | 2.6 | 0.147 | 0.1166 | 0.004590551 | 0.1156% | 2045.72 | 0.7327291 | 71.85733
31 | 424.8 | 0.152 | 0.01 | 0.1336 | [9 empty] | 29 | 2.7 | 0.149 | 0.122 | 0.00480315 | 0.121% | 2045.83 | 0.7426584 | 72.83107
32 | 424.9 | 0.154 | 0.01 | 0.1388 | [9 empty] | 30 | 2.8 | 0.15 | 0.1277 | 0.005027559 | 0.1267% | 2045.946 | 0.7476004 | 73.31572
33 | 425 | 0.155 | 0.01 | 0.1435 | [9 empty] | 31 | 2.9 | 0.152 | 0.1336 | 0.005259843 | 0.1325% | 2046.066 | 0.757524 | 74.28891
34 | 425.1 | 0.157 | 0.01 | 0.1478 | [9 empty] | 32 | 3 | 0.154 | 0.1388 | 0.005464567 | 0.1377% | 2046.171 | 0.7674518 | 75.26251
35 | 425.2 | 0.159 | 0.01 | 0.1521 | [9 empty] | 33 | 3.1 | 0.155 | 0.1435 | 0.005649606 | 0.1423% | 2046.267 | 0.7723992 | 75.74769
36 | 425.3 | 0.16 | 0.01 | 0.1573 | [9 empty] | 34 | 3.2 | 0.157 | 0.1478 | 0.005818898 | 0.1466% | 2046.354 | 0.7823322 | 76.7218
37 | 425.4 | 0.162 | 0.01 | 0.1628 | [9 empty] | 35 | 3.3 | 0.159 | 0.1521 | 0.005988189 | 0.1509% | 2046.442 | 0.7922644 | 77.69583
38 | 425.5 | 0.164 | 0.01 | 0.1694 | [9 empty] | 36 | 3.4 | 0.16 | 0.1573 | 0.006192913 | 0.156% | 2046.548 | 0.797206 | 78.18045
39 | 425.6 | 0.165 | 0.01 | 0.1757 | [9 empty] | 37 | 3.5 | 0.162 | 0.1628 | 0.006409449 | 0.1615% | 2046.659 | 0.807127 | 79.15338
40 | 425.7 | 0.167 | 0.01 | 0.1816 | [9 empty] | 38 | 3.6 | 0.164 | 0.1694 | 0.006669291 | 0.168% | 2046.794 | 0.817038 | 80.12533
41 | 425.8 | 0.169 | 0.01 | 0.1876 | [9 empty] | 39 | 3.7 | 0.165 | 0.1757 | 0.006917323 | 0.1743% | 2046.922 | 0.8219685 | 80.60885
42 | 425.9 | 0.171 | 0.01 | 0.1932 | [9 empty] | 40 | 3.8 | 0.167 | 0.1816 | 0.007149606 | 0.1801% | 2047.042 | 0.8318829 | 81.58115
43 | 426 | 0.173 | 0.01 | 0.1986 | [9 empty] | 41 | 3.9 | 0.169 | 0.1876 | 0.007385827 | 0.1861% | 2047.164 | 0.8417954 | 82.55324
44 | 426.1 | 0.175 | 0.01 | 0.204 | [9 empty] | 42 | 4 | 0.171 | 0.1932 | 0.007606299 | 0.1916% | 2047.278 | 0.8517101 | 83.52556
45 | 426.2 | 0.177 | 0.01 | 0.2092 | [9 empty] | 43 | 4.1 | 0.173 | 0.1986 | 0.007818898 | 0.197% | 2047.387 | 0.8616254 | 84.49793
46 | 426.3 | 0.178 | 0.01 | 0.2137 | [9 empty] | 44 | 4.2 | 0.175 | 0.204 | 0.008031496 | 0.2023% | 2047.497 | 0.8715396 | 85.4702
47 | 426.4 | 0.181 | 0.01 | 0.2184 | [9 empty] | 45 | 4.3 | 0.177 | 0.2092 | 0.00823622 | 0.2075% | 2047.603 | 0.8814545 | 86.44253
48 | 426.5 | 0.182 | 0.01 | 0.2227 | [9 empty] | 46 | 4.4 | 0.178 | 0.2137 | 0.008413386 | 0.2119% | 2047.695 | 0.8863948 | 86.92702
49 | 426.6 | 0.185 | 0.01 | 0.2277 | [9 empty] | 47 | 4.5 | 0.181 | 0.2184 | 0.008598425 | 0.2166% | 2047.79 | 0.901292 | 88.38795
50 | 426.7 | 0.187 | 0.01 | 0.2327 | [9 empty] | 48 | 4.6 | 0.182 | 0.2227 | 0.008767717 | 0.2209% | 2047.878 | 0.9062327 | 88.87249
51 | 426.8 | 0.19 | 0.01 | 0.2384 | [9 empty] | 49 | 4.7 | 0.185 | 0.2277 | 0.008964567 | 0.2258% | 2047.98 | 0.9211249 | 90.33293
52 | 426.9 | 0.192 | 0.01 | 0.2447 |  |  |  |  | CURVA FUERZA DESPLAZAMIENTO |  |  |  |  | 50 | 4.8 | 0.187 | 0.2327 | 0.009161417 | 0.2308% | 2048.081 | 0.9310367 | 91.30496
53 | 427 | 0.194 | 0.01 | 0.2513 |  |  |  |  | MGMX-UCS-RX |  |  |  |  | 51 | 4.9 | 0.19 | 0.2384 | 0.009385827 | 0.2364% | 2048.198 | 0.9459195 | 92.76449
54 | 427.1 | 0.197 | 0.01 | 0.2574 | [9 empty] | 52 | 5 | 0.192 | 0.2447 | 0.009633858 | 0.2427% | 2048.326 | 0.9558167 | 93.73509
55 | 427.2 | 0.199 | 0.01 | 0.263 | [9 empty] | 53 | 5.1 | 0.194 | 0.2513 | 0.009893701 | 0.2492% | 2048.46 | 0.9657097 | 94.70528
56 | 427.3 | 0.202 | 0.01 | 0.2684 | [9 empty] | 54 | 5.2 | 0.197 | 0.2574 | 0.01013386 | 0.2553% | 2048.584 | 0.9805839 | 96.16396
57 | 427.4 | 0.201 | 0.01 | 0.2732 | [9 empty] | 55 | 5.3 | 0.199 | 0.263 | 0.01035433 | 0.2608% | 2048.699 | 0.9904839 | 97.13484
58 | 427.5 | 0.204 | 0.01 | 0.2777 | [9 empty] | 56 | 5.4 | 0.202 | 0.2684 | 0.01056693 | 0.2662% | 2048.809 | 1.005362 | 98.59389
59 | 427.6 | 0.207 | 0.01 | 0.2821 | [9 empty] | 57 | 5.5 | 0.201 | 0.2732 | 0.01075591 | 0.271% | 2048.906 | 1.000337 | 98.10112
60 | 427.7 | 0.211 | 0.01 | 0.2861 | [9 empty] | 58 | 5.6 | 0.204 | 0.2777 | 0.01093307 | 0.2754% | 2048.998 | 1.015222 | 99.56086
61 | 427.8 | 0.214 | 0.01 | 0.2903 | [9 empty] | 59 | 5.7 | 0.207 | 0.2821 | 0.0111063 | 0.2798% | 2049.088 | 1.030107 | 101.0206
62 | 427.9 | 0.218 | 0.01 | 0.295 | [9 empty] | 60 | 5.8 | 0.211 | 0.2861 | 0.01126378 | 0.2837% | 2049.169 | 1.04997 | 102.9686
63 | 428 | 0.222 | 0.01 | 0.2991 | [9 empty] | 61 | 5.9 | 0.214 | 0.2903 | 0.01142913 | 0.2879% | 2049.255 | 1.064854 | 104.4282
64 | 428.1 | 0.225 | 0.01 | 0.3034 | [9 empty] | 62 | 6 | 0.218 | 0.295 | 0.01161417 | 0.2926% | 2049.351 | 1.084707 | 106.3752
65 | 428.2 | 0.229 | 0.01 | 0.3071 | [9 empty] | 63 | 6.1 | 0.222 | 0.2991 | 0.01177559 | 0.2966% | 2049.434 | 1.104565 | 108.3226
66 | 428.3 | 0.232 | 0.01 | 0.3112 | [9 empty] | 64 | 6.2 | 0.225 | 0.3034 | 0.01194488 | 0.3009% | 2049.522 | 1.119444 | 109.7817
67 | 428.4 | 0.236 | 0.01 | 0.3156 | [9 empty] | 65 | 6.3 | 0.229 | 0.3071 | 0.01209055 | 0.3046% | 2049.597 | 1.139303 | 111.7293
68 | 428.5 | 0.239 | 0.01 | 0.3201 | [9 empty] | 66 | 6.4 | 0.232 | 0.3112 | 0.01225197 | 0.3086% | 2049.681 | 1.154182 | 113.1883
69 | 428.6 | 0.243 | 0.01 | 0.3248 | [9 empty] | 67 | 6.5 | 0.236 | 0.3156 | 0.0124252 | 0.313% | 2049.771 | 1.17403 | 115.1348
70 | 428.7 | 0.246 | 0.01 | 0.3298 | [9 empty] | 68 | 6.6 | 0.239 | 0.3201 | 0.01260236 | 0.3175% | 2049.862 | 1.188901 | 116.5932
71 | 428.8 | 0.244 | 0.01 | 0.3347 | [9 empty] | 69 | 6.7 | 0.243 | 0.3248 | 0.0127874 | 0.3221% | 2049.958 | 1.208742 | 118.539
72 | 428.9 | 0.247 | 0.01 | 0.3392 | [9 empty] | 70 | 6.8 | 0.246 | 0.3298 | 0.01298425 | 0.3271% | 2050.06 | 1.223604 | 119.9965
73 | 429 | 0.251 | 0.01 | 0.3431 | [9 empty] | 71 | 6.9 | 0.244 | 0.3347 | 0.01317717 | 0.332% | 2050.16 | 1.213597 | 119.0151
74 | 429.1 | 0.255 | 0.01 | 0.3468 | [9 empty] | 72 | 7 | 0.247 | 0.3392 | 0.01335433 | 0.3364% | 2050.252 | 1.228463 | 120.473
75 | 429.2 | 0.258 | 0.01 | 0.3511 | [9 empty] | 73 | 7.1 | 0.251 | 0.3431 | 0.01350787 | 0.3403% | 2050.332 | 1.248309 | 122.4192
76 | 429.3 | 0.261 | 0.01 | 0.3557 | [9 empty] | 74 | 7.2 | 0.255 | 0.3468 | 0.01365354 | 0.344% | 2050.407 | 1.268155 | 124.3655
77 | 429.4 | 0.264 | 0.01 | 0.361 | [9 empty] | 75 | 7.3 | 0.258 | 0.3511 | 0.01382283 | 0.3482% | 2050.495 | 1.28302 | 125.8233
78 | 429.5 | 0.268 | 0.02 | 0.3663 | [9 empty] | 76 | 7.4 | 0.261 | 0.3557 | 0.01400394 | 0.3528% | 2050.589 | 1.297879 | 127.2805
79 | 429.6 | 0.273 | 0.02 | 0.3716 | [9 empty] | 77 | 7.5 | 0.264 | 0.361 | 0.0142126 | 0.358% | 2050.697 | 1.312728 | 128.7367
80 | 429.7 | 0.276 | 0.02 | 0.3767 | [9 empty] | 78 | 7.6 | 0.268 | 0.3663 | 0.01442126 | 0.3633% | 2050.805 | 1.332548 | 130.6804
81 | 429.8 | 0.28 | 0.02 | 0.3817 | [9 empty] | 79 | 7.7 | 0.273 | 0.3716 | 0.01462992 | 0.3685% | 2050.913 | 1.357337 | 133.1114
82 | 429.9 | 0.284 | 0.02 | 0.3867 | [9 empty] | 80 | 7.8 | 0.276 | 0.3767 | 0.01483071 | 0.3736% | 2051.017 | 1.372183 | 134.5674
83 | 430 | 0.289 | 0.02 | 0.3918 | [9 empty] | 81 | 7.9 | 0.28 | 0.3817 | 0.01502756 | 0.3786% | 2051.12 | 1.392001 | 136.5108
84 | 430.1 | 0.292 | 0.02 | 0.3968 | [9 empty] | 82 | 8 | 0.284 | 0.3867 | 0.01522441 | 0.3835% | 2051.222 | 1.411816 | 138.4541
85 | 430.2 | 0.297 | 0.02 | 0.4018 | [9 empty] | 83 | 8.1 | 0.289 | 0.3918 | 0.0154252 | 0.3886% | 2051.326 | 1.436599 | 140.8845
86 | 430.3 | 0.301 | 0.02 | 0.407 | [9 empty] | 84 | 8.2 | 0.292 | 0.3968 | 0.01562205 | 0.3935% | 2051.428 | 1.45144 | 142.3399
87 | 430.4 | 0.305 | 0.02 | 0.4118 | [9 empty] | 85 | 8.3 | 0.297 | 0.4018 | 0.0158189 | 0.3985% | 2051.53 | 1.47622 | 144.77
88 | 430.5 | 0.31 | 0.02 | 0.4164 | [9 empty] | 86 | 8.4 | 0.301 | 0.407 | 0.01602362 | 0.4037% | 2051.636 | 1.496024 | 146.7122
89 | 430.6 | 0.314 | 0.02 | 0.4205 | [9 empty] | 87 | 8.5 | 0.305 | 0.4118 | 0.0162126 | 0.4084% | 2051.734 | 1.515832 | 148.6547
90 | 430.7 | 0.318 | 0.02 | 0.4243 | [9 empty] | 88 | 8.6 | 0.31 | 0.4164 | 0.0163937 | 0.413% | 2051.828 | 1.540611 | 151.0848
91 | 430.8 | 0.322 | 0.02 | 0.428 | [9 empty] | 89 | 8.7 | 0.314 | 0.4205 | 0.01655512 | 0.417% | 2051.912 | 1.560426 | 153.028
92 | 430.9 | 0.326 | 0.02 | 0.432 | [9 empty] | 90 | 8.8 | 0.318 | 0.4243 | 0.01670472 | 0.4208% | 2051.99 | 1.580245 | 154.9715
93 | 431 | 0.331 | 0.02 | 0.4362 | [9 empty] | 91 | 8.9 | 0.322 | 0.428 | 0.01685039 | 0.4245% | 2052.065 | 1.600063 | 156.9151
94 | 431.1 | 0.335 | 0.02 | 0.4403 | [9 empty] | 92 | 9 | 0.326 | 0.432 | 0.01700787 | 0.4285% | 2052.147 | 1.619875 | 158.858
95 | 431.2 | 0.34 | 0.02 | 0.4445 | [9 empty] | 93 | 9.1 | 0.331 | 0.4362 | 0.01717323 | 0.4326% | 2052.233 | 1.644651 | 161.2877
96 | 431.3 | 0.344 | 0.02 | 0.4489 | [9 empty] | 94 | 9.2 | 0.335 | 0.4403 | 0.01733465 | 0.4367% | 2052.317 | 1.664458 | 163.2302
97 | 431.4 | 0.347 | 0.02 | 0.4538 | [9 empty] | 95 | 9.3 | 0.34 | 0.4445 | 0.0175 | 0.4408% | 2052.403 | 1.68923 | 165.6595
98 | 431.5 | 0.351 | 0.02 | 0.4594 | [9 empty] | 96 | 9.4 | 0.344 | 0.4489 | 0.01767323 | 0.4452% | 2052.493 | 1.709028 | 167.6011
99 | 431.6 | 0.355 | 0.02 | 0.4649 | [9 empty] | 97 | 9.5 | 0.347 | 0.4538 | 0.01786614 | 0.4501% | 2052.593 | 1.723848 | 169.0545
100 | 431.7 | 0.359 | 0.02 | 0.4698 | [9 empty] | 98 | 9.6 | 0.351 | 0.4594 | 0.01808661 | 0.4556% | 2052.707 | 1.743623 | 170.9937
101 | 431.8 | 0.363 | 0.02 | 0.4745 | [9 empty] | 99 | 9.7 | 0.355 | 0.4649 | 0.01830315 | 0.4611% | 2052.82 | 1.763396 | 172.9329
102 | 431.9 | 0.368 | 0.02 | 0.4785 | [9 empty] | 100 | 9.8 | 0.359 | 0.4698 | 0.01849606 | 0.4659% | 2052.92 | 1.783178 | 174.8729
103 | 432 | 0.372 | 0.02 | 0.4834 | [9 empty] | 101 | 9.9 | 0.363 | 0.4745 | 0.0186811 | 0.4706% | 2053.016 | 1.802962 | 176.813
104 | 432.1 | 0.376 | 0.02 | 0.4881 | [9 empty] | 102 | 10 | 0.368 | 0.4785 | 0.01883858 | 0.4746% | 2053.098 | 1.827724 | 179.2413
105 | 432.2 | 0.38 | 0.02 | 0.4931 | [9 empty] | 103 | 10.1 | 0.372 | 0.4834 | 0.0190315 | 0.4794% | 2053.198 | 1.8475 | 181.1807
106 | 432.3 | 0.384 | 0.02 | 0.4981 | [9 empty] | 104 | 10.2 | 0.376 | 0.4881 | 0.01921654 | 0.4841% | 2053.295 | 1.867278 | 183.1203
107 | 432.4 | 0.389 | 0.02 | 0.5026 | [9 empty] | 105 | 10.3 | 0.38 | 0.4931 | 0.01941339 | 0.489% | 2053.397 | 1.887049 | 185.0592
108 | 432.5 | 0.393 | 0.02 | 0.507 | [9 empty] | 106 | 10.4 | 0.384 | 0.4981 | 0.01961024 | 0.494% | 2053.499 | 1.906817 | 186.9979
109 | 432.6 | 0.397 | 0.02 | 0.5104 | [9 empty] | 107 | 10.5 | 0.389 | 0.5026 | 0.0197874 | 0.4985% | 2053.591 | 1.931559 | 189.4243
110 | 432.7 | 0.401 | 0.02 | 0.5139 | [9 empty] | 108 | 10.6 | 0.393 | 0.507 | 0.01996063 | 0.5028% | 2053.681 | 1.951335 | 191.3637
111 | 432.8 | 0.405 | 0.02 | 0.5176 | [9 empty] | 109 | 10.7 | 0.397 | 0.5104 | 0.02009449 | 0.5062% | 2053.751 | 1.971129 | 193.3048
112 | 432.9 | 0.409 | 0.02 | 0.5209 | [9 empty] | 110 | 10.8 | 0.401 | 0.5139 | 0.02023228 | 0.5097% | 2053.823 | 1.99092 | 195.2457
113 | 433 | 0.414 | 0.02 | 0.5244 | [9 empty] | 111 | 10.9 | 0.405 | 0.5176 | 0.02037795 | 0.5133% | 2053.898 | 2.010706 | 197.186
114 | 433.1 | 0.418 | 0.02 | 0.5279 | [9 empty] | 112 | 11 | 0.409 | 0.5209 | 0.02050787 | 0.5166% | 2053.966 | 2.030498 | 199.127
115 | 433.2 | 0.423 | 0.02 | 0.5313 | [9 empty] | 113 | 11.1 | 0.414 | 0.5244 | 0.02064567 | 0.5201% | 2054.038 | 2.055249 | 201.5542
116 | 433.3 | 0.427 | 0.02 | 0.5358 | [9 empty] | 114 | 11.2 | 0.418 | 0.5279 | 0.02078346 | 0.5236% | 2054.109 | 2.075034 | 203.4945
117 | 433.4 | 0.431 | 0.02 | 0.5413 | [9 empty] | 115 | 11.3 | 0.423 | 0.5313 | 0.02091732 | 0.5269% | 2054.179 | 2.099783 | 205.9217
118 | 433.5 | 0.435 | 0.02 | 0.5481 | [9 empty] | 116 | 11.4 | 0.427 | 0.5358 | 0.02109449 | 0.5314% | 2054.271 | 2.119545 | 207.8596
119 | 433.6 | 0.439 | 0.02 | 0.5542 | [9 empty] | 117 | 11.5 | 0.431 | 0.5413 | 0.02131102 | 0.5369% | 2054.384 | 2.139282 | 209.7953
120 | 433.7 | 0.443 | 0.03 | 0.56 | [9 empty] | 118 | 11.6 | 0.435 | 0.5481 | 0.02157874 | 0.5436% | 2054.523 | 2.15899 | 211.728
121 | 433.8 | 0.448 | 0.03 | 0.5651 | [9 empty] | 119 | 11.7 | 0.439 | 0.5542 | 0.0218189 | 0.5496% | 2054.648 | 2.17871 | 213.6619
122 | 433.9 | 0.452 | 0.03 | 0.5699 | [9 empty] | 120 | 11.8 | 0.443 | 0.56 | 0.02204724 | 0.5554% | 2054.767 | 2.198435 | 215.5962
123 | 434 | 0.456 | 0.03 | 0.5744 | [9 empty] | 121 | 11.9 | 0.448 | 0.5651 | 0.02224803 | 0.5605% | 2054.871 | 2.223135 | 218.0185
124 | 434.1 | 0.461 | 0.03 | 0.5788 | [9 empty] | 122 | 12 | 0.452 | 0.5699 | 0.02243701 | 0.5652% | 2054.97 | 2.242877 | 219.9546
125 | 434.2 | 0.465 | 0.03 | 0.5831 | [9 empty] | 123 | 12.1 | 0.456 | 0.5744 | 0.02261417 | 0.5697% | 2055.062 | 2.262624 | 221.8911
126 | 434.3 | 0.47 | 0.03 | 0.5879 | [9 empty] | 124 | 12.2 | 0.461 | 0.5788 | 0.0227874 | 0.574% | 2055.152 | 2.287333 | 224.3143
127 | 434.4 | 0.474 | 0.03 | 0.5933 | [9 empty] | 125 | 12.3 | 0.465 | 0.5831 | 0.02295669 | 0.5783% | 2055.24 | 2.30708 | 226.2509
128 | 434.5 | 0.479 | 0.03 | 0.5986 | [9 empty] | 126 | 12.4 | 0.47 | 0.5879 | 0.02314567 | 0.5831% | 2055.339 | 2.331776 | 228.6728
129 | 434.6 | 0.483 | 0.03 | 0.6051 | [9 empty] | 127 | 12.5 | 0.474 | 0.5933 | 0.02335827 | 0.5884% | 2055.45 | 2.351494 | 230.6065
130 | 434.7 | 0.487 | 0.03 | 0.6114 | [9 empty] | 128 | 12.6 | 0.479 | 0.5986 | 0.02356693 | 0.5937% | 2055.558 | 2.376174 | 233.0267
131 | 434.8 | 0.491 | 0.03 | 0.618 | [9 empty] | 129 | 12.7 | 0.483 | 0.6051 | 0.02382283 | 0.6001% | 2055.692 | 2.395861 | 234.9574
132 | 434.9 | 0.497 | 0.03 | 0.6239 | [9 empty] | 130 | 12.8 | 0.487 | 0.6114 | 0.02407087 | 0.6064% | 2055.821 | 2.415551 | 236.8884
133 | 435 | 0.501 | 0.03 | 0.6287 | [9 empty] | 131 | 12.9 | 0.491 | 0.618 | 0.02433071 | 0.6129% | 2055.956 | 2.43523 | 238.8183
134 | 435.1 | 0.505 | 0.03 | 0.6333 | [9 empty] | 132 | 13 | 0.497 | 0.6239 | 0.02456299 | 0.6188% | 2056.077 | 2.464844 | 241.7224
135 | 435.2 | 0.51 | 0.03 | 0.6376 | [9 empty] | 133 | 13.1 | 0.501 | 0.6287 | 0.02475197 | 0.6235% | 2056.176 | 2.484562 | 243.6562
136 | 435.3 | 0.514 | 0.03 | 0.6417 | [9 empty] | 134 | 13.2 | 0.505 | 0.6333 | 0.02493307 | 0.6281% | 2056.27 | 2.504284 | 245.5903
137 | 435.4 | 0.519 | 0.03 | 0.6459 | [9 empty] | 135 | 13.3 | 0.51 | 0.6376 | 0.02510236 | 0.6324% | 2056.358 | 2.528971 | 248.0112
138 | 435.5 | 0.524 | 0.03 | 0.6502 | [9 empty] | 136 | 13.4 | 0.514 | 0.6417 | 0.02526378 | 0.6364% | 2056.443 | 2.548701 | 249.9462
139 | 435.6 | 0.528 | 0.03 | 0.6544 | [9 empty] | 137 | 13.5 | 0.519 | 0.6459 | 0.02542913 | 0.6406% | 2056.529 | 2.573386 | 252.367
140 | 435.7 | 0.533 | 0.03 | 0.6592 | [9 empty] | 138 | 13.6 | 0.524 | 0.6502 | 0.02559843 | 0.6449% | 2056.617 | 2.598067 | 254.7874
141 | 435.8 | 0.537 | 0.03 | 0.6644 | [9 empty] | 139 | 13.7 | 0.528 | 0.6544 | 0.02576378 | 0.649% | 2056.703 | 2.617789 | 256.7215
142 | 435.9 | 0.542 | 0.03 | 0.6699 | [9 empty] | 140 | 13.8 | 0.533 | 0.6592 | 0.02595276 | 0.6538% | 2056.802 | 2.642452 | 259.1402
143 | 436 | 0.546 | 0.03 | 0.6759 | [9 empty] | 141 | 13.9 | 0.537 | 0.6644 | 0.02615748 | 0.6589% | 2056.909 | 2.662145 | 261.0714
144 | 436.1 | 0.551 | 0.03 | 0.6819 | [9 empty] | 142 | 14 | 0.542 | 0.6699 | 0.02637402 | 0.6644% | 2057.022 | 2.686785 | 263.4878
145 | 436.2 | 0.555 | 0.03 | 0.6875 | [9 empty] | 143 | 14.1 | 0.546 | 0.6759 | 0.02661024 | 0.6703% | 2057.145 | 2.706451 | 265.4164
146 | 436.3 | 0.559 | 0.03 | 0.6926 | [9 empty] | 144 | 14.2 | 0.551 | 0.6819 | 0.02684646 | 0.6763% | 2057.268 | 2.731072 | 267.8309
147 | 436.4 | 0.563 | 0.03 | 0.6969 | [9 empty] | 145 | 14.3 | 0.555 | 0.6875 | 0.02706693 | 0.6819% | 2057.383 | 2.750744 | 269.7602
148 | 436.5 | 0.568 | 0.03 | 0.7007 | [9 empty] | 146 | 14.4 | 0.559 | 0.6926 | 0.02726772 | 0.6869% | 2057.488 | 2.770429 | 271.6906
149 | 436.6 | 0.573 | 0.03 | 0.7047 | [9 empty] | 147 | 14.5 | 0.563 | 0.6969 | 0.02743701 | 0.6912% | 2057.576 | 2.790133 | 273.6229
150 | 436.7 | 0.576 | 0.03 | 0.7088 | [9 empty] | 148 | 14.6 | 0.568 | 0.7007 | 0.02758661 | 0.6949% | 2057.654 | 2.814805 | 276.0425
151 | 436.8 | 0.581 | 0.03 | 0.713 | [9 empty] | 149 | 14.7 | 0.573 | 0.7047 | 0.02774409 | 0.6989% | 2057.736 | 2.83947 | 278.4613
152 | 436.9 | 0.584 | 0.03 | 0.7174 | [9 empty] | 150 | 14.8 | 0.576 | 0.7088 | 0.02790551 | 0.703% | 2057.821 | 2.854219 | 279.9078
153 | 437 | 0.589 | 0.03 | 0.7217 | [9 empty] | 151 | 14.9 | 0.581 | 0.713 | 0.02807087 | 0.7071% | 2057.907 | 2.878875 | 282.3257
154 | 437.1 | 0.593 | 0.03 | 0.7262 | [9 empty] | 152 | 15 | 0.584 | 0.7174 | 0.02824409 | 0.7115% | 2057.998 | 2.893613 | 283.771
155 | 437.2 | 0.597 | 0.03 | 0.7305 | [9 empty] | 153 | 15.1 | 0.589 | 0.7217 | 0.02841339 | 0.7158% | 2058.086 | 2.918262 | 286.1882
156 | 437.3 | 0.601 | 0.03 | 0.7349 | [9 empty] | 154 | 15.2 | 0.593 | 0.7262 | 0.02859055 | 0.7202% | 2058.178 | 2.937948 | 288.1188
157 | 437.4 | 0.605 | 0.03 | 0.7404 | [9 empty] | 155 | 15.3 | 0.597 | 0.7305 | 0.02875984 | 0.7245% | 2058.267 | 2.957638 | 290.0499
158 | 437.5 | 0.609 | 0.03 | 0.7455 | [9 empty] | 156 | 15.4 | 0.601 | 0.7349 | 0.02893307 | 0.7289% | 2058.357 | 2.977324 | 291.9804
159 | 437.6 | 0.614 | 0.03 | 0.7515 | [9 empty] | 157 | 15.5 | 0.605 | 0.7404 | 0.02914961 | 0.7343% | 2058.47 | 2.996975 | 293.9075
160 | 437.7 | 0.617 | 0.03 | 0.7579 | [9 empty] | 158 | 15.6 | 0.609 | 0.7455 | 0.02935039 | 0.7394% | 2058.575 | 3.016636 | 295.8357
161 | 437.8 | 0.621 | 0.04 | 0.7646 | [9 empty] | 159 | 15.7 | 0.614 | 0.7515 | 0.02958661 | 0.7453% | 2058.699 | 3.041221 | 298.2466
162 | 437.9 | 0.626 | 0.04 | 0.7712 | [9 empty] | 160 | 15.8 | 0.617 | 0.7579 | 0.02983858 | 0.7517% | 2058.83 | 3.055885 | 299.6847
163 | 438 | 0.63 | 0.04 | 0.7773 | [9 empty] | 161 | 15.9 | 0.621 | 0.7646 | 0.03010236 | 0.7583% | 2058.968 | 3.07549 | 301.6074
164 | 438.1 | 0.634 | 0.04 | 0.783 | [9 empty] | 162 | 16 | 0.626 | 0.7712 | 0.0303622 | 0.7649% | 2059.104 | 3.100048 | 304.0157
165 | 438.2 | 0.637 | 0.04 | 0.788 | [9 empty] | 163 | 16.1 | 0.63 | 0.7773 | 0.03060236 | 0.7709% | 2059.23 | 3.119667 | 305.9397
166 | 438.3 | 0.642 | 0.04 | 0.7926 | [9 empty] | 164 | 16.2 | 0.634 | 0.783 | 0.03082677 | 0.7766% | 2059.347 | 3.139295 | 307.8646
167 | 438.4 | 0.645 | 0.04 | 0.7972 | [9 empty] | 165 | 16.3 | 0.637 | 0.788 | 0.03102362 | 0.7815% | 2059.45 | 3.153992 | 309.3059
168 | 438.5 | 0.649 | 0.04 | 0.8013 | [9 empty] | 166 | 16.4 | 0.642 | 0.7926 | 0.03120472 | 0.7861% | 2059.545 | 3.178603 | 311.7194
169 | 438.6 | 0.653 | 0.04 | 0.8055 | [9 empty] | 167 | 16.5 | 0.645 | 0.7972 | 0.03138583 | 0.7907% | 2059.639 | 3.193309 | 313.1616
170 | 438.7 | 0.657 | 0.04 | 0.8098 | [9 empty] | 168 | 16.6 | 0.649 | 0.8013 | 0.03154724 | 0.7947% | 2059.724 | 3.212981 | 315.0908
171 | 438.8 | 0.661 | 0.04 | 0.8145 | [9 empty] | 169 | 16.7 | 0.653 | 0.8055 | 0.0317126 | 0.7989% | 2059.81 | 3.232648 | 317.0195
172 | 438.9 | 0.664 | 0.04 | 0.8195 | [9 empty] | 170 | 16.8 | 0.657 | 0.8098 | 0.03188189 | 0.8031% | 2059.899 | 3.25231 | 318.9477
173 | 439 | 0.668 | 0.04 | 0.8251 | [9 empty] | 171 | 16.9 | 0.661 | 0.8145 | 0.03206693 | 0.8078% | 2059.996 | 3.271957 | 320.8745
174 | 439.1 | 0.673 | 0.04 | 0.8311 | [9 empty] | 172 | 17 | 0.664 | 0.8195 | 0.03226378 | 0.8128% | 2060.099 | 3.286643 | 322.3147
175 | 439.2 | 0.676 | 0.04 | 0.837 | [9 empty] | 173 | 17.1 | 0.668 | 0.8251 | 0.03248425 | 0.8183% | 2060.214 | 3.306257 | 324.2382
176 | 439.3 | 0.68 | 0.04 | 0.8434 | [9 empty] | 174 | 17.2 | 0.673 | 0.8311 | 0.03272047 | 0.8243% | 2060.338 | 3.330804 | 326.6455
177 | 439.4 | 0.683 | 0.04 | 0.8492 | [9 empty] | 175 | 17.3 | 0.676 | 0.837 | 0.03295276 | 0.8301% | 2060.459 | 3.345454 | 328.0822
178 | 439.5 | 0.687 | 0.04 | 0.8554 | [9 empty] | 176 | 17.4 | 0.68 | 0.8434 | 0.03320472 | 0.8365% | 2060.591 | 3.365035 | 330.0024
179 | 439.6 | 0.691 | 0.04 | 0.8615 | [9 empty] | 177 | 17.5 | 0.683 | 0.8492 | 0.03343307 | 0.8422% | 2060.711 | 3.379684 | 331.4391
180 | 439.7 | 0.694 | 0.04 | 0.8671 | [9 empty] | 178 | 17.6 | 0.687 | 0.8554 | 0.03367717 | 0.8484% | 2060.838 | 3.399267 | 333.3595
181 | 439.8 | 0.698 | 0.04 | 0.8723 | [9 empty] | 179 | 17.7 | 0.691 | 0.8615 | 0.03391732 | 0.8544% | 2060.964 | 3.41885 | 335.28
182 | 439.9 | 0.701 | 0.04 | 0.8767 | [9 empty] | 180 | 17.8 | 0.694 | 0.8671 | 0.0341378 | 0.86% | 2061.08 | 3.433501 | 336.7167
183 | 440 | 0.705 | 0.04 | 0.8813 | [9 empty] | 181 | 17.9 | 0.698 | 0.8723 | 0.03434252 | 0.8651% | 2061.187 | 3.453111 | 338.6399
184 | 440.1 | 0.709 | 0.04 | 0.8859 | [9 empty] | 182 | 18 | 0.701 | 0.8767 | 0.03451575 | 0.8695% | 2061.277 | 3.467799 | 340.0804
185 | 440.2 | 0.712 | 0.04 | 0.8907 | [9 empty] | 183 | 18.1 | 0.705 | 0.8813 | 0.03469685 | 0.8741% | 2061.372 | 3.487427 | 342.0052
186 | 440.3 | 0.716 | 0.04 | 0.8956 | [9 empty] | 184 | 18.2 | 0.709 | 0.8859 | 0.03487795 | 0.8786% | 2061.467 | 3.507052 | 343.9298
187 | 440.4 | 0.719 | 0.04 | 0.9004 | [9 empty] | 185 | 18.3 | 0.712 | 0.8907 | 0.03506693 | 0.8834% | 2061.566 | 3.521722 | 345.3685
188 | 440.5 | 0.723 | 0.04 | 0.9054 | [9 empty] | 186 | 18.4 | 0.716 | 0.8956 | 0.03525984 | 0.8882% | 2061.667 | 3.541334 | 347.2917
189 | 440.6 | 0.726 | 0.04 | 0.9102 | [9 empty] | 187 | 18.5 | 0.719 | 0.9004 | 0.03544882 | 0.893% | 2061.766 | 3.556001 | 348.7301
190 | 440.7 | 0.73 | 0.04 | 0.915 | [9 empty] | 188 | 18.6 | 0.723 | 0.9054 | 0.03564567 | 0.898% | 2061.87 | 3.575605 | 350.6526
191 | 440.8 | 0.733 | 0.04 | 0.9194 | [9 empty] | 189 | 18.7 | 0.726 | 0.9102 | 0.03583465 | 0.9027% | 2061.969 | 3.590269 | 352.0907
192 | 440.9 | 0.736 | 0.04 | 0.9241 | [9 empty] | 190 | 18.8 | 0.73 | 0.915 | 0.03602362 | 0.9075% | 2062.068 | 3.609877 | 354.0136
193 | 441 | 0.739 | 0.04 | 0.9293 | [9 empty] | 191 | 18.9 | 0.733 | 0.9194 | 0.03619685 | 0.9118% | 2062.158 | 3.624552 | 355.4528
194 | 441.1 | 0.743 | 0.04 | 0.9352 | [9 empty] | 192 | 19 | 0.736 | 0.9241 | 0.03638189 | 0.9165% | 2062.255 | 3.639215 | 356.8908
195 | 441.2 | 0.746 | 0.04 | 0.9416 | [9 empty] | 193 | 19.1 | 0.739 | 0.9293 | 0.03658661 | 0.9217% | 2062.363 | 3.653859 | 358.3269
196 | 441.3 | 0.749 | 0.04 | 0.9479 | [9 empty] | 194 | 19.2 | 0.743 | 0.9352 | 0.0368189 | 0.9275% | 2062.485 | 3.673419 | 360.2451
197 | 441.4 | 0.753 | 0.04 | 0.9535 | [9 empty] | 195 | 19.3 | 0.746 | 0.9416 | 0.03707087 | 0.9339% | 2062.617 | 3.688015 | 361.6765
198 | 441.5 | 0.756 | 0.04 | 0.9583 | [9 empty] | 196 | 19.4 | 0.749 | 0.9479 | 0.0373189 | 0.9401% | 2062.747 | 3.702613 | 363.1081
199 | 441.6 | 0.759 | 0.04 | 0.9627 | [9 empty] | 197 | 19.5 | 0.753 | 0.9535 | 0.03753937 | 0.9457% | 2062.863 | 3.722178 | 365.0267
200 | 441.7 | 0.763 | 0.04 | 0.9671 | [9 empty] | 198 | 19.6 | 0.756 | 0.9583 | 0.03772835 | 0.9504% | 2062.962 | 3.736828 | 366.4634
201 | 441.8 | 0.765 | 0.04 | 0.9721 | [9 empty] | 199 | 19.7 | 0.759 | 0.9627 | 0.03790157 | 0.9548% | 2063.053 | 3.751491 | 367.9014
202 | 441.9 | 0.768 | 0.04 | 0.977 | [9 empty] | 200 | 19.8 | 0.763 | 0.9671 | 0.0380748 | 0.9592% | 2063.143 | 3.771095 | 369.824
203 | 442 | 0.771 | 0.04 | 0.9818 | [9 empty] | 201 | 19.9 | 0.765 | 0.9721 | 0.03827165 | 0.9641% | 2063.247 | 3.780791 | 370.7748
204 | 442.1 | 0.775 | 0.04 | 0.9864 | [9 empty] | 202 | 20 | 0.768 | 0.977 | 0.03846457 | 0.969% | 2063.348 | 3.795431 | 372.2106
205 | 442.2 | 0.778 | 0.04 | 0.991 | [9 empty] | 203 | 20.1 | 0.771 | 0.9818 | 0.03865354 | 0.9737% | 2063.447 | 3.810074 | 373.6466
206 | 442.3 | 0.781 | 0.04 | 0.9961 | [9 empty] | 204 | 20.2 | 0.775 | 0.9864 | 0.03883465 | 0.9783% | 2063.542 | 3.829665 | 375.5678
207 | 442.4 | 0.783 | 0.04 | 1.0006 | [9 empty] | 205 | 20.3 | 0.778 | 0.991 | 0.03901575 | 0.9829% | 2063.637 | 3.844312 | 377.0042
208 | 442.5 | 0.786 | 0.04 | 1.0056 | [9 empty] | 206 | 20.4 | 0.781 | 0.9961 | 0.03921654 | 0.9879% | 2063.743 | 3.858939 | 378.4386
209 | 442.6 | 0.79 | 0.04 | 1.0098 | [9 empty] | 207 | 20.5 | 0.783 | 1.0006 | 0.0393937 | 0.9924% | 2063.836 | 3.868646 | 379.3906
210 | 442.7 | 0.793 | 0.04 | 1.0142 | [9 empty] | 208 | 20.6 | 0.786 | 1.0056 | 0.03959055 | 0.9973% | 2063.939 | 3.883274 | 380.8252
211 | 442.8 | 0.796 | 0.05 | 1.0188 | [9 empty] | 209 | 20.7 | 0.79 | 1.0098 | 0.03975591 | 1.002% | 2064.026 | 3.902872 | 382.7471
212 | 442.9 | 0.798 | 0.05 | 1.0238 | [9 empty] | 210 | 20.8 | 0.793 | 1.0142 | 0.03992913 | 1.006% | 2064.117 | 3.917521 | 384.1836
213 | 443 | 0.802 | 0.05 | 1.0294 | [9 empty] | 211 | 20.9 | 0.796 | 1.0188 | 0.04011024 | 1.01% | 2064.212 | 3.93216 | 385.6193
214 | 443.1 | 0.805 | 0.05 | 1.0354 | [9 empty] | 212 | 21 | 0.798 | 1.0238 | 0.04030709 | 1.015% | 2064.316 | 3.941842 | 386.5688
215 | 443.2 | 0.807 | 0.05 | 1.0409 | [9 empty] | 213 | 21.1 | 0.802 | 1.0294 | 0.04052756 | 1.021% | 2064.431 | 3.961378 | 388.4847
216 | 443.3 | 0.811 | 0.05 | 1.0459 | [9 empty] | 214 | 21.2 | 0.805 | 1.0354 | 0.04076378 | 1.027% | 2064.556 | 3.975957 | 389.9144
217 | 443.4 | 0.813 | 0.05 | 1.0506 | [9 empty] | 215 | 21.3 | 0.807 | 1.0409 | 0.04098031 | 1.032% | 2064.669 | 3.985616 | 390.8616
218 | 443.5 | 0.816 | 0.05 | 1.0549 | [9 empty] | 216 | 21.4 | 0.811 | 1.0459 | 0.04117717 | 1.037% | 2064.773 | 4.00517 | 392.7793
219 | 443.6 | 0.819 | 0.05 | 1.059 | [9 empty] | 217 | 21.5 | 0.813 | 1.0506 | 0.0413622 | 1.042% | 2064.87 | 4.014858 | 393.7294
220 | 443.7 | 0.821 | 0.05 | 1.0631 | [9 empty] | 218 | 21.6 | 0.816 | 1.0549 | 0.0415315 | 1.046% | 2064.959 | 4.0295 | 395.1652
221 | 443.8 | 0.824 | 0.05 | 1.0673 | [9 empty] | 219 | 21.7 | 0.819 | 1.059 | 0.04169291 | 1.05% | 2065.044 | 4.044148 | 396.6017
222 | 443.9 | 0.827 | 0.05 | 1.0719 | [9 empty] | 220 | 21.8 | 0.821 | 1.0631 | 0.04185433 | 1.054% | 2065.129 | 4.053857 | 397.5539
223 | 444 | 0.83 | 0.05 | 1.0771 | [9 empty] | 221 | 21.9 | 0.824 | 1.0673 | 0.04201969 | 1.059% | 2065.216 | 4.068499 | 398.9898
224 | 444.1 | 0.832 | 0.05 | 1.083 | [9 empty] | 222 | 22 | 0.827 | 1.0719 | 0.04220079 | 1.063% | 2065.311 | 4.083123 | 400.424
225 | 444.2 | 0.835 | 0.05 | 1.089 | [9 empty] | 223 | 22.1 | 0.83 | 1.0771 | 0.04240551 | 1.068% | 2065.419 | 4.097721 | 401.8556
226 | 444.3 | 0.837 | 0.05 | 1.095 | [9 empty] | 224 | 22.2 | 0.832 | 1.083 | 0.0426378 | 1.074% | 2065.541 | 4.107352 | 402.8001
227 | 444.4 | 0.84 | 0.05 | 1.1012 | [9 empty] | 225 | 22.3 | 0.835 | 1.089 | 0.04287402 | 1.08% | 2065.665 | 4.121915 | 404.2282
228 | 444.5 | 0.843 | 0.05 | 1.1069 | [9 empty] | 226 | 22.4 | 0.837 | 1.095 | 0.04311024 | 1.086% | 2065.789 | 4.131539 | 405.172
229 | 444.6 | 0.846 | 0.05 | 1.1124 | [9 empty] | 227 | 22.5 | 0.84 | 1.1012 | 0.04335433 | 1.092% | 2065.918 | 4.14609 | 406.599
230 | 444.7 | 0.849 | 0.05 | 1.1175 | [9 empty] | 228 | 22.6 | 0.843 | 1.1069 | 0.04357874 | 1.098% | 2066.036 | 4.160659 | 408.0278
231 | 444.8 | 0.851 | 0.05 | 1.122 | [9 empty] | 229 | 22.7 | 0.846 | 1.1124 | 0.04379528 | 1.103% | 2066.15 | 4.175236 | 409.4573
232 | 444.9 | 0.854 | 0.05 | 1.1262 | [9 empty] | 230 | 22.8 | 0.849 | 1.1175 | 0.04399606 | 1.108% | 2066.255 | 4.189827 | 410.8882
233 | 445 | 0.856 | 0.05 | 1.1299 | [9 empty] | 231 | 22.9 | 0.851 | 1.122 | 0.04417323 | 1.113% | 2066.349 | 4.199508 | 411.8376
234 | 445.1 | 0.859 | 0.05 | 1.1338 | [9 empty] | 232 | 23 | 0.854 | 1.1262 | 0.04433858 | 1.117% | 2066.436 | 4.214134 | 413.272
235 | 445.2 | 0.862 | 0.05 | 1.1379 | [9 empty] | 233 | 23.1 | 0.856 | 1.1299 | 0.04448425 | 1.121% | 2066.512 | 4.223847 | 414.2245
236 | 445.3 | 0.864 | 0.05 | 1.1425 | [9 empty] | 234 | 23.2 | 0.859 | 1.1338 | 0.0446378 | 1.124% | 2066.593 | 4.238484 | 415.6599
237 | 445.4 | 0.867 | 0.05 | 1.1482 | [9 empty] | 235 | 23.3 | 0.862 | 1.1379 | 0.04479921 | 1.129% | 2066.678 | 4.253112 | 417.0944
238 | 445.5 | 0.869 | 0.05 | 1.1545 | [9 empty] | 236 | 23.4 | 0.864 | 1.1425 | 0.04498031 | 1.133% | 2066.774 | 4.262783 | 418.0429
239 | 445.6 | 0.872 | 0.05 | 1.1608 | [9 empty] | 237 | 23.5 | 0.867 | 1.1482 | 0.04520472 | 1.139% | 2066.892 | 4.27734 | 419.4704
240 | 445.7 | 0.874 | 0.05 | 1.1673 | [9 empty] | 238 | 23.6 | 0.869 | 1.1545 | 0.04545276 | 1.145% | 2067.022 | 4.286936 | 420.4115
241 | 445.8 | 0.876 | 0.05 | 1.1738 | [9 empty] | 239 | 23.7 | 0.872 | 1.1608 | 0.04570079 | 1.151% | 2067.153 | 4.301464 | 421.8362
242 | 445.9 | 0.879 | 0.05 | 1.1793 | [9 empty] | 240 | 23.8 | 0.874 | 1.1673 | 0.04595669 | 1.158% | 2067.288 | 4.311048 | 422.7761
243 | 446 | 0.881 | 0.05 | 1.1846 | [9 empty] | 241 | 23.9 | 0.876 | 1.1738 | 0.0462126 | 1.164% | 2067.423 | 4.320632 | 423.7159
244 | 446.1 | 0.884 | 0.05 | 1.1898 | [9 empty] | 242 | 24 | 0.879 | 1.1793 | 0.04642913 | 1.17% | 2067.537 | 4.335189 | 425.1436
245 | 446.2 | 0.885 | 0.05 | 1.1953 | [9 empty] | 243 | 24.1 | 0.881 | 1.1846 | 0.0466378 | 1.175% | 2067.647 | 4.344822 | 426.0882
246 | 446.3 | 0.888 | 0.05 | 1.2005 | [9 empty] | 244 | 24.2 | 0.884 | 1.1898 | 0.04684252 | 1.18% | 2067.755 | 4.359389 | 427.5168
247 | 446.4 | 0.891 | 0.05 | 1.2055 | [9 empty] | 245 | 24.3 | 0.885 | 1.1953 | 0.04705906 | 1.185% | 2067.869 | 4.36408 | 427.9768
248 | 446.5 | 0.892 | 0.05 | 1.2107 | [9 empty] | 246 | 24.4 | 0.888 | 1.2005 | 0.04726378 | 1.191% | 2067.977 | 4.378645 | 429.4052
249 | 446.6 | 0.895 | 0.05 | 1.2158 | [9 empty] | 247 | 24.5 | 0.891 | 1.2055 | 0.04746063 | 1.196% | 2068.081 | 4.393217 | 430.8343
250 | 446.7 | 0.897 | 0.05 | 1.221 | [9 empty] | 248 | 24.6 | 0.892 | 1.2107 | 0.04766535 | 1.201% | 2068.189 | 4.397918 | 431.2953
251 | 446.8 | 0.899 | 0.05 | 1.2261 | [9 empty] | 249 | 24.7 | 0.895 | 1.2158 | 0.04786614 | 1.206% | 2068.294 | 4.412483 | 432.7237
252 | 446.9 | 0.901 | 0.05 | 1.2309 | [9 empty] | 250 | 24.8 | 0.897 | 1.221 | 0.04807087 | 1.211% | 2068.402 | 4.422113 | 433.668
253 | 447 | 0.903 | 0.05 | 1.2361 | [9 empty] | 251 | 24.9 | 0.899 | 1.2261 | 0.04827165 | 1.216% | 2068.508 | 4.431746 | 434.6127
254 | 447.1 | 0.906 | 0.05 | 1.2414 | [9 empty] | 252 | 25 | 0.901 | 1.2309 | 0.04846063 | 1.221% | 2068.608 | 4.441391 | 435.5586
255 | 447.2 | 0.907 | 0.05 | 1.2469 | [9 empty] | 253 | 25.1 | 0.903 | 1.2361 | 0.04866535 | 1.226% | 2068.716 | 4.451017 | 436.5026
256 | 447.3 | 0.91 | 0.05 | 1.2528 | [9 empty] | 254 | 25.2 | 0.906 | 1.2414 | 0.04887402 | 1.231% | 2068.826 | 4.465567 | 437.9295
257 | 447.4 | 0.912 | 0.05 | 1.2589 | [9 empty] | 255 | 25.3 | 0.907 | 1.2469 | 0.04909055 | 1.237% | 2068.94 | 4.470249 | 438.3887
258 | 447.5 | 0.915 | 0.05 | 1.2645 | [9 empty] | 256 | 25.4 | 0.91 | 1.2528 | 0.04932283 | 1.243% | 2069.063 | 4.484769 | 439.8126
259 | 447.6 | 0.916 | 0.05 | 1.2704 | [9 empty] | 257 | 25.5 | 0.912 | 1.2589 | 0.04956299 | 1.249% | 2069.19 | 4.49435 | 440.7522
260 | 447.7 | 0.919 | 0.05 | 1.2757 | [9 empty] | 258 | 25.6 | 0.915 | 1.2645 | 0.04978346 | 1.254% | 2069.306 | 4.508881 | 442.1772
261 | 447.8 | 0.921 | 0.05 | 1.2807 | [9 empty] | 259 | 25.7 | 0.916 | 1.2704 | 0.05001575 | 1.26% | 2069.429 | 4.513541 | 442.6342
262 | 447.9 | 0.923 | 0.05 | 1.2853 | [9 empty] | 260 | 25.8 | 0.919 | 1.2757 | 0.05022441 | 1.265% | 2069.539 | 4.528082 | 444.0603
263 | 448 | 0.924 | 0.05 | 1.2896 | [9 empty] | 261 | 25.9 | 0.921 | 1.2807 | 0.05042126 | 1.27% | 2069.643 | 4.537709 | 445.0043
264 | 448.1 | 0.926 | 0.05 | 1.2942 | [9 empty] | 262 | 26 | 0.923 | 1.2853 | 0.05060236 | 1.275% | 2069.739 | 4.547353 | 445.95
265 | 448.2 | 0.929 | 0.05 | 1.299 | [9 empty] | 263 | 26.1 | 0.924 | 1.2896 | 0.05077165 | 1.279% | 2069.828 | 4.552083 | 446.4139
266 | 448.3 | 0.931 | 0.05 | 1.3039 | [9 empty] | 264 | 26.2 | 0.926 | 1.2942 | 0.05095276 | 1.284% | 2069.924 | 4.561725 | 447.3595
267 | 448.4 | 0.932 | 0.05 | 1.3089 | [9 empty] | 265 | 26.3 | 0.929 | 1.299 | 0.05114173 | 1.288% | 2070.023 | 4.576283 | 448.7872
268 | 448.5 | 0.934 | 0.05 | 1.3139 | [9 empty] | 266 | 26.4 | 0.931 | 1.3039 | 0.05133465 | 1.293% | 2070.125 | 4.585909 | 449.7312
269 | 448.6 | 0.936 | 0.05 | 1.3192 | [9 empty] | 267 | 26.5 | 0.932 | 1.3089 | 0.0515315 | 1.298% | 2070.229 | 4.590604 | 450.1917
270 | 448.7 | 0.938 | 0.05 | 1.3245 | [9 empty] | 268 | 26.6 | 0.934 | 1.3139 | 0.05172835 | 1.303% | 2070.333 | 4.600224 | 451.1351
271 | 448.8 | 0.94 | 0.05 | 1.3308 | [9 empty] | 269 | 26.7 | 0.936 | 1.3192 | 0.05193701 | 1.308% | 2070.444 | 4.609829 | 452.077
272 | 448.9 | 0.942 | 0.05 | 1.3365 | [9 empty] | 270 | 26.8 | 0.938 | 1.3245 | 0.05214567 | 1.314% | 2070.554 | 4.619433 | 453.0189
273 | 449 | 0.944 | 0.05 | 1.3421 | [9 empty] | 271 | 26.9 | 0.94 | 1.3308 | 0.0523937 | 1.32% | 2070.685 | 4.62899 | 453.9561
274 | 449.1 | 0.946 | 0.05 | 1.347 | [9 empty] | 272 | 27 | 0.942 | 1.3365 | 0.05261811 | 1.326% | 2070.804 | 4.638573 | 454.8959
275 | 449.2 | 0.947 | 0.05 | 1.3519 | [9 empty] | 273 | 27.1 | 0.944 | 1.3421 | 0.05283858 | 1.331% | 2070.92 | 4.64816 | 455.836
276 | 449.3 | 0.949 | 0.05 | 1.3569 | [9 empty] | 274 | 27.2 | 0.946 | 1.347 | 0.0530315 | 1.336% | 2071.022 | 4.657778 | 456.7793
277 | 449.4 | 0.951 | 0.05 | 1.3616 | [9 empty] | 275 | 27.3 | 0.947 | 1.3519 | 0.05322441 | 1.341% | 2071.124 | 4.662472 | 457.2396
278 | 449.5 | 0.953 | 0.05 | 1.3662 | [9 empty] | 276 | 27.4 | 0.949 | 1.3569 | 0.05342126 | 1.346% | 2071.228 | 4.672084 | 458.1822
279 | 449.6 | 0.954 | 0.05 | 1.3708 | [9 empty] | 277 | 27.5 | 0.951 | 1.3616 | 0.0536063 | 1.35% | 2071.326 | 4.681709 | 459.1261
280 | 449.7 | 0.957 | 0.05 | 1.375 | [9 empty] | 278 | 27.6 | 0.953 | 1.3662 | 0.0537874 | 1.355% | 2071.422 | 4.691338 | 460.0704
281 | 449.8 | 0.958 | 0.05 | 1.3793 | [9 empty] | 279 | 27.7 | 0.954 | 1.3708 | 0.0539685 | 1.36% | 2071.518 | 4.696044 | 460.5319
282 | 449.9 | 0.96 | 0.05 | 1.3839 | [9 empty] | 280 | 27.8 | 0.957 | 1.375 | 0.05413386 | 1.364% | 2071.605 | 4.710612 | 461.9606
283 | 450 | 0.962 | 0.05 | 1.3886 | [9 empty] | 281 | 27.9 | 0.958 | 1.3793 | 0.05430315 | 1.368% | 2071.695 | 4.715331 | 462.4233
284 | 450.1 | 0.963 | 0.05 | 1.3937 | [9 empty] | 282 | 28 | 0.96 | 1.3839 | 0.05448425 | 1.373% | 2071.791 | 4.724956 | 463.3673
285 | 450.2 | 0.965 | 0.05 | 1.3978 | [9 empty] | 283 | 28.1 | 0.962 | 1.3886 | 0.05466929 | 1.377% | 2071.889 | 4.734576 | 464.3107
286 | 450.3 | 0.966 | 0.05 | 1.4026 | [9 empty] | 284 | 28.2 | 0.963 | 1.3937 | 0.05487008 | 1.382% | 2071.995 | 4.739254 | 464.7695
287 | 450.4 | 0.968 | 0.05 | 1.4078 | [9 empty] | 285 | 28.3 | 0.965 | 1.3978 | 0.0550315 | 1.386% | 2072.08 | 4.748901 | 465.7155
288 | 450.5 | 0.969 | 0.05 | 1.4136 | [9 empty] | 286 | 28.4 | 0.966 | 1.4026 | 0.05522047 | 1.391% | 2072.18 | 4.753593 | 466.1756
289 | 450.6 | 0.971 | 0.05 | 1.4196 | [9 empty] | 287 | 28.5 | 0.968 | 1.4078 | 0.0554252 | 1.396% | 2072.289 | 4.763186 | 467.1164
290 | 450.7 | 0.972 | 0.06 | 1.425 | [9 empty] | 288 | 28.6 | 0.969 | 1.4136 | 0.05565354 | 1.402% | 2072.41 | 4.767828 | 467.5717
291 | 450.8 | 0.974 | 0.06 | 1.4308 | [9 empty] | 289 | 28.7 | 0.971 | 1.4196 | 0.05588976 | 1.408% | 2072.535 | 4.777381 | 468.5084
292 | 450.9 | 0.976 | 0.06 | 1.436 | [9 empty] | 290 | 28.8 | 0.972 | 1.425 | 0.05610236 | 1.413% | 2072.647 | 4.782041 | 468.9655
293 | 451 | 0.977 | 0.06 | 1.4415 | [9 empty] | 291 | 28.9 | 0.974 | 1.4308 | 0.05633071 | 1.419% | 2072.768 | 4.791601 | 469.903
294 | 451.1 | 0.978 | 0.06 | 1.4469 | [9 empty] | 292 | 29 | 0.976 | 1.436 | 0.05653543 | 1.424% | 2072.877 | 4.801189 | 470.8432
295 | 451.2 | 0.98 | 0.06 | 1.4521 | [9 empty] | 293 | 29.1 | 0.977 | 1.4415 | 0.05675197 | 1.43% | 2072.991 | 4.805842 | 471.2996
296 | 451.3 | 0.981 | 0.06 | 1.4571 | [9 empty] | 294 | 29.2 | 0.978 | 1.4469 | 0.05696457 | 1.435% | 2073.104 | 4.8105 | 471.7564
297 | 451.4 | 0.983 | 0.06 | 1.4618 | [9 empty] | 295 | 29.3 | 0.98 | 1.4521 | 0.05716929 | 1.44% | 2073.213 | 4.820085 | 472.6964
298 | 451.5 | 0.985 | 0.06 | 1.4663 | [9 empty] | 296 | 29.4 | 0.981 | 1.4571 | 0.05736614 | 1.445% | 2073.317 | 4.82476 | 473.1549
299 | 451.6 | 0.986 | 0.06 | 1.471 | [9 empty] | 297 | 29.5 | 0.983 | 1.4618 | 0.05755118 | 1.45% | 2073.415 | 4.834368 | 474.0971
300 | 451.7 | 0.987 | 0.06 | 1.4754 | [9 empty] | 298 | 29.6 | 0.985 | 1.4663 | 0.05772835 | 1.454% | 2073.509 | 4.843985 | 475.0402
301 | 451.8 | 0.989 | 0.06 | 1.4801 | [9 empty] | 299 | 29.7 | 0.986 | 1.471 | 0.05791339 | 1.459% | 2073.607 | 4.848673 | 475.5
302 | 451.9 | 0.99 | 0.06 | 1.485 | [9 empty] | 300 | 29.8 | 0.987 | 1.4754 | 0.05808661 | 1.463% | 2073.699 | 4.853376 | 475.9611
303 | 452 | 0.992 | 0.06 | 1.4897 | [9 empty] | 301 | 29.9 | 0.989 | 1.4801 | 0.05827165 | 1.468% | 2073.797 | 4.86298 | 476.903
304 | 452.1 | 0.993 | 0.06 | 1.4942 | [9 empty] | 302 | 30 | 0.99 | 1.485 | 0.05846457 | 1.473% | 2073.899 | 4.867657 | 477.3617
305 | 452.2 | 0.995 | 0.06 | 1.4985 | [9 empty] | 303 | 30.1 | 0.992 | 1.4897 | 0.05864961 | 1.477% | 2073.997 | 4.87726 | 478.3034
306 | 452.3 | 0.996 | 0.06 | 1.5029 | [9 empty] | 304 | 30.2 | 0.993 | 1.4942 | 0.05882677 | 1.482% | 2074.091 | 4.881956 | 478.7639
307 | 452.4 | 0.997 | 0.06 | 1.5075 | [9 empty] | 305 | 30.3 | 0.995 | 1.4985 | 0.05899606 | 1.486% | 2074.181 | 4.891577 | 479.7074
308 | 452.5 | 0.999 | 0.06 | 1.5122 | [9 empty] | 306 | 30.4 | 0.996 | 1.5029 | 0.05916929 | 1.491% | 2074.273 | 4.896276 | 480.1683
309 | 452.6 | 1 | 0.06 | 1.5165 | [9 empty] | 307 | 30.5 | 0.997 | 1.5075 | 0.05935039 | 1.495% | 2074.369 | 4.900965 | 480.6281
310 | 452.7 | 1.001 | 0.06 | 1.5209 | [9 empty] | 308 | 30.6 | 0.999 | 1.5122 | 0.05953543 | 1.5% | 2074.467 | 4.910564 | 481.5695
311 | 452.8 | 1.003 | 0.06 | 1.5252 | [9 empty] | 309 | 30.7 | 1 | 1.5165 | 0.05970472 | 1.504% | 2074.557 | 4.915266 | 482.0306
312 | 452.9 | 1.004 | 0.06 | 1.5298 | [9 empty] | 310 | 30.8 | 1.001 | 1.5209 | 0.05987795 | 1.508% | 2074.649 | 4.919964 | 482.4913
313 | 453 | 1.005 | 0.06 | 1.5348 | [9 empty] | 311 | 30.9 | 1.003 | 1.5252 | 0.06004724 | 1.513% | 2074.739 | 4.92958 | 483.4344
314 | 453.1 | 1.007 | 0.06 | 1.5406 | [9 empty] | 312 | 31 | 1.004 | 1.5298 | 0.06022835 | 1.517% | 2074.835 | 4.934267 | 483.8939
315 | 453.2 | 1.008 | 0.06 | 1.5473 | [9 empty] | 313 | 31.1 | 1.005 | 1.5348 | 0.0604252 | 1.522% | 2074.939 | 4.938932 | 484.3515
316 | 453.3 | 1.009 | 0.06 | 1.5547 | [9 empty] | 314 | 31.2 | 1.007 | 1.5406 | 0.06065354 | 1.528% | 2075.06 | 4.948472 | 485.2871
317 | 453.4 | 1.01 | 0.06 | 1.5624 | [9 empty] | 315 | 31.3 | 1.008 | 1.5473 | 0.06091732 | 1.535% | 2075.201 | 4.953052 | 485.7362
318 | 453.5 | 1.011 | 0.06 | 1.5696 | [9 empty] | 316 | 31.4 | 1.009 | 1.5547 | 0.06120866 | 1.542% | 2075.355 | 4.957596 | 486.1818
319 | 453.6 | 1.013 | 0.06 | 1.5759 | [9 empty] | 317 | 31.5 | 1.01 | 1.5624 | 0.06151181 | 1.55% | 2075.516 | 4.962125 | 486.6259
320 | 453.7 | 1.014 | 0.06 | 1.581 | [9 empty] | 318 | 31.6 | 1.011 | 1.5696 | 0.06179528 | 1.557% | 2075.667 | 4.966677 | 487.0724
321 | 453.8 | 1.015 | 0.06 | 1.5852 | [9 empty] | 319 | 31.7 | 1.013 | 1.5759 | 0.06204331 | 1.563% | 2075.798 | 4.976187 | 488.005
322 | 453.9 | 1.016 | 0.06 | 1.5891 | [9 empty] | 320 | 31.8 | 1.014 | 1.581 | 0.06224409 | 1.568% | 2075.905 | 4.980843 | 488.4616
323 | 454 | 1.017 | 0.06 | 1.5931 | [9 empty] | 321 | 31.9 | 1.015 | 1.5852 | 0.06240945 | 1.572% | 2075.993 | 4.985544 | 488.9226
324 | 454.1 | 1.018 | 0.06 | 1.597 | [9 empty] | 322 | 32 | 1.016 | 1.5891 | 0.06256299 | 1.576% | 2076.075 | 4.99026 | 489.3851
325 | 454.2 | 1.019 | 0.06 | 1.6018 | [9 empty] | 323 | 32.1 | 1.017 | 1.5931 | 0.06272047 | 1.58% | 2076.158 | 4.99497 | 489.847
326 | 454.3 | 1.02 | 0.06 | 1.6061 | [9 empty] | 324 | 32.2 | 1.018 | 1.597 | 0.06287402 | 1.584% | 2076.24 | 4.999685 | 490.3094
327 | 454.4 | 1.021 | 0.06 | 1.6116 | [9 empty] | 325 | 32.3 | 1.019 | 1.6018 | 0.06306299 | 1.589% | 2076.34 | 5.004354 | 490.7673
328 | 454.5 | 1.023 | 0.06 | 1.6169 | [9 empty] | 326 | 32.4 | 1.02 | 1.6061 | 0.06323228 | 1.593% | 2076.43 | 5.009048 | 491.2277
329 | 454.6 | 1.024 | 0.06 | 1.6222 | [9 empty] | 327 | 32.5 | 1.021 | 1.6116 | 0.06344882 | 1.598% | 2076.545 | 5.013681 | 491.682
330 | 454.7 | 1.025 | 0.06 | 1.6273 | [9 empty] | 328 | 32.6 | 1.023 | 1.6169 | 0.06365748 | 1.604% | 2076.656 | 5.023234 | 492.6188
331 | 454.8 | 1.026 | 0.06 | 1.6325 | [9 empty] | 329 | 32.7 | 1.024 | 1.6222 | 0.06386614 | 1.609% | 2076.767 | 5.027876 | 493.074
332 | 454.9 | 1.027 | 0.06 | 1.638 | [9 empty] | 330 | 32.8 | 1.025 | 1.6273 | 0.06406693 | 1.614% | 2076.874 | 5.032527 | 493.5302
333 | 455 | 1.028 | 0.06 | 1.6436 | [9 empty] | 331 | 32.9 | 1.026 | 1.6325 | 0.06427165 | 1.619% | 2076.983 | 5.037173 | 493.9858
334 | 455.1 | 1.029 | 0.06 | 1.6497 | [9 empty] | 332 | 33 | 1.027 | 1.638 | 0.06448819 | 1.625% | 2077.098 | 5.041803 | 494.4398
335 | 455.2 | 1.03 | 0.06 | 1.6558 | [9 empty] | 333 | 33.1 | 1.028 | 1.6436 | 0.06470866 | 1.63% | 2077.215 | 5.046427 | 494.8933
336 | 455.3 | 1.031 | 0.06 | 1.6617 | [9 empty] | 334 | 33.2 | 1.029 | 1.6497 | 0.06494882 | 1.636% | 2077.343 | 5.051025 | 495.3443
337 | 455.4 | 1.032 | 0.06 | 1.6671 | [9 empty] | 335 | 33.3 | 1.03 | 1.6558 | 0.06518898 | 1.642% | 2077.471 | 5.055623 | 495.7952
338 | 455.5 | 1.033 | 0.06 | 1.6713 | [9 empty] | 336 | 33.4 | 1.031 | 1.6617 | 0.06542126 | 1.648% | 2077.594 | 5.06023 | 496.247
339 | 455.6 | 1.033 | 0.06 | 1.6754 | [9 empty] | 337 | 33.5 | 1.032 | 1.6671 | 0.06563386 | 1.653% | 2077.708 | 5.064863 | 496.7013
340 | 455.7 | 1.035 | 0.06 | 1.679 | [9 empty] | 338 | 33.6 | 1.033 | 1.6713 | 0.06579921 | 1.658% | 2077.796 | 5.069556 | 497.1615
341 | 455.8 | 1.036 | 0.06 | 1.6826 | [9 empty] | 339 | 33.7 | 1.033 | 1.6754 | 0.06596063 | 1.662% | 2077.882 | 5.069346 | 497.1409
342 | 455.9 | 1.037 | 0.06 | 1.687 | [9 empty] | 340 | 33.8 | 1.035 | 1.679 | 0.06610236 | 1.665% | 2077.957 | 5.078977 | 498.0854
343 | 456 | 1.037 | 0.06 | 1.6914 | [9 empty] | 341 | 33.9 | 1.036 | 1.6826 | 0.06624409 | 1.669% | 2078.032 | 5.083699 | 498.5485
344 | 456.1 | 1.039 | 0.06 | 1.6963 | [9 empty] | 342 | 34 | 1.037 | 1.687 | 0.06641732 | 1.673% | 2078.125 | 5.08838 | 499.0076
345 | 456.2 | 1.039 | 0.06 | 1.7014 | [9 empty] | 343 | 34.1 | 1.037 | 1.6914 | 0.06659055 | 1.678% | 2078.217 | 5.088155 | 498.9854
346 | 456.3 | 1.04 | 0.06 | 1.7063 | [9 empty] | 344 | 34.2 | 1.039 | 1.6963 | 0.06678346 | 1.682% | 2078.32 | 5.097716 | 499.9231
347 | 456.4 | 1.041 | 0.06 | 1.711 | [9 empty] | 345 | 34.3 | 1.039 | 1.7014 | 0.06698425 | 1.687% | 2078.427 | 5.097454 | 499.8974
348 | 456.5 | 1.042 | 0.06 | 1.7155 | [9 empty] | 346 | 34.4 | 1.04 | 1.7063 | 0.06717717 | 1.692% | 2078.529 | 5.102108 | 500.3538
349 | 456.6 | 1.042 | 0.06 | 1.7196 | [9 empty] | 347 | 34.5 | 1.041 | 1.711 | 0.0673622 | 1.697% | 2078.628 | 5.106771 | 500.8111
350 | 456.7 | 1.043 | 0.06 | 1.7241 | [9 empty] | 348 | 34.6 | 1.042 | 1.7155 | 0.06753937 | 1.701% | 2078.722 | 5.111445 | 501.2695
351 | 456.8 | 1.044 | 0.06 | 1.7294 | [9 empty] | 349 | 34.7 | 1.042 | 1.7196 | 0.06770079 | 1.705% | 2078.808 | 5.111233 | 501.2487
352 | 456.9 | 1.045 | 0.06 | 1.7355 | [9 empty] | 350 | 34.8 | 1.043 | 1.7241 | 0.06787795 | 1.71% | 2078.903 | 5.115906 | 501.707
353 | 457 | 1.046 | 0.06 | 1.7426 | [9 empty] | 351 | 34.9 | 1.044 | 1.7294 | 0.06808661 | 1.715% | 2079.014 | 5.120537 | 502.1612
354 | 457.1 | 1.047 | 0.06 | 1.7499 | [9 empty] | 352 | 35 | 1.045 | 1.7355 | 0.06832677 | 1.721% | 2079.142 | 5.125127 | 502.6112
355 | 457.2 | 1.048 | 0.06 | 1.7564 | [9 empty] | 353 | 35.1 | 1.046 | 1.7426 | 0.0686063 | 1.728% | 2079.291 | 5.129663 | 503.0561
356 | 457.3 | 1.048 | 0.06 | 1.7624 | [9 empty] | 354 | 35.2 | 1.047 | 1.7499 | 0.0688937 | 1.736% | 2079.444 | 5.134189 | 503.5
357 | 457.4 | 1.049 | 0.06 | 1.7681 | [9 empty] | 355 | 35.3 | 1.048 | 1.7564 | 0.06914961 | 1.742% | 2079.58 | 5.138756 | 503.9478
358 | 457.5 | 1.05 | 0.06 | 1.7727 | [9 empty] | 356 | 35.4 | 1.048 | 1.7624 | 0.06938583 | 1.748% | 2079.706 | 5.138445 | 503.9173
359 | 457.6 | 1.05 | 0.06 | 1.7778 | [9 empty] | 357 | 35.5 | 1.049 | 1.7681 | 0.06961024 | 1.754% | 2079.826 | 5.143052 | 504.3691
360 | 457.7 | 1.051 | 0.06 | 1.7832 | [9 empty] | 358 | 35.6 | 1.05 | 1.7727 | 0.06979134 | 1.758% | 2079.923 | 5.147716 | 504.8265
361 | 457.8 | 1.051 | 0.06 | 1.7887 | [9 empty] | 359 | 35.7 | 1.05 | 1.7778 | 0.06999213 | 1.763% | 2080.03 | 5.147451 | 504.8005
362 | 457.9 | 1.052 | 0.06 | 1.7942 | [9 empty] | 360 | 35.8 | 1.051 | 1.7832 | 0.07020472 | 1.769% | 2080.143 | 5.152072 | 505.2537
363 | 458 | 1.053 | 0.06 | 1.7999 | [9 empty] | 361 | 35.9 | 1.051 | 1.7887 | 0.07042126 | 1.774% | 2080.259 | 5.151786 | 505.2256
364 | 458.1 | 1.054 | 0.06 | 1.8052 | [9 empty] | 362 | 36 | 1.052 | 1.7942 | 0.0706378 | 1.779% | 2080.374 | 5.156401 | 505.6783
365 | 458.2 | 1.054 | 0.06 | 1.8102 | [9 empty] | 363 | 36.1 | 1.053 | 1.7999 | 0.0708622 | 1.785% | 2080.494 | 5.161006 | 506.1298
366 | 458.3 | 1.055 | 0.06 | 1.8149 | [9 empty] | 364 | 36.2 | 1.054 | 1.8052 | 0.07107087 | 1.79% | 2080.605 | 5.165631 | 506.5834
367 | 458.4 | 1.056 | 0.06 | 1.8187 | [9 empty] | 365 | 36.3 | 1.054 | 1.8102 | 0.07126772 | 1.795% | 2080.71 | 5.16537 | 506.5578
368 | 458.5 | 1.057 | 0.06 | 1.8223 | [9 empty] | 366 | 36.4 | 1.055 | 1.8149 | 0.07145276 | 1.8% | 2080.809 | 5.170025 | 507.0143
369 | 458.6 | 1.057 | 0.06 | 1.8266 | [9 empty] | 367 | 36.5 | 1.056 | 1.8187 | 0.07160236 | 1.804% | 2080.889 | 5.174727 | 507.4754
370 | 458.7 | 1.058 | 0.06 | 1.8314 | [9 empty] | 368 | 36.6 | 1.057 | 1.8223 | 0.07174409 | 1.807% | 2080.965 | 5.179439 | 507.9375
371 | 458.8 | 1.058 | 0.06 | 1.8373 | [9 empty] | 369 | 36.7 | 1.057 | 1.8266 | 0.07191339 | 1.812% | 2081.055 | 5.179214 | 507.9155
372 | 458.9 | 1.059 | 0.06 | 1.844 | [9 empty] | 370 | 36.8 | 1.058 | 1.8314 | 0.07210236 | 1.816% | 2081.156 | 5.183862 | 508.3713
373 | 459 | 1.059 | 0.06 | 1.851 | [9 empty] | 371 | 36.9 | 1.058 | 1.8373 | 0.07233465 | 1.822% | 2081.28 | 5.183554 | 508.341
374 | 459.1 | 1.06 | 0.06 | 1.8577 | [9 empty] | 372 | 37 | 1.059 | 1.844 | 0.07259843 | 1.829% | 2081.421 | 5.188102 | 508.7871
375 | 459.2 | 1.061 | 0.06 | 1.8634 | [9 empty] | 373 | 37.1 | 1.059 | 1.851 | 0.07287402 | 1.836% | 2081.568 | 5.187735 | 508.7511
376 | 459.3 | 1.062 | 0.06 | 1.8686 | [9 empty] | 374 | 37.2 | 1.06 | 1.8577 | 0.0731378 | 1.842% | 2081.709 | 5.192282 | 509.197
377 | 459.4 | 1.061 | 0.06 | 1.8732 | [9 empty] | 375 | 37.3 | 1.061 | 1.8634 | 0.0733622 | 1.848% | 2081.829 | 5.196881 | 509.648
378 | 459.5 | 1.062 | 0.06 | 1.8781 | [9 empty] | 376 | 37.4 | 1.062 | 1.8686 | 0.07356693 | 1.853% | 2081.938 | 5.201506 | 510.1016
379 | 459.6 | 1.063 | 0.06 | 1.8833 | [9 empty] | 377 | 37.5 | 1.061 | 1.8732 | 0.07374803 | 1.858% | 2082.035 | 5.196367 | 509.5976
380 | 459.7 | 1.063 | 0.06 | 1.8883 | [9 empty] | 378 | 37.6 | 1.062 | 1.8781 | 0.07394094 | 1.863% | 2082.138 | 5.201007 | 510.0526
381 | 459.8 | 1.064 | 0.06 | 1.8939 | [9 empty] | 379 | 37.7 | 1.063 | 1.8833 | 0.07414567 | 1.868% | 2082.248 | 5.20563 | 510.5061
382 | 459.9 | 1.064 | 0.06 | 1.8994 | [9 empty] | 380 | 37.8 | 1.063 | 1.8883 | 0.07434252 | 1.873% | 2082.353 | 5.205367 | 510.4803
383 | 460 | 1.064 | 0.06 | 1.9052 | [9 empty] | 381 | 37.9 | 1.064 | 1.8939 | 0.07456299 | 1.878% | 2082.471 | 5.209969 | 510.9316
384 | 460.1 | 1.065 | 0.06 | 1.9112 | [9 empty] | 382 | 38 | 1.064 | 1.8994 | 0.07477953 | 1.884% | 2082.586 | 5.20968 | 510.9032
385 | 460.2 | 1.066 | 0.06 | 1.9168 | [9 empty] | 383 | 38.1 | 1.064 | 1.9052 | 0.07500787 | 1.89% | 2082.709 | 5.209374 | 510.8732
386 | 460.3 | 1.066 | 0.06 | 1.9216 | [9 empty] | 384 | 38.2 | 1.065 | 1.9112 | 0.07524409 | 1.895% | 2082.835 | 5.213954 | 511.3223
387 | 460.4 | 1.066 | 0.06 | 1.9256 | [9 empty] | 385 | 38.3 | 1.066 | 1.9168 | 0.07546457 | 1.901% | 2082.953 | 5.218554 | 511.7735
388 | 460.5 | 1.067 | 0.06 | 1.9297 | [9 empty] | 386 | 38.4 | 1.066 | 1.9216 | 0.07565354 | 1.906% | 2083.054 | 5.218301 | 511.7487
389 | 460.6 | 1.067 | 0.06 | 1.934 | [9 empty] | 387 | 38.5 | 1.066 | 1.9256 | 0.07581102 | 1.91% | 2083.138 | 5.21809 | 511.728
390 | 460.7 | 1.067 | 0.06 | 1.9385 | [9 empty] | 388 | 38.6 | 1.067 | 1.9297 | 0.07597244 | 1.914% | 2083.224 | 5.222768 | 512.1868
391 | 460.8 | 1.068 | 0.06 | 1.9434 | [9 empty] | 389 | 38.7 | 1.067 | 1.934 | 0.07614173 | 1.918% | 2083.315 | 5.222541 | 512.1645
392 | 460.9 | 1.068 | 0.06 | 1.948 | [9 empty] | 390 | 38.8 | 1.067 | 1.9385 | 0.0763189 | 1.923% | 2083.41 | 5.222304 | 512.1412
393 | 461 | 1.069 | 0.06 | 1.9532 | [9 empty] | 391 | 38.9 | 1.068 | 1.9434 | 0.07651181 | 1.927% | 2083.513 | 5.226939 | 512.5958
394 | 461.1 | 1.069 | 0.06 | 1.9593 | [9 empty] | 392 | 39 | 1.068 | 1.948 | 0.07669291 | 1.932% | 2083.61 | 5.226696 | 512.5719
395 | 461.2 | 1.069 | 0.06 | 1.9661 | [9 empty] | 393 | 39.1 | 1.069 | 1.9532 | 0.07689764 | 1.937% | 2083.72 | 5.231315 | 513.0249
396 | 461.3 | 1.07 | 0.06 | 1.9732 | [9 empty] | 394 | 39.2 | 1.069 | 1.9593 | 0.0771378 | 1.943% | 2083.848 | 5.230992 | 512.9932
397 | 461.4 | 1.07 | 0.06 | 1.9799 | [9 empty] | 395 | 39.3 | 1.069 | 1.9661 | 0.07740551 | 1.95% | 2083.991 | 5.230632 | 512.958
398 | 461.5 | 1.071 | 0.06 | 1.9861 | [9 empty] | 396 | 39.4 | 1.07 | 1.9732 | 0.07768504 | 1.957% | 2084.141 | 5.235149 | 513.4009
399 | 461.6 | 1.071 | 0.06 | 1.9915 | [9 empty] | 397 | 39.5 | 1.07 | 1.9799 | 0.07794882 | 1.964% | 2084.282 | 5.234794 | 513.3661
400 | 461.7 | 1.071 | 0.06 | 1.9968 | [9 empty] | 398 | 39.6 | 1.071 | 1.9861 | 0.07819291 | 1.97% | 2084.413 | 5.239358 | 513.8137
401 | 461.8 | 1.071 | 0.06 | 2.0024 | [9 empty] | 399 | 39.7 | 1.071 | 1.9915 | 0.07840551 | 1.975% | 2084.527 | 5.239072 | 513.7856
402 | 461.9 | 1.071 | 0.06 | 2.0077 | [9 empty] | 400 | 39.8 | 1.071 | 1.9968 | 0.07861417 | 1.98% | 2084.639 | 5.238791 | 513.7581
403 | 462 | 1.072 | 0.06 | 2.0129 | [9 empty] | 401 | 39.9 | 1.071 | 2.0024 | 0.07883465 | 1.986% | 2084.757 | 5.238494 | 513.7289
404 | 462.1 | 1.072 | 0.06 | 2.0182 | [9 empty] | 402 | 40 | 1.071 | 2.0077 | 0.07904331 | 1.991% | 2084.869 | 5.238213 | 513.7014
405 | 462.2 | 1.072 | 0.06 | 2.0237 | [9 empty] | 403 | 40.1 | 1.072 | 2.0129 | 0.07924803 | 1.996% | 2084.978 | 5.242828 | 514.154
406 | 462.3 | 1.072 | 0.06 | 2.0299 | [9 empty] | 404 | 40.2 | 1.072 | 2.0182 | 0.07945669 | 2.002% | 2085.09 | 5.242547 | 514.1264
407 | 462.4 | 1.072 | 0.06 | 2.0363 | [9 empty] | 405 | 40.3 | 1.072 | 2.0237 | 0.07967323 | 2.007% | 2085.206 | 5.242255 | 514.0978
408 | 462.5 | 1.072 | 0.06 | 2.043 | [9 empty] | 406 | 40.4 | 1.072 | 2.0299 | 0.07991732 | 2.013% | 2085.337 | 5.241926 | 514.0655
409 | 462.6 | 1.072 | 0.06 | 2.0489 | [9 empty] | 407 | 40.5 | 1.072 | 2.0363 | 0.08016929 | 2.02% | 2085.472 | 5.241587 | 514.0322
410 | 462.7 | 1.073 | 0.06 | 2.0549 | [9 empty] | 408 | 40.6 | 1.072 | 2.043 | 0.08043307 | 2.026% | 2085.614 | 5.241231 | 513.9974
411 | 462.8 | 1.073 | 0.06 | 2.0601 | [9 empty] | 409 | 40.7 | 1.072 | 2.0489 | 0.08066535 | 2.032% | 2085.738 | 5.240918 | 513.9667
412 | 462.9 | 1.074 | 0.06 | 2.0651 | [9 empty] | 410 | 40.8 | 1.073 | 2.0549 | 0.08090157 | 2.038% | 2085.865 | 5.245488 | 514.4149
413 | 463 | 1.074 | 0.06 | 2.0703 | [9 empty] | 411 | 40.9 | 1.073 | 2.0601 | 0.0811063 | 2.043% | 2085.975 | 5.245212 | 514.3878
414 | 463.1 | 1.073 | 0.06 | 2.0745 | [9 empty] | 412 | 41 | 1.074 | 2.0651 | 0.08130315 | 2.048% | 2086.08 | 5.249835 | 514.8411
415 | 463.2 | 1.073 | 0.06 | 2.0793 | [9 empty] | 413 | 41.1 | 1.074 | 2.0703 | 0.08150787 | 2.053% | 2086.19 | 5.249558 | 514.814
416 | 463.3 | 1.073 | 0.06 | 2.0842 | [9 empty] | 414 | 41.2 | 1.073 | 2.0745 | 0.08167323 | 2.057% | 2086.279 | 5.244448 | 514.3128
417 | 463.4 | 1.074 | 0.06 | 2.0894 | [9 empty] | 415 | 41.3 | 1.073 | 2.0793 | 0.0818622 | 2.062% | 2086.38 | 5.244193 | 514.2878
418 | 463.5 | 1.073 | 0.06 | 2.0945 | [9 empty] | 416 | 41.4 | 1.073 | 2.0842 | 0.08205512 | 2.067% | 2086.484 | 5.243932 | 514.2623
419 | 463.6 | 1.073 | 0.06 | 2.0998 | [9 empty] | 417 | 41.5 | 1.074 | 2.0894 | 0.08225984 | 2.072% | 2086.594 | 5.248543 | 514.7144
420 | 463.7 | 1.074 | 0.06 | 2.1054 | [9 empty] | 418 | 41.6 | 1.073 | 2.0945 | 0.08246063 | 2.077% | 2086.702 | 5.243385 | 514.2086
421 | 463.8 | 1.073 | 0.06 | 2.1109 | [9 empty] | 419 | 41.7 | 1.073 | 2.0998 | 0.08266929 | 2.083% | 2086.814 | 5.243104 | 514.181
422 | 463.9 | 1.074 | 0.06 | 2.1172 | [9 empty] | 420 | 41.8 | 1.074 | 2.1054 | 0.08288976 | 2.088% | 2086.932 | 5.247693 | 514.631
423 | 464 | 1.074 | 0.06 | 2.1235 | [9 empty] | 421 | 41.9 | 1.073 | 2.1109 | 0.0831063 | 2.094% | 2087.048 | 5.242515 | 514.1232
424 | 464.1 | 1.074 | 0.06 | 2.1298 | [9 empty] | 422 | 42 | 1.074 | 2.1172 | 0.08335433 | 2.1% | 2087.182 | 5.247065 | 514.5695
425 | 464.2 | 1.074 | 0.06 | 2.1363 | [9 empty] | 423 | 42.1 | 1.074 | 2.1235 | 0.08360236 | 2.106% | 2087.315 | 5.246731 | 514.5367
426 | 464.3 | 1.074 | 0.06 | 2.1418 | [9 empty] | 424 | 42.2 | 1.074 | 2.1298 | 0.08385039 | 2.112% | 2087.448 | 5.246396 | 514.5038
427 | 464.4 | 1.074 | 0.06 | 2.1471 | [9 empty] | 425 | 42.3 | 1.074 | 2.1363 | 0.0841063 | 2.119% | 2087.585 | 5.24605 | 514.47
428 | 464.5 | 1.074 | 0.06 | 2.1521 | [9 empty] | 426 | 42.4 | 1.074 | 2.1418 | 0.08432283 | 2.124% | 2087.702 | 5.245758 | 514.4413
429 | 464.6 | 1.073 | 0.06 | 2.1568 | [9 empty] | 427 | 42.5 | 1.074 | 2.1471 | 0.0845315 | 2.129% | 2087.814 | 5.245476 | 514.4137
430 | 464.7 | 1.073 | 0.06 | 2.1613 | [9 empty] | 428 | 42.6 | 1.074 | 2.1521 | 0.08472835 | 2.134% | 2087.92 | 5.24521 | 514.3876
431 | 464.8 | 1.073 | 0.06 | 2.1658 | [9 empty] | 429 | 42.7 | 1.073 | 2.1568 | 0.08491339 | 2.139% | 2088.019 | 5.240077 | 513.8842
432 | 464.9 | 1.073 | 0.06 | 2.1711 | [9 empty] | 430 | 42.8 | 1.073 | 2.1613 | 0.08509055 | 2.144% | 2088.114 | 5.239838 | 513.8607
433 | 465 | 1.072 | 0.06 | 2.1775 | [9 empty] | 431 | 42.9 | 1.073 | 2.1658 | 0.08526772 | 2.148% | 2088.21 | 5.239599 | 513.8373
434 | 465.1 | 1.072 | 0.06 | 2.1849 | [9 empty] | 432 | 43 | 1.073 | 2.1711 | 0.08547638 | 2.153% | 2088.322 | 5.239318 | 513.8097
435 | 465.2 | 1.072 | 0.06 | 2.1925 | [9 empty] | 433 | 43.1 | 1.072 | 2.1775 | 0.08572835 | 2.16% | 2088.457 | 5.234095 | 513.2975
436 | 465.3 | 1.073 | 0.06 | 2.1997 | [9 empty] | 434 | 43.2 | 1.072 | 2.1849 | 0.08601969 | 2.167% | 2088.614 | 5.233702 | 513.259
437 | 465.4 | 1.072 | 0.06 | 2.2062 | [9 empty] | 435 | 43.3 | 1.072 | 2.1925 | 0.0863189 | 2.174% | 2088.775 | 5.233299 | 513.2195
438 | 465.5 | 1.072 | 0.06 | 2.2126 | [9 empty] | 436 | 43.4 | 1.073 | 2.1997 | 0.08660236 | 2.182% | 2088.927 | 5.237799 | 513.6608
439 | 465.6 | 1.072 | 0.06 | 2.2182 | [9 empty] | 437 | 43.5 | 1.072 | 2.2062 | 0.08685827 | 2.188% | 2089.065 | 5.232572 | 513.1482
440 | 465.7 | 1.072 | 0.06 | 2.2233 | [9 empty] | 438 | 43.6 | 1.072 | 2.2126 | 0.08711024 | 2.194% | 2089.201 | 5.232233 | 513.1149
441 | 465.8 | 1.071 | 0.06 | 2.2284 | [9 empty] | 439 | 43.7 | 1.072 | 2.2182 | 0.08733071 | 2.2% | 2089.319 | 5.231936 | 513.0858
442 | 465.9 | 1.071 | 0.06 | 2.2332 | [9 empty] | 440 | 43.8 | 1.072 | 2.2233 | 0.0875315 | 2.205% | 2089.427 | 5.231665 | 513.0592
443 | 466 | 1.07 | 0.06 | 2.2374 | [9 empty] | 441 | 43.9 | 1.071 | 2.2284 | 0.08773228 | 2.21% | 2089.535 | 5.226514 | 512.5541
444 | 466.1 | 1.069 | 0.06 | 2.2415 | [9 empty] | 442 | 44 | 1.071 | 2.2332 | 0.08792126 | 2.215% | 2089.637 | 5.22626 | 512.5292
445 | 466.2 | 1.07 | 0.06 | 2.2453 | [9 empty] | 443 | 44.1 | 1.07 | 2.2374 | 0.08808661 | 2.219% | 2089.726 | 5.221158 | 512.0288
446 | 466.3 | 1.069 | 0.06 | 2.2496 | [9 empty] | 444 | 44.2 | 1.069 | 2.2415 | 0.08824803 | 2.223% | 2089.813 | 5.216061 | 511.529
447 | 466.4 | 1.069 | 0.06 | 2.2547 | [9 empty] | 445 | 44.3 | 1.07 | 2.2453 | 0.08839764 | 2.227% | 2089.894 | 5.220739 | 511.9878
448 | 466.5 | 1.069 | 0.06 | 2.2608 | [9 empty] | 446 | 44.4 | 1.069 | 2.2496 | 0.08856693 | 2.231% | 2089.985 | 5.215633 | 511.487
449 | 466.6 | 1.068 | 0.06 | 2.2676 | [9 empty] | 447 | 44.5 | 1.069 | 2.2547 | 0.08876772 | 2.236% | 2090.093 | 5.215363 | 511.4605
450 | 466.7 | 1.068 | 0.06 | 2.2746 | [9 empty] | 448 | 44.6 | 1.069 | 2.2608 | 0.08900787 | 2.242% | 2090.222 | 5.21504 | 511.4289
451 | 466.7 | 1.068 | 0.06 | 2.2746 | [9 empty] | 449 | 44.7 | 1.068 | 2.2676 | 0.08927559 | 2.249% | 2090.366 | 5.209802 | 510.9152
452 | 466.8 | 1.067 | 0.06 | 2.2812 | [9 empty] | 450 | 44.8 | 1.068 | 2.2746 | 0.08955118 | 2.256% | 2090.515 | 5.209432 | 510.8789
453 | 466.9 | 1.067 | 0.06 | 2.287 | [9 empty] | 451 | 44.8 | 1.068 | 2.2746 | 0.08955118 | 2.256% | 2090.515 | 5.209432 | 510.8789
454 | 467 | 1.067 | 0.06 | 2.2925 | [9 empty] | 452 | 44.9 | 1.067 | 2.2812 | 0.08981102 | 2.262% | 2090.655 | 5.204206 | 510.3664
455 | 467.1 | 1.066 | 0.06 | 2.2979 | [9 empty] | 453 | 45 | 1.067 | 2.287 | 0.09003937 | 2.268% | 2090.778 | 5.2039 | 510.3363
456 | 467.2 | 1.066 | 0.06 | 2.3035 | [9 empty] | 454 | 45.1 | 1.067 | 2.2925 | 0.09025591 | 2.274% | 2090.895 | 5.203609 | 510.3079
457 | 467.3 | 1.065 | 0.06 | 2.3094 | [9 empty] | 455 | 45.2 | 1.066 | 2.2979 | 0.0904685 | 2.279% | 2091.009 | 5.198447 | 509.8017
458 | 467.4 | 1.064 | 0.06 | 2.3156 | [9 empty] | 456 | 45.3 | 1.066 | 2.3035 | 0.09068898 | 2.285% | 2091.128 | 5.198152 | 509.7727
459 | 467.5 | 1.064 | 0.06 | 2.3223 | [9 empty] | 457 | 45.4 | 1.065 | 2.3094 | 0.09092126 | 2.29% | 2091.253 | 5.192965 | 509.264
460 | 467.6 | 1.064 | 0.06 | 2.3295 | [9 empty] | 458 | 45.5 | 1.064 | 2.3156 | 0.09116535 | 2.297% | 2091.385 | 5.187762 | 508.7538
461 | 467.7 | 1.063 | 0.06 | 2.3367 | [9 empty] | 459 | 45.6 | 1.064 | 2.3223 | 0.09142913 | 2.303% | 2091.527 | 5.187409 | 508.7192
462 | 467.8 | 1.063 | 0.06 | 2.3438 | [9 empty] | 460 | 45.7 | 1.064 | 2.3295 | 0.0917126 | 2.31% | 2091.68 | 5.18703 | 508.682
463 | 467.9 | 1.062 | 0.06 | 2.35 | [9 empty] | 461 | 45.8 | 1.063 | 2.3367 | 0.09199606 | 2.318% | 2091.833 | 5.181776 | 508.1668
464 | 468 | 1.061 | 0.06 | 2.3553 | [9 empty] | 462 | 45.9 | 1.063 | 2.3438 | 0.09227559 | 2.325% | 2091.984 | 5.181403 | 508.1301
465 | 468.1 | 1.061 | 0.06 | 2.36 | [9 empty] | 463 | 46 | 1.062 | 2.35 | 0.09251969 | 2.331% | 2092.116 | 5.176203 | 507.6201
466 | 468.2 | 1.06 | 0.06 | 2.3645 | [9 empty] | 464 | 46.1 | 1.061 | 2.3553 | 0.09272835 | 2.336% | 2092.228 | 5.17105 | 507.1149
467 | 468.3 | 1.059 | 0.06 | 2.3695 | [9 empty] | 465 | 46.2 | 1.061 | 2.36 | 0.09291339 | 2.341% | 2092.328 | 5.170804 | 507.0907
468 | 468.4 | 1.059 | 0.06 | 2.3741 | [9 empty] | 466 | 46.3 | 1.06 | 2.3645 | 0.09309055 | 2.345% | 2092.424 | 5.165694 | 506.5896
469 | 468.5 | 1.058 | 0.06 | 2.379 | [9 empty] | 467 | 46.4 | 1.059 | 2.3695 | 0.0932874 | 2.35% | 2092.53 | 5.160559 | 506.086
470 | 468.6 | 1.057 | 0.06 | 2.3843 | [9 empty] | 468 | 46.5 | 1.059 | 2.3741 | 0.0934685 | 2.355% | 2092.628 | 5.160317 | 506.0623
471 | 468.7 | 1.057 | 0.06 | 2.3901 | [9 empty] | 469 | 46.6 | 1.058 | 2.379 | 0.09366142 | 2.359% | 2092.732 | 5.155188 | 505.5593
472 | 468.8 | 1.056 | 0.06 | 2.396 | [9 empty] | 470 | 46.7 | 1.057 | 2.3843 | 0.09387008 | 2.365% | 2092.844 | 5.150038 | 505.0543
473 | 468.9 | 1.056 | 0.06 | 2.4018 | [9 empty] | 471 | 46.8 | 1.057 | 2.3901 | 0.09409843 | 2.37% | 2092.968 | 5.149735 | 505.0245
474 | 469 | 1.054 | 0.06 | 2.4072 | [9 empty] | 472 | 46.9 | 1.056 | 2.396 | 0.09433071 | 2.376% | 2093.093 | 5.144554 | 504.5165
475 | 469.1 | 1.054 | 0.06 | 2.4121 | [9 empty] | 473 | 47 | 1.056 | 2.4018 | 0.09455906 | 2.382% | 2093.217 | 5.144251 | 504.4867
476 | 469.2 | 1.053 | 0.06 | 2.4174 | [9 empty] | 474 | 47.1 | 1.054 | 2.4072 | 0.09477165 | 2.387% | 2093.331 | 5.134227 | 503.5036
477 | 469.3 | 1.052 | 0.06 | 2.4226 | [9 empty] | 475 | 47.2 | 1.054 | 2.4121 | 0.09496457 | 2.392% | 2093.436 | 5.133971 | 503.4786
478 | 469.4 | 1.051 | 0.06 | 2.4279 | [9 empty] | 476 | 47.3 | 1.053 | 2.4174 | 0.09517323 | 2.398% | 2093.548 | 5.128824 | 502.9738
479 | 469.5 | 1.05 | 0.06 | 2.4334 | [9 empty] | 477 | 47.4 | 1.052 | 2.4226 | 0.09537795 | 2.403% | 2093.659 | 5.123682 | 502.4696
480 | 469.6 | 1.049 | 0.06 | 2.4392 | [9 empty] | 478 | 47.5 | 1.051 | 2.4279 | 0.09558661 | 2.408% | 2093.772 | 5.118536 | 501.9649
481 | 469.7 | 1.048 | 0.06 | 2.4455 | [9 empty] | 479 | 47.6 | 1.05 | 2.4334 | 0.09580315 | 2.413% | 2093.889 | 5.11338 | 501.4593
482 | 469.8 | 1.048 | 0.06 | 2.4524 | [9 empty] | 480 | 47.7 | 1.049 | 2.4392 | 0.0960315 | 2.419% | 2094.012 | 5.108209 | 500.9522
483 | 469.9 | 1.047 | 0.06 | 2.4589 | [9 empty] | 481 | 47.8 | 1.048 | 2.4455 | 0.09627953 | 2.425% | 2094.146 | 5.103013 | 500.4426
484 | 470 | 1.046 | 0.06 | 2.4648 | [9 empty] | 482 | 47.9 | 1.048 | 2.4524 | 0.09655118 | 2.432% | 2094.293 | 5.102655 | 500.4075
485 | 470.1 | 1.045 | 0.06 | 2.4701 | [9 empty] | 483 | 48 | 1.047 | 2.4589 | 0.09680709 | 2.439% | 2094.432 | 5.097449 | 499.897
486 | 470.2 | 1.045 | 0.06 | 2.4752 | [9 empty] | 484 | 48.1 | 1.046 | 2.4648 | 0.09703937 | 2.445% | 2094.557 | 5.092275 | 499.3895
487 | 470.3 | 1.043 | 0.06 | 2.4802 | [9 empty] | 485 | 48.2 | 1.045 | 2.4701 | 0.09724803 | 2.45% | 2094.67 | 5.087133 | 498.8852
488 | 470.4 | 1.042 | 0.06 | 2.4853 | [9 empty] | 486 | 48.3 | 1.045 | 2.4752 | 0.09744882 | 2.455% | 2094.779 | 5.086869 | 498.8594
489 | 470.5 | 1.042 | 0.06 | 2.4902 | [9 empty] | 487 | 48.4 | 1.043 | 2.4802 | 0.09764567 | 2.46% | 2094.885 | 5.076875 | 497.8793
490 | 470.6 | 1.041 | 0.06 | 2.4954 | [9 empty] | 488 | 48.5 | 1.042 | 2.4853 | 0.09784646 | 2.465% | 2094.994 | 5.071745 | 497.3762
491 | 470.7 | 1.04 | 0.06 | 2.5007 | [9 empty] | 489 | 48.6 | 1.042 | 2.4902 | 0.09803937 | 2.47% | 2095.098 | 5.071492 | 497.3514
492 | 470.8 | 1.039 | 0.06 | 2.506 | [9 empty] | 490 | 48.7 | 1.041 | 2.4954 | 0.09824409 | 2.475% | 2095.209 | 5.066357 | 496.8478
493 | 470.9 | 1.037 | 0.06 | 2.5113 | [9 empty] | 491 | 48.8 | 1.04 | 2.5007 | 0.09845276 | 2.48% | 2095.322 | 5.061217 | 496.3438
494 | 471 | 1.037 | 0.06 | 2.5161 | [9 empty] | 492 | 48.9 | 1.039 | 2.506 | 0.09866142 | 2.485% | 2095.435 | 5.056078 | 495.8398
495 | 471.1 | 1.036 | 0.06 | 2.5222 | [9 empty] | 493 | 49 | 1.037 | 2.5113 | 0.09887008 | 2.491% | 2095.548 | 5.046074 | 494.8587
496 | 471.2 | 1.035 | 0.06 | 2.5286 | [9 empty] | 494 | 49.1 | 1.037 | 2.5161 | 0.09905906 | 2.495% | 2095.65 | 5.045827 | 494.8345
497 | 471.3 | 1.034 | 0.06 | 2.5355 | [9 empty] | 495 | 49.2 | 1.036 | 2.5222 | 0.09929921 | 2.501% | 2095.78 | 5.040649 | 494.3266
498 | 471.4 | 1.033 | 0.06 | 2.5421 | [9 empty] | 496 | 49.3 | 1.035 | 2.5286 | 0.09955118 | 2.508% | 2095.917 | 5.035455 | 493.8173
499 | 471.5 | 1.032 | 0.06 | 2.5483 | [9 empty] | 497 | 49.4 | 1.034 | 2.5355 | 0.09982283 | 2.515% | 2096.064 | 5.030237 | 493.3056
500 | 471.6 | 1.031 | 0.06 | 2.5537 | [9 empty] | 498 | 49.5 | 1.033 | 2.5421 | 0.1000827 | 2.521% | 2096.205 | 5.025035 | 492.7954
501 | 471.7 | 1.03 | 0.06 | 2.5589 | [9 empty] | 499 | 49.6 | 1.032 | 2.5483 | 0.1003268 | 2.527% | 2096.337 | 5.019854 | 492.2873
502 | 471.8 | 1.029 | 0.06 | 2.5644 | [9 empty] | 500 | 49.7 | 1.031 | 2.5537 | 0.1005394 | 2.533% | 2096.452 | 5.014714 | 491.7833
503 | 471.9 | 1.027 | 0.06 | 2.5706 | [9 empty] | 501 | 49.8 | 1.03 | 2.5589 | 0.1007441 | 2.538% | 2096.563 | 5.009585 | 491.2803
504 | 472 | 1.027 | 0.06 | 2.5769 | [9 empty] | 502 | 49.9 | 1.029 | 2.5644 | 0.1009606 | 2.543% | 2096.68 | 5.004441 | 490.7758
505 | 472.1 | 1.025 | 0.06 | 2.5835 | [9 empty] | 503 | 50 | 1.027 | 2.5706 | 0.1012047 | 2.549% | 2096.813 | 4.994399 | 489.791
506 | 472.1 | 1.025 | 0.06 | 2.5835 | [9 empty] | 504 | 50.1 | 1.027 | 2.5769 | 0.1014528 | 2.556% | 2096.947 | 4.994079 | 489.7596
507 | 472.2 | 1.024 | 0.06 | 2.5895 | [9 empty] | 505 | 50.2 | 1.025 | 2.5835 | 0.1017126 | 2.562% | 2097.088 | 4.984019 | 488.773
508 | 472.3 | 1.023 | 0.06 | 2.5946 | [9 empty] | 506 | 50.2 | 1.025 | 2.5835 | 0.1017126 | 2.562% | 2097.088 | 4.984019 | 488.773
509 | 472.4 | 1.022 | 0.06 | 2.5999 | [9 empty] | 507 | 50.3 | 1.024 | 2.5895 | 0.1019488 | 2.568% | 2097.216 | 4.978852 | 488.2664
510 | 472.5 | 1.021 | 0.06 | 2.6048 | [9 empty] | 508 | 50.4 | 1.023 | 2.5946 | 0.1021496 | 2.573% | 2097.325 | 4.973732 | 487.7642
511 | 472.6 | 1.019 | 0.06 | 2.6105 | [9 empty] | 509 | 50.5 | 1.022 | 2.5999 | 0.1023583 | 2.579% | 2097.438 | 4.968602 | 487.2611
512 | 472.7 | 1.018 | 0.06 | 2.6166 | [9 empty] | 510 | 50.6 | 1.021 | 2.6048 | 0.1025512 | 2.583% | 2097.543 | 4.963492 | 486.7601
513 | 472.8 | 1.017 | 0.06 | 2.6226 | [9 empty] | 511 | 50.7 | 1.019 | 2.6105 | 0.1027756 | 2.589% | 2097.664 | 4.953482 | 485.7784
514 | 472.9 | 1.016 | 0.06 | 2.6286 | [9 empty] | 512 | 50.8 | 1.018 | 2.6166 | 0.1030157 | 2.595% | 2097.795 | 4.948314 | 485.2715
515 | 473 | 1.015 | 0.06 | 2.6341 | [9 empty] | 513 | 50.9 | 1.017 | 2.6226 | 0.103252 | 2.601% | 2097.923 | 4.943151 | 484.7652
516 | 473.1 | 1.014 | 0.06 | 2.6394 | [9 empty] | 514 | 51 | 1.016 | 2.6286 | 0.1034882 | 2.607% | 2098.051 | 4.937989 | 484.259
517 | 473.2 | 1.012 | 0.06 | 2.6445 | [9 empty] | 515 | 51.1 | 1.015 | 2.6341 | 0.1037047 | 2.612% | 2098.169 | 4.932852 | 483.7552
518 | 473.3 | 1.011 | 0.06 | 2.6498 | [9 empty] | 516 | 51.2 | 1.014 | 2.6394 | 0.1039134 | 2.618% | 2098.282 | 4.927726 | 483.2525
519 | 473.4 | 1.01 | 0.06 | 2.6558 | [9 empty] | 517 | 51.3 | 1.012 | 2.6445 | 0.1041142 | 2.623% | 2098.391 | 4.917751 | 482.2743
520 | 473.5 | 1.009 | 0.06 | 2.6617 | [9 empty] | 518 | 51.4 | 1.011 | 2.6498 | 0.1043228 | 2.628% | 2098.504 | 4.912627 | 481.7718
521 | 473.6 | 1.008 | 0.06 | 2.6676 | [9 empty] | 519 | 51.5 | 1.01 | 2.6558 | 0.1045591 | 2.634% | 2098.632 | 4.907468 | 481.2658
522 | 473.7 | 1.007 | 0.06 | 2.6733 | [9 empty] | 520 | 51.6 | 1.009 | 2.6617 | 0.1047913 | 2.64% | 2098.758 | 4.902314 | 480.7604
523 | 473.8 | 1.005 | 0.06 | 2.6779 | [9 empty] | 521 | 51.7 | 1.008 | 2.6676 | 0.1050236 | 2.646% | 2098.885 | 4.897161 | 480.2551
524 | 473.9 | 1.004 | 0.06 | 2.6831 | [9 empty] | 522 | 51.8 | 1.007 | 2.6733 | 0.105248 | 2.651% | 2099.006 | 4.892019 | 479.7508
525 | 474 | 1.002 | 0.06 | 2.688 | [9 empty] | 523 | 51.9 | 1.005 | 2.6779 | 0.1054291 | 2.656% | 2099.105 | 4.882074 | 478.7755
526 | 474.1 | 1.001 | 0.06 | 2.6935 | [9 empty] | 524 | 52 | 1.004 | 2.6831 | 0.1056339 | 2.661% | 2099.216 | 4.876958 | 478.2738
527 | 474.2 | 1 | 0.06 | 2.6993 | [9 empty] | 525 | 52.1 | 1.002 | 2.688 | 0.1058268 | 2.666% | 2099.321 | 4.867 | 477.2972
528 | 474.3 | 0.999 | 0.06 | 2.7052 | [9 empty] | 526 | 52.2 | 1.001 | 2.6935 | 0.1060433 | 2.671% | 2099.439 | 4.86187 | 476.7941
529 | 474.4 | 0.998 | 0.06 | 2.7109 | [9 empty] | 527 | 52.3 | 1 | 2.6993 | 0.1062717 | 2.677% | 2099.563 | 4.856726 | 476.2897
530 | 474.5 | 0.996 | 0.06 | 2.7163 | [9 empty] | 528 | 52.4 | 0.999 | 2.7052 | 0.1065039 | 2.683% | 2099.689 | 4.851577 | 475.7848
531 | 474.6 | 0.995 | 0.06 | 2.7219 | [9 empty] | 529 | 52.5 | 0.998 | 2.7109 | 0.1067283 | 2.689% | 2099.811 | 4.846439 | 475.2809
532 | 474.7 | 0.994 | 0.06 | 2.7275 | [9 empty] | 530 | 52.6 | 0.996 | 2.7163 | 0.1069409 | 2.694% | 2099.926 | 4.836461 | 474.3023
533 | 474.8 | 0.993 | 0.06 | 2.7331 | [9 empty] | 531 | 52.7 | 0.995 | 2.7219 | 0.1071614 | 2.7% | 2100.046 | 4.831329 | 473.7991
534 | 474.9 | 0.991 | 0.06 | 2.7388 | [9 empty] | 532 | 52.8 | 0.994 | 2.7275 | 0.1073819 | 2.705% | 2100.166 | 4.826198 | 473.2959
535 | 475 | 0.99 | 0.06 | 2.7442 | [9 empty] | 533 | 52.9 | 0.993 | 2.7331 | 0.1076024 | 2.711% | 2100.286 | 4.821068 | 472.7927
536 | 475.1 | 0.989 | 0.06 | 2.7493 | [9 empty] | 534 | 53 | 0.991 | 2.7388 | 0.1078268 | 2.716% | 2100.408 | 4.811078 | 471.8131
537 | 475.2 | 0.988 | 0.06 | 2.7561 | [9 empty] | 535 | 53.1 | 0.99 | 2.7442 | 0.1080394 | 2.722% | 2100.524 | 4.805959 | 471.311
538 | 475.3 | 0.986 | 0.06 | 2.7627 | [9 empty] | 536 | 53.2 | 0.989 | 2.7493 | 0.1082402 | 2.727% | 2100.633 | 4.800854 | 470.8105
539 | 475.4 | 0.985 | 0.06 | 2.7696 | [9 empty] | 537 | 53.3 | 0.988 | 2.7561 | 0.1085079 | 2.733% | 2100.779 | 4.795668 | 470.3018
540 | 475.5 | 0.984 | 0.06 | 2.7766 | [9 empty] | 538 | 53.4 | 0.986 | 2.7627 | 0.1087677 | 2.74% | 2100.92 | 4.785638 | 469.3182
541 | 475.6 | 0.982 | 0.06 | 2.7831 | [9 empty] | 539 | 53.5 | 0.985 | 2.7696 | 0.1090394 | 2.747% | 2101.068 | 4.780448 | 468.8092
542 | 475.7 | 0.981 | 0.06 | 2.7885 | [9 empty] | 540 | 53.6 | 0.984 | 2.7766 | 0.109315 | 2.754% | 2101.218 | 4.775254 | 468.2998
543 | 475.8 | 0.98 | 0.06 | 2.7935 | [9 empty] | 541 | 53.7 | 0.982 | 2.7831 | 0.1095709 | 2.76% | 2101.357 | 4.765232 | 467.317
544 | 475.9 | 0.979 | 0.06 | 2.7981 | [9 empty] | 542 | 53.8 | 0.981 | 2.7885 | 0.1097835 | 2.766% | 2101.473 | 4.760117 | 466.8154
545 | 476 | 0.977 | 0.06 | 2.8029 | [9 empty] | 543 | 53.9 | 0.98 | 2.7935 | 0.1099803 | 2.771% | 2101.58 | 4.755022 | 466.3158
546 | 476.1 | 0.976 | 0.06 | 2.8081 | [9 empty] | 544 | 54 | 0.979 | 2.7981 | 0.1101614 | 2.775% | 2101.679 | 4.749947 | 465.8181
547 | 476.2 | 0.975 | 0.06 | 2.8137 | [9 empty] | 545 | 54.1 | 0.977 | 2.8029 | 0.1103504 | 2.78% | 2101.782 | 4.740012 | 464.8437
548 | 476.3 | 0.974 | 0.06 | 2.8195 | [9 empty] | 546 | 54.2 | 0.976 | 2.8081 | 0.1105551 | 2.785% | 2101.893 | 4.734909 | 464.3433
549 | 476.4 | 0.972 | 0.06 | 2.8255 | [9 empty] | 547 | 54.3 | 0.975 | 2.8137 | 0.1107756 | 2.791% | 2102.013 | 4.729787 | 463.841
550 | 476.5 | 0.971 | 0.05 | 2.8316 | [9 empty] | 548 | 54.4 | 0.974 | 2.8195 | 0.1110039 | 2.796% | 2102.138 | 4.724657 | 463.3379
551 | 476.6 | 0.97 | 0.05 | 2.8375 | [9 empty] | 549 | 54.5 | 0.972 | 2.8255 | 0.1112402 | 2.802% | 2102.266 | 4.714666 | 462.3582
552 | 476.7 | 0.968 | 0.05 | 2.8433 | [9 empty] | 550 | 54.6 | 0.971 | 2.8316 | 0.1114803 | 2.808% | 2102.397 | 4.709523 | 461.8537
553 | 476.8 | 0.968 | 0.05 | 2.8486 | [9 empty] | 551 | 54.7 | 0.97 | 2.8375 | 0.1117126 | 2.814% | 2102.524 | 4.704389 | 461.3503
554 | 476.9 | 0.966 | 0.05 | 2.854 | [9 empty] | 552 | 54.8 | 0.968 | 2.8433 | 0.1119409 | 2.82% | 2102.648 | 4.694412 | 460.3718
555 | 477 | 0.965 | 0.05 | 2.8595 | [9 empty] | 553 | 54.9 | 0.968 | 2.8486 | 0.1121496 | 2.825% | 2102.762 | 4.694158 | 460.3469
556 | 477.1 | 0.964 | 0.05 | 2.865 | [9 empty] | 554 | 55 | 0.966 | 2.854 | 0.1123622 | 2.831% | 2102.878 | 4.684201 | 459.3705
557 | 477.2 | 0.962 | 0.05 | 2.8707 | [9 empty] | 555 | 55.1 | 0.965 | 2.8595 | 0.1125787 | 2.836% | 2102.996 | 4.679089 | 458.8692
558 | 477.3 | 0.961 | 0.05 | 2.8766 | [9 empty] | 556 | 55.2 | 0.964 | 2.865 | 0.1127953 | 2.841% | 2103.114 | 4.673978 | 458.3679
559 | 477.4 | 0.959 | 0.05 | 2.8825 | [9 empty] | 557 | 55.3 | 0.962 | 2.8707 | 0.1130197 | 2.847% | 2103.236 | 4.664009 | 457.3904
560 | 477.5 | 0.958 | 0.05 | 2.8884 | [9 empty] | 558 | 55.4 | 0.961 | 2.8766 | 0.113252 | 2.853% | 2103.363 | 4.658881 | 456.8874
561 | 477.6 | 0.957 | 0.05 | 2.8943 | [9 empty] | 559 | 55.5 | 0.959 | 2.8825 | 0.1134843 | 2.859% | 2103.49 | 4.648905 | 455.9091
562 | 477.7 | 0.955 | 0.05 | 2.8999 | [9 empty] | 560 | 55.6 | 0.958 | 2.8884 | 0.1137165 | 2.865% | 2103.616 | 4.643777 | 455.4062
563 | 477.8 | 0.953 | 0.05 | 2.9051 | [9 empty] | 561 | 55.7 | 0.957 | 2.8943 | 0.1139488 | 2.871% | 2103.743 | 4.63865 | 454.9034
564 | 477.9 | 0.952 | 0.05 | 2.9106 | [9 empty] | 562 | 55.8 | 0.955 | 2.8999 | 0.1141693 | 2.876% | 2103.863 | 4.628692 | 453.9268
565 | 478 | 0.95 | 0.05 | 2.9169 | [9 empty] | 563 | 55.9 | 0.953 | 2.9051 | 0.114374 | 2.881% | 2103.975 | 4.618753 | 452.9521
566 | 478.1 | 0.949 | 0.05 | 2.9232 | [9 empty] | 564 | 56 | 0.952 | 2.9106 | 0.1145906 | 2.887% | 2104.093 | 4.613647 | 452.4514
567 | 478.2 | 0.948 | 0.05 | 2.9316 | [9 empty] | 565 | 56.1 | 0.95 | 2.9169 | 0.1148386 | 2.893% | 2104.229 | 4.603658 | 451.4718
568 | 478.3 | 0.946 | 0.05 | 2.9388 | [9 empty] | 566 | 56.2 | 0.949 | 2.9232 | 0.1150866 | 2.899% | 2104.364 | 4.598516 | 450.9676
569 | 478.4 | 0.944 | 0.05 | 2.9454 | [9 empty] | 567 | 56.3 | 0.948 | 2.9316 | 0.1154173 | 2.908% | 2104.545 | 4.593277 | 450.4537
570 | 478.5 | 0.943 | 0.05 | 2.9511 | [9 empty] | 568 | 56.4 | 0.946 | 2.9388 | 0.1157008 | 2.915% | 2104.699 | 4.583249 | 449.4703
571 | 478.6 | 0.941 | 0.05 | 2.9559 | [9 empty] | 569 | 56.5 | 0.944 | 2.9454 | 0.1159606 | 2.921% | 2104.841 | 4.573251 | 448.4898
572 | 478.7 | 0.939 | 0.05 | 2.9608 | [9 empty] | 570 | 56.6 | 0.943 | 2.9511 | 0.116185 | 2.927% | 2104.964 | 4.56814 | 447.9887
573 | 478.8 | 0.938 | 0.05 | 2.9659 | [9 empty] | 571 | 56.7 | 0.941 | 2.9559 | 0.116374 | 2.932% | 2105.067 | 4.558228 | 447.0166
574 | 478.9 | 0.936 | 0.05 | 2.9713 | [9 empty] | 572 | 56.8 | 0.939 | 2.9608 | 0.1165669 | 2.936% | 2105.173 | 4.548313 | 446.0442
575 | 479 | 0.935 | 0.05 | 2.977 | [9 empty] | 573 | 56.9 | 0.938 | 2.9659 | 0.1167677 | 2.942% | 2105.282 | 4.543232 | 445.5459
576 | 479.1 | 0.933 | 0.05 | 2.9831 | [9 empty] | 574 | 57 | 0.936 | 2.9713 | 0.1169803 | 2.947% | 2105.399 | 4.533295 | 444.5714
577 | 479.2 | 0.931 | 0.05 | 2.9893 | [9 empty] | 575 | 57.1 | 0.935 | 2.977 | 0.1172047 | 2.953% | 2105.521 | 4.528188 | 444.0706
578 | 479.3 | 0.93 | 0.05 | 2.9952 | [9 empty] | 576 | 57.2 | 0.933 | 2.9831 | 0.1174449 | 2.959% | 2105.652 | 4.51822 | 443.0931
579 | 479.4 | 0.928 | 0.05 | 3.0011 | [9 empty] | 577 | 57.3 | 0.931 | 2.9893 | 0.117689 | 2.965% | 2105.786 | 4.508249 | 442.1152
580 | 479.5 | 0.927 | 0.05 | 3.0075 | [9 empty] | 578 | 57.4 | 0.93 | 2.9952 | 0.1179213 | 2.971% | 2105.913 | 4.503135 | 441.6137
581 | 479.6 | 0.925 | 0.05 | 3.0129 | [9 empty] | 579 | 57.5 | 0.928 | 3.0011 | 0.1181535 | 2.976% | 2106.04 | 4.49318 | 440.6374
582 | 479.7 | 0.923 | 0.05 | 3.0188 | [9 empty] | 580 | 57.6 | 0.927 | 3.0075 | 0.1184055 | 2.983% | 2106.178 | 4.488045 | 440.1338
583 | 479.8 | 0.921 | 0.05 | 3.0252 | [9 empty] | 581 | 57.7 | 0.925 | 3.0129 | 0.1186181 | 2.988% | 2106.294 | 4.478114 | 439.16
584 | 479.9 | 0.92 | 0.05 | 3.0315 | [9 empty] | 582 | 57.8 | 0.923 | 3.0188 | 0.1188504 | 2.994% | 2106.421 | 4.468162 | 438.184
585 | 480 | 0.918 | 0.05 | 3.0379 | [9 empty] | 583 | 57.9 | 0.921 | 3.0252 | 0.1191024 | 3% | 2106.559 | 4.458189 | 437.2059
586 | 480.1 | 0.916 | 0.05 | 3.0439 | [9 empty] | 584 | 58 | 0.92 | 3.0315 | 0.1193504 | 3.007% | 2106.695 | 4.453061 | 436.7031
587 | 480.2 | 0.915 | 0.05 | 3.0495 | [9 empty] | 585 | 58.1 | 0.918 | 3.0379 | 0.1196024 | 3.013% | 2106.832 | 4.44309 | 435.7252
588 | 480.3 | 0.913 | 0.05 | 3.0549 | [9 empty] | 586 | 58.2 | 0.916 | 3.0439 | 0.1198386 | 3.019% | 2106.962 | 4.433138 | 434.7492
589 | 480.4 | 0.911 | 0.05 | 3.0598 | [9 empty] | 587 | 58.3 | 0.915 | 3.0495 | 0.1200591 | 3.024% | 2107.082 | 4.428045 | 434.2498
590 | 480.5 | 0.91 | 0.05 | 3.0645 | [9 empty] | 588 | 58.4 | 0.913 | 3.0549 | 0.1202717 | 3.03% | 2107.199 | 4.418122 | 433.2767
591 | 480.6 | 0.908 | 0.05 | 3.069 | [9 empty] | 589 | 58.5 | 0.911 | 3.0598 | 0.1204646 | 3.035% | 2107.304 | 4.408223 | 432.3059
592 | 480.7 | 0.907 | 0.05 | 3.0729 | [9 empty] | 590 | 58.6 | 0.91 | 3.0645 | 0.1206496 | 3.039% | 2107.406 | 4.403172 | 431.8106
593 | 480.8 | 0.905 | 0.05 | 3.0788 | [9 empty] | 591 | 58.7 | 0.908 | 3.069 | 0.1208268 | 3.044% | 2107.503 | 4.393293 | 430.8417
594 | 480.9 | 0.903 | 0.05 | 3.0856 | [9 empty] | 592 | 58.8 | 0.907 | 3.0729 | 0.1209803 | 3.048% | 2107.587 | 4.388279 | 430.35
595 | 481 | 0.901 | 0.05 | 3.093 | [9 empty] | 593 | 58.9 | 0.905 | 3.0788 | 0.1212126 | 3.054% | 2107.714 | 4.378339 | 429.3752
596 | 481.1 | 0.899 | 0.05 | 3.1007 | [9 empty] | 594 | 59 | 0.903 | 3.0856 | 0.1214803 | 3.06% | 2107.861 | 4.368359 | 428.3965
597 | 481.2 | 0.898 | 0.05 | 3.1073 | [9 empty] | 595 | 59.1 | 0.901 | 3.093 | 0.1217717 | 3.068% | 2108.02 | 4.358354 | 427.4153
598 | 481.3 | 0.896 | 0.05 | 3.113 | [9 empty] | 596 | 59.2 | 0.899 | 3.1007 | 0.1220748 | 3.075% | 2108.186 | 4.348336 | 426.4329
599 | 481.4 | 0.894 | 0.05 | 3.1184 | [9 empty] | 597 | 59.3 | 0.898 | 3.1073 | 0.1223346 | 3.082% | 2108.329 | 4.343206 | 425.9298
600 | 481.5 | 0.892 | 0.05 | 3.1244 | [9 empty] | 598 | 59.4 | 0.896 | 3.113 | 0.1225591 | 3.087% | 2108.452 | 4.33328 | 424.9564
601 | 481.6 | 0.891 | 0.05 | 3.1306 | [9 empty] | 599 | 59.5 | 0.894 | 3.1184 | 0.1227717 | 3.093% | 2108.568 | 4.323369 | 423.9844
602 | 481.7 | 0.889 | 0.05 | 3.1368 | [9 empty] | 600 | 59.6 | 0.892 | 3.1244 | 0.1230079 | 3.099% | 2108.698 | 4.313432 | 423.0099
603 | 481.8 | 0.888 | 0.05 | 3.1427 | [9 empty] | 601 | 59.7 | 0.891 | 3.1306 | 0.123252 | 3.105% | 2108.831 | 4.308323 | 422.5089
604 | 481.9 | 0.886 | 0.05 | 3.148 | [9 empty] | 602 | 59.8 | 0.889 | 3.1368 | 0.1234961 | 3.111% | 2108.965 | 4.298379 | 421.5337
605 | 482 | 0.884 | 0.05 | 3.1529 | [9 empty] | 603 | 59.9 | 0.888 | 3.1427 | 0.1237283 | 3.117% | 2109.093 | 4.293285 | 421.0341
606 | 482.1 | 0.883 | 0.05 | 3.1581 | [9 empty] | 604 | 60 | 0.886 | 3.148 | 0.123937 | 3.122% | 2109.207 | 4.283383 | 420.0631
607 | 482.2 | 0.882 | 0.05 | 3.1635 | [9 empty] | 605 | 60.1 | 0.884 | 3.1529 | 0.1241299 | 3.127% | 2109.313 | 4.2735 | 419.0938
608 | 482.3 | 0.88 | 0.05 | 3.1697 | [9 empty] | 606 | 60.2 | 0.883 | 3.1581 | 0.1243346 | 3.132% | 2109.425 | 4.268438 | 418.5974
609 | 482.4 | 0.878 | 0.05 | 3.1749 | [9 empty] | 607 | 60.3 | 0.882 | 3.1635 | 0.1245472 | 3.138% | 2109.542 | 4.263368 | 418.1003
610 | 482.5 | 0.877 | 0.05 | 3.1804 | [9 empty] | 608 | 60.4 | 0.88 | 3.1697 | 0.1247913 | 3.144% | 2109.676 | 4.253431 | 417.1257
611 | 482.6 | 0.875 | 0.05 | 3.1858 | [9 empty] | 609 | 60.5 | 0.878 | 3.1749 | 0.1249961 | 3.149% | 2109.788 | 4.243538 | 416.1555
612 | 482.7 | 0.873 | 0.05 | 3.1912 | [9 empty] | 610 | 60.6 | 0.877 | 3.1804 | 0.1252126 | 3.154% | 2109.907 | 4.238466 | 415.6581
613 | 482.8 | 0.872 | 0.05 | 3.1966 | [9 empty] | 611 | 60.7 | 0.875 | 3.1858 | 0.1254252 | 3.16% | 2110.024 | 4.228566 | 414.6873
614 | 482.9 | 0.87 | 0.05 | 3.2015 | [9 empty] | 612 | 60.8 | 0.873 | 3.1912 | 0.1256378 | 3.165% | 2110.14 | 4.218668 | 413.7166
615 | 483 | 0.869 | 0.05 | 3.2059 | [9 empty] | 613 | 60.9 | 0.872 | 3.1966 | 0.1258504 | 3.17% | 2110.257 | 4.213602 | 413.2198
616 | 483.1 | 0.867 | 0.05 | 3.2108 | [9 empty] | 614 | 61 | 0.87 | 3.2015 | 0.1260433 | 3.175% | 2110.363 | 4.203727 | 412.2514
617 | 483.2 | 0.866 | 0.05 | 3.2173 | [9 empty] | 615 | 61.1 | 0.869 | 3.2059 | 0.1262165 | 3.18% | 2110.458 | 4.198706 | 411.759
618 | 483.3 | 0.864 | 0.05 | 3.2247 | [9 empty] | 616 | 61.2 | 0.867 | 3.2108 | 0.1264094 | 3.184% | 2110.564 | 4.188832 | 410.7907
619 | 483.4 | 0.862 | 0.05 | 3.2322 | [9 empty] | 617 | 61.3 | 0.866 | 3.2173 | 0.1266654 | 3.191% | 2110.705 | 4.183722 | 410.2895
620 | 483.5 | 0.861 | 0.05 | 3.2387 | [9 empty] | 618 | 61.4 | 0.864 | 3.2247 | 0.1269567 | 3.198% | 2110.865 | 4.173744 | 409.311
621 | 483.6 | 0.859 | 0.05 | 3.2448 | [9 empty] | 619 | 61.5 | 0.862 | 3.2322 | 0.127252 | 3.206% | 2111.027 | 4.163762 | 408.3321
622 | 483.7 | 0.858 | 0.05 | 3.2497 | [9 empty] | 620 | 61.6 | 0.861 | 3.2387 | 0.1275079 | 3.212% | 2111.167 | 4.158655 | 407.8312
623 | 483.8 | 0.856 | 0.05 | 3.2546 | [9 empty] | 621 | 61.7 | 0.859 | 3.2448 | 0.127748 | 3.218% | 2111.299 | 4.148736 | 406.8585
624 | 483.9 | 0.855 | 0.05 | 3.2595 | [9 empty] | 622 | 61.8 | 0.858 | 3.2497 | 0.1279409 | 3.223% | 2111.405 | 4.143698 | 406.3644
625 | 484 | 0.853 | 0.05 | 3.2644 | [9 empty] | 623 | 61.9 | 0.856 | 3.2546 | 0.1281339 | 3.228% | 2111.511 | 4.133831 | 405.3968
626 | 484.1 | 0.851 | 0.05 | 3.2696 | [9 empty] | 624 | 62 | 0.855 | 3.2595 | 0.1283268 | 3.233% | 2111.617 | 4.128795 | 404.9029
627 | 484.2 | 0.851 | 0.05 | 3.2755 | [9 empty] | 625 | 62.1 | 0.853 | 3.2644 | 0.1285197 | 3.238% | 2111.724 | 4.11893 | 403.9355
628 | 484.3 | 0.849 | 0.05 | 3.2818 | [9 empty] | 626 | 62.2 | 0.851 | 3.2696 | 0.1287244 | 3.243% | 2111.836 | 4.109053 | 402.9669
629 | 484.4 | 0.847 | 0.05 | 3.2887 | [9 empty] | 627 | 62.3 | 0.851 | 3.2755 | 0.1289567 | 3.249% | 2111.964 | 4.108805 | 402.9425
630 | 484.5 | 0.846 | 0.05 | 3.2955 | [9 empty] | 628 | 62.4 | 0.849 | 3.2818 | 0.1292047 | 3.255% | 2112.1 | 4.098884 | 401.9696
631 | 484.6 | 0.844 | 0.05 | 3.3016 | [9 empty] | 629 | 62.5 | 0.847 | 3.2887 | 0.1294764 | 3.262% | 2112.25 | 4.088939 | 400.9943
632 | 484.7 | 0.843 | 0.05 | 3.3071 | [9 empty] | 630 | 62.6 | 0.846 | 3.2955 | 0.1297441 | 3.268% | 2112.397 | 4.083826 | 400.4929
633 | 484.8 | 0.841 | 0.05 | 3.3122 | [9 empty] | 631 | 62.7 | 0.844 | 3.3016 | 0.1299843 | 3.274% | 2112.529 | 4.073917 | 399.5211
634 | 484.9 | 0.84 | 0.05 | 3.3173 | [9 empty] | 632 | 62.8 | 0.843 | 3.3071 | 0.1302008 | 3.28% | 2112.648 | 4.068861 | 399.0253
635 | 485 | 0.838 | 0.05 | 3.3224 | [9 empty] | 633 | 62.9 | 0.841 | 3.3122 | 0.1304016 | 3.285% | 2112.759 | 4.058995 | 398.0578
636 | 485.1 | 0.837 | 0.05 | 3.3276 | [9 empty] | 634 | 63 | 0.84 | 3.3173 | 0.1306024 | 3.29% | 2112.869 | 4.053957 | 397.5637
637 | 485.2 | 0.835 | 0.05 | 3.333 | [9 empty] | 635 | 63.1 | 0.838 | 3.3224 | 0.1308031 | 3.295% | 2112.98 | 4.044093 | 396.5963
638 | 485.3 | 0.834 | 0.05 | 3.3383 | [9 empty] | 636 | 63.2 | 0.837 | 3.3276 | 0.1310079 | 3.3% | 2113.092 | 4.039052 | 396.102
639 | 485.4 | 0.832 | 0.05 | 3.3434 | [9 empty] | 637 | 63.3 | 0.835 | 3.333 | 0.1312205 | 3.306% | 2113.209 | 4.029177 | 395.1336
640 | 485.5 | 0.831 | 0.05 | 3.3488 | [9 empty] | 638 | 63.4 | 0.834 | 3.3383 | 0.1314291 | 3.311% | 2113.324 | 4.024133 | 394.6389
641 | 485.6 | 0.829 | 0.05 | 3.3543 | [9 empty] | 639 | 63.5 | 0.832 | 3.3434 | 0.1316299 | 3.316% | 2113.435 | 4.014273 | 393.6719
642 | 485.7 | 0.827 | 0.05 | 3.3601 | [9 empty] | 640 | 63.6 | 0.831 | 3.3488 | 0.1318425 | 3.321% | 2113.552 | 4.009226 | 393.177
643 | 485.8 | 0.826 | 0.05 | 3.3666 | [9 empty] | 641 | 63.7 | 0.829 | 3.3543 | 0.1320591 | 3.327% | 2113.671 | 3.999351 | 392.2086
644 | 485.9 | 0.824 | 0.05 | 3.3726 | [9 empty] | 642 | 63.8 | 0.827 | 3.3601 | 0.1322874 | 3.332% | 2113.797 | 3.989465 | 391.2391
645 | 486 | 0.823 | 0.05 | 3.3786 | [9 empty] | 643 | 63.9 | 0.826 | 3.3666 | 0.1325433 | 3.339% | 2113.938 | 3.984375 | 390.74
646 | 486.1 | 0.821 | 0.05 | 3.384 | [9 empty] | 644 | 64 | 0.824 | 3.3726 | 0.1327795 | 3.345% | 2114.068 | 3.974483 | 389.7699
647 | 486.2 | 0.819 | 0.05 | 3.3892 | [9 empty] | 645 | 64.1 | 0.823 | 3.3786 | 0.1330157 | 3.351% | 2114.198 | 3.969415 | 389.2729
648 | 486.3 | 0.819 | 0.05 | 3.3947 | [9 empty] | 646 | 64.2 | 0.821 | 3.384 | 0.1332283 | 3.356% | 2114.315 | 3.95955 | 388.3054
649 | 486.4 | 0.816 | 0.05 | 3.4006 | [9 empty] | 647 | 64.3 | 0.819 | 3.3892 | 0.1334331 | 3.361% | 2114.428 | 3.949693 | 387.3388
650 | 486.5 | 0.815 | 0.05 | 3.4069 | [9 empty] | 648 | 64.4 | 0.819 | 3.3947 | 0.1336496 | 3.367% | 2114.548 | 3.94947 | 387.3169
651 | 486.6 | 0.814 | 0.05 | 3.4142 | [9 empty] | 649 | 64.5 | 0.816 | 3.4006 | 0.1338819 | 3.373% | 2114.676 | 3.934765 | 385.8748
652 | 486.7 | 0.813 | 0.05 | 3.4204 | [9 empty] | 650 | 64.6 | 0.815 | 3.4069 | 0.1341299 | 3.379% | 2114.812 | 3.929689 | 385.377
653 | 486.8 | 0.811 | 0.05 | 3.4262 | [9 empty] | 651 | 64.7 | 0.814 | 3.4142 | 0.1344173 | 3.386% | 2114.971 | 3.924573 | 384.8753
654 | 486.9 | 0.81 | 0.05 | 3.4318 | [9 empty] | 652 | 64.8 | 0.813 | 3.4204 | 0.1346614 | 3.392% | 2115.105 | 3.919502 | 384.378
655 | 487 | 0.808 | 0.05 | 3.437 | [9 empty] | 653 | 64.9 | 0.811 | 3.4262 | 0.1348898 | 3.398% | 2115.231 | 3.909628 | 383.4096
656 | 487.1 | 0.806 | 0.05 | 3.442 | [9 empty] | 654 | 65 | 0.81 | 3.4318 | 0.1351102 | 3.404% | 2115.353 | 3.904582 | 382.9148
657 | 487.2 | 0.804 | 0.05 | 3.4476 | [9 empty] | 655 | 65.1 | 0.808 | 3.437 | 0.135315 | 3.409% | 2115.466 | 3.894733 | 381.9489
658 | 487.3 | 0.802 | 0.05 | 3.453 | [9 empty] | 656 | 65.2 | 0.806 | 3.442 | 0.1355118 | 3.414% | 2115.575 | 3.884894 | 380.984
659 | 487.4 | 0.801 | 0.05 | 3.4587 | [9 empty] | 657 | 65.3 | 0.804 | 3.4476 | 0.1357323 | 3.419% | 2115.696 | 3.875031 | 380.0167
660 | 487.5 | 0.799 | 0.05 | 3.4645 | [9 empty] | 658 | 65.4 | 0.802 | 3.453 | 0.1359449 | 3.425% | 2115.814 | 3.865177 | 379.0504
661 | 487.6 | 0.797 | 0.05 | 3.47 | [9 empty] | 659 | 65.5 | 0.801 | 3.4587 | 0.1361693 | 3.43% | 2115.937 | 3.860132 | 378.5556
662 | 487.7 | 0.796 | 0.05 | 3.4757 | [9 empty] | 660 | 65.6 | 0.799 | 3.4645 | 0.1363976 | 3.436% | 2116.063 | 3.850264 | 377.5879
663 | 487.8 | 0.794 | 0.04 | 3.4815 | [9 empty] | 661 | 65.7 | 0.797 | 3.47 | 0.1366142 | 3.441% | 2116.183 | 3.840409 | 376.6215
664 | 487.9 | 0.793 | 0.04 | 3.4883 | [9 empty] | 662 | 65.8 | 0.796 | 3.4757 | 0.1368386 | 3.447% | 2116.307 | 3.835366 | 376.1269
665 | 488 | 0.791 | 0.04 | 3.4944 | [9 empty] | 663 | 65.9 | 0.794 | 3.4815 | 0.1370669 | 3.453% | 2116.433 | 3.825502 | 375.1595
666 | 488.1 | 0.789 | 0.04 | 3.5006 | [9 empty] | 664 | 66 | 0.793 | 3.4883 | 0.1373346 | 3.46% | 2116.581 | 3.820417 | 374.6609
667 | 488.2 | 0.788 | 0.04 | 3.5064 | [9 empty] | 665 | 66.1 | 0.791 | 3.4944 | 0.1375748 | 3.466% | 2116.714 | 3.810543 | 373.6925
668 | 488.3 | 0.786 | 0.04 | 3.5122 | [9 empty] | 666 | 66.2 | 0.789 | 3.5006 | 0.1378189 | 3.472% | 2116.848 | 3.800666 | 372.7239
669 | 488.4 | 0.785 | 0.04 | 3.5178 | [9 empty] | 667 | 66.3 | 0.788 | 3.5064 | 0.1380472 | 3.478% | 2116.975 | 3.795622 | 372.2293
670 | 488.5 | 0.784 | 0.04 | 3.5235 | [9 empty] | 668 | 66.4 | 0.786 | 3.5122 | 0.1382756 | 3.483% | 2117.101 | 3.785763 | 371.2625
671 | 488.6 | 0.782 | 0.04 | 3.5289 | [9 empty] | 669 | 66.5 | 0.785 | 3.5178 | 0.1384961 | 3.489% | 2117.223 | 3.780729 | 370.7688
672 | 488.7 | 0.78 | 0.04 | 3.534 | [9 empty] | 670 | 66.6 | 0.784 | 3.5235 | 0.1387205 | 3.495% | 2117.347 | 3.775692 | 370.2748
673 | 488.8 | 0.779 | 0.04 | 3.5387 | [9 empty] | 671 | 66.7 | 0.782 | 3.5289 | 0.1389331 | 3.5% | 2117.464 | 3.765851 | 369.3097
674 | 488.9 | 0.777 | 0.04 | 3.5431 | [9 empty] | 672 | 66.8 | 0.78 | 3.534 | 0.1391339 | 3.505% | 2117.575 | 3.756023 | 368.3459
675 | 489 | 0.775 | 0.04 | 3.5472 | [9 empty] | 673 | 66.9 | 0.779 | 3.5387 | 0.1393189 | 3.51% | 2117.677 | 3.751026 | 367.8559
676 | 489.1 | 0.774 | 0.04 | 3.5517 | [9 empty] | 674 | 67 | 0.777 | 3.5431 | 0.1394921 | 3.514% | 2117.773 | 3.741227 | 366.8948
677 | 489.2 | 0.772 | 0.04 | 3.5567 | [9 empty] | 675 | 67.1 | 0.775 | 3.5472 | 0.1396535 | 3.518% | 2117.862 | 3.731439 | 365.935
678 | 489.3 | 0.77 | 0.04 | 3.5623 | [9 empty] | 676 | 67.2 | 0.774 | 3.5517 | 0.1398307 | 3.523% | 2117.96 | 3.726452 | 365.4459
679 | 489.4 | 0.768 | 0.04 | 3.5687 | [9 empty] | 677 | 67.3 | 0.772 | 3.5567 | 0.1400276 | 3.527% | 2118.069 | 3.716632 | 364.4829
680 | 489.5 | 0.766 | 0.04 | 3.5747 | [9 empty] | 678 | 67.4 | 0.77 | 3.5623 | 0.140248 | 3.533% | 2118.191 | 3.70679 | 363.5177
681 | 489.6 | 0.765 | 0.04 | 3.5806 | [9 empty] | 679 | 67.5 | 0.768 | 3.5687 | 0.1405 | 3.539% | 2118.331 | 3.696919 | 362.5497
682 | 489.7 | 0.763 | 0.04 | 3.5861 | [9 empty] | 680 | 67.6 | 0.766 | 3.5747 | 0.1407362 | 3.545% | 2118.461 | 3.687064 | 361.5832
683 | 489.8 | 0.761 | 0.04 | 3.5918 | [9 empty] | 681 | 67.7 | 0.765 | 3.5806 | 0.1409685 | 3.551% | 2118.59 | 3.682027 | 361.0893
684 | 489.9 | 0.759 | 0.04 | 3.5971 | [9 empty] | 682 | 67.8 | 0.763 | 3.5861 | 0.141185 | 3.557% | 2118.71 | 3.672193 | 360.1249
685 | 490 | 0.757 | 0.04 | 3.6023 | [9 empty] | 683 | 67.9 | 0.761 | 3.5918 | 0.1414094 | 3.562% | 2118.834 | 3.662353 | 359.1598
686 | 490.1 | 0.756 | 0.04 | 3.6069 | [9 empty] | 684 | 68 | 0.759 | 3.5971 | 0.1416181 | 3.568% | 2118.949 | 3.652529 | 358.1964
687 | 490.2 | 0.754 | 0.04 | 3.6114 | [9 empty] | 685 | 68.1 | 0.757 | 3.6023 | 0.1418228 | 3.573% | 2119.063 | 3.642709 | 357.2334
688 | 490.3 | 0.752 | 0.04 | 3.6167 | [9 empty] | 686 | 68.2 | 0.756 | 3.6069 | 0.1420039 | 3.577% | 2119.163 | 3.637725 | 356.7446
689 | 490.4 | 0.75 | 0.04 | 3.6227 | [9 empty] | 687 | 68.3 | 0.754 | 3.6114 | 0.1421811 | 3.582% | 2119.261 | 3.627934 | 355.7844
690 | 490.5 | 0.748 | 0.04 | 3.6288 | [9 empty] | 688 | 68.4 | 0.752 | 3.6167 | 0.1423898 | 3.587% | 2119.377 | 3.618113 | 354.8213
691 | 490.6 | 0.746 | 0.04 | 3.6349 | [9 empty] | 689 | 68.5 | 0.75 | 3.6227 | 0.142626 | 3.593% | 2119.507 | 3.608268 | 353.8558
692 | 490.7 | 0.744 | 0.04 | 3.6415 | [9 empty] | 690 | 68.6 | 0.748 | 3.6288 | 0.1428661 | 3.599% | 2119.64 | 3.59842 | 352.8901
693 | 490.8 | 0.743 | 0.04 | 3.6464 | [9 empty] | 691 | 68.7 | 0.746 | 3.6349 | 0.1431063 | 3.605% | 2119.773 | 3.588573 | 351.9244
694 | 490.9 | 0.741 | 0.04 | 3.6521 | [9 empty] | 692 | 68.8 | 0.744 | 3.6415 | 0.1433661 | 3.612% | 2119.917 | 3.578709 | 350.9571
695 | 491 | 0.739 | 0.04 | 3.6571 | [9 empty] | 693 | 68.9 | 0.743 | 3.6464 | 0.1435591 | 3.616% | 2120.024 | 3.573719 | 350.4677
696 | 491.1 | 0.737 | 0.04 | 3.6617 | [9 empty] | 694 | 69 | 0.741 | 3.6521 | 0.1437835 | 3.622% | 2120.149 | 3.56389 | 349.5038
697 | 491.2 | 0.735 | 0.04 | 3.6663 | [9 empty] | 695 | 69.1 | 0.739 | 3.6571 | 0.1439803 | 3.627% | 2120.258 | 3.554088 | 348.5425
698 | 491.3 | 0.733 | 0.04 | 3.6711 | [9 empty] | 696 | 69.2 | 0.737 | 3.6617 | 0.1441614 | 3.632% | 2120.358 | 3.544302 | 347.5828
699 | 491.4 | 0.732 | 0.04 | 3.6761 | [9 empty] | 697 | 69.3 | 0.735 | 3.6663 | 0.1443425 | 3.636% | 2120.458 | 3.534516 | 346.6232
700 | 491.5 | 0.731 | 0.04 | 3.6813 | [9 empty] | 698 | 69.4 | 0.733 | 3.6711 | 0.1445315 | 3.641% | 2120.563 | 3.524725 | 345.6629
701 | 491.6 | 0.728 | 0.04 | 3.6867 | [9 empty] | 699 | 69.5 | 0.732 | 3.6761 | 0.1447283 | 3.646% | 2120.672 | 3.519735 | 345.1736
702 | 491.7 | 0.726 | 0.04 | 3.6922 | [9 empty] | 700 | 69.6 | 0.731 | 3.6813 | 0.1449331 | 3.651% | 2120.786 | 3.514738 | 344.6836
703 | 491.8 | 0.725 | 0.04 | 3.6975 | [9 empty] | 701 | 69.7 | 0.728 | 3.6867 | 0.1451457 | 3.656% | 2120.904 | 3.500119 | 343.2499
704 | 491.9 | 0.723 | 0.04 | 3.7024 | [9 empty] | 702 | 69.8 | 0.726 | 3.6922 | 0.1453622 | 3.662% | 2121.024 | 3.490306 | 342.2875
705 | 492 | 0.721 | 0.04 | 3.7073 | [9 empty] | 703 | 69.9 | 0.725 | 3.6975 | 0.1455709 | 3.667% | 2121.14 | 3.485308 | 341.7974
706 | 492.1 | 0.719 | 0.04 | 3.7119 | [9 empty] | 704 | 70 | 0.723 | 3.7024 | 0.1457638 | 3.672% | 2121.247 | 3.475518 | 340.8373
707 | 492.2 | 0.717 | 0.04 | 3.7169 | [9 empty] | 705 | 70.1 | 0.721 | 3.7073 | 0.1459567 | 3.677% | 2121.354 | 3.465729 | 339.8773
708 | 492.3 | 0.715 | 0.04 | 3.7221 | [9 empty] | 706 | 70.2 | 0.719 | 3.7119 | 0.1461378 | 3.681% | 2121.454 | 3.455952 | 338.9185
709 | 492.4 | 0.713 | 0.04 | 3.7272 | [9 empty] | 707 | 70.3 | 0.717 | 3.7169 | 0.1463346 | 3.686% | 2121.563 | 3.446161 | 337.9583
710 | 492.5 | 0.712 | 0.04 | 3.7323 | [9 empty] | 708 | 70.4 | 0.715 | 3.7221 | 0.1465394 | 3.692% | 2121.677 | 3.436364 | 336.9976
711 | 492.6 | 0.71 | 0.04 | 3.7373 | [9 empty] | 709 | 70.5 | 0.713 | 3.7272 | 0.1467402 | 3.697% | 2121.788 | 3.426572 | 336.0373
712 | 492.7 | 0.708 | 0.04 | 3.7421 | [9 empty] | 710 | 70.6 | 0.712 | 3.7323 | 0.1469409 | 3.702% | 2121.9 | 3.421587 | 335.5484
713 | 492.8 | 0.706 | 0.04 | 3.7471 | [9 empty] | 711 | 70.7 | 0.71 | 3.7373 | 0.1471378 | 3.707% | 2122.009 | 3.4118 | 334.5886
714 | 492.9 | 0.704 | 0.04 | 3.7528 | [9 empty] | 712 | 70.8 | 0.708 | 3.7421 | 0.1473268 | 3.711% | 2122.114 | 3.402021 | 333.6296
715 | 493 | 0.702 | 0.04 | 3.7589 | [9 empty] | 713 | 70.9 | 0.706 | 3.7471 | 0.1475236 | 3.716% | 2122.223 | 3.392236 | 332.67
716 | 493.1 | 0.701 | 0.04 | 3.7647 | [9 empty] | 714 | 71 | 0.704 | 3.7528 | 0.147748 | 3.722% | 2122.348 | 3.382428 | 331.7081
717 | 493.2 | 0.699 | 0.04 | 3.7707 | [9 empty] | 715 | 71.1 | 0.702 | 3.7589 | 0.1479882 | 3.728% | 2122.481 | 3.372606 | 330.745
718 | 493.3 | 0.698 | 0.04 | 3.7759 | [9 empty] | 716 | 71.2 | 0.701 | 3.7647 | 0.1482165 | 3.734% | 2122.608 | 3.367601 | 330.2541
719 | 493.4 | 0.696 | 0.04 | 3.7811 | [9 empty] | 717 | 71.3 | 0.699 | 3.7707 | 0.1484528 | 3.74% | 2122.739 | 3.357785 | 329.2915
720 | 493.5 | 0.694 | 0.04 | 3.7864 | [9 empty] | 718 | 71.4 | 0.698 | 3.7759 | 0.1486575 | 3.745% | 2122.853 | 3.352802 | 328.8028
721 | 493.6 | 0.692 | 0.04 | 3.7918 | [9 empty] | 719 | 71.5 | 0.696 | 3.7811 | 0.1488622 | 3.75% | 2122.967 | 3.343016 | 327.8431
722 | 493.7 | 0.691 | 0.04 | 3.7975 | [9 empty] | 720 | 71.6 | 0.694 | 3.7864 | 0.1490709 | 3.755% | 2123.083 | 3.333228 | 326.8832
723 | 493.7 | 0.69 | 0.04 | 3.7975 | [9 empty] | 721 | 71.7 | 0.692 | 3.7918 | 0.1492835 | 3.761% | 2123.201 | 3.323437 | 325.923
724 | 493.8 | 0.689 | 0.04 | 3.8034 | [9 empty] | 722 | 71.8 | 0.691 | 3.7975 | 0.1495079 | 3.766% | 2123.326 | 3.318439 | 325.4329
725 | 493.9 | 0.687 | 0.04 | 3.8087 | [9 empty] | 723 | 71.8 | 0.69 | 3.7975 | 0.1495079 | 3.766% | 2123.326 | 3.313637 | 324.9619
726 | 494 | 0.686 | 0.04 | 3.8137 | [9 empty] | 724 | 71.9 | 0.689 | 3.8034 | 0.1497402 | 3.772% | 2123.455 | 3.308633 | 324.4712
727 | 494.1 | 0.685 | 0.04 | 3.8187 | [9 empty] | 725 | 72 | 0.687 | 3.8087 | 0.1499488 | 3.777% | 2123.571 | 3.298849 | 323.5117
728 | 494.2 | 0.683 | 0.04 | 3.8238 | [9 empty] | 726 | 72.1 | 0.686 | 3.8137 | 0.1501457 | 3.782% | 2123.68 | 3.293877 | 323.0242
729 | 494.3 | 0.681 | 0.04 | 3.8295 | [9 empty] | 727 | 72.2 | 0.685 | 3.8187 | 0.1503425 | 3.787% | 2123.79 | 3.288906 | 322.5367
730 | 494.4 | 0.68 | 0.04 | 3.8353 | [9 empty] | 728 | 72.3 | 0.683 | 3.8238 | 0.1505433 | 3.792% | 2123.901 | 3.279131 | 321.578
731 | 494.5 | 0.678 | 0.04 | 3.8413 | [9 empty] | 729 | 72.4 | 0.681 | 3.8295 | 0.1507677 | 3.798% | 2124.026 | 3.269337 | 320.6175
732 | 494.6 | 0.677 | 0.04 | 3.847 | [9 empty] | 730 | 72.5 | 0.68 | 3.8353 | 0.1509961 | 3.804% | 2124.153 | 3.264341 | 320.1276
733 | 494.7 | 0.675 | 0.04 | 3.852 | [9 empty] | 731 | 72.6 | 0.678 | 3.8413 | 0.1512323 | 3.81% | 2124.285 | 3.254539 | 319.1663
734 | 494.8 | 0.673 | 0.04 | 3.8564 | [9 empty] | 732 | 72.7 | 0.677 | 3.847 | 0.1514567 | 3.815% | 2124.409 | 3.249547 | 318.6768
735 | 494.9 | 0.672 | 0.04 | 3.8606 | [9 empty] | 733 | 72.8 | 0.675 | 3.852 | 0.1516535 | 3.82% | 2124.519 | 3.239781 | 317.719
736 | 495 | 0.671 | 0.04 | 3.8651 | [9 empty] | 734 | 72.9 | 0.673 | 3.8564 | 0.1518268 | 3.825% | 2124.615 | 3.230035 | 316.7632
737 | 495.1 | 0.668 | 0.04 | 3.8698 | [9 empty] | 735 | 73 | 0.672 | 3.8606 | 0.1519921 | 3.829% | 2124.707 | 3.225096 | 316.2789
738 | 495.2 | 0.667 | 0.04 | 3.8752 | [9 empty] | 736 | 73.1 | 0.671 | 3.8651 | 0.1521693 | 3.833% | 2124.806 | 3.220147 | 315.7935
739 | 495.3 | 0.666 | 0.04 | 3.8808 | [9 empty] | 737 | 73.2 | 0.668 | 3.8698 | 0.1523543 | 3.838% | 2124.909 | 3.205594 | 314.3664
740 | 495.4 | 0.664 | 0.04 | 3.8867 | [9 empty] | 738 | 73.3 | 0.667 | 3.8752 | 0.1525669 | 3.843% | 2125.027 | 3.200617 | 313.8783
741 | 495.5 | 0.663 | 0.04 | 3.8928 | [9 empty] | 739 | 73.4 | 0.666 | 3.8808 | 0.1527874 | 3.849% | 2125.15 | 3.195634 | 313.3896
742 | 495.6 | 0.662 | 0.04 | 3.8988 | [9 empty] | 740 | 73.5 | 0.664 | 3.8867 | 0.1530197 | 3.855% | 2125.279 | 3.185844 | 312.4295
743 | 495.7 | 0.66 | 0.04 | 3.9046 | [9 empty] | 741 | 73.6 | 0.663 | 3.8928 | 0.1532598 | 3.861% | 2125.413 | 3.180846 | 311.9394
744 | 495.8 | 0.658 | 0.04 | 3.9103 | [9 empty] | 742 | 73.7 | 0.662 | 3.8988 | 0.1534961 | 3.867% | 2125.545 | 3.175851 | 311.4496
745 | 495.9 | 0.656 | 0.04 | 3.9161 | [9 empty] | 743 | 73.8 | 0.66 | 3.9046 | 0.1537244 | 3.873% | 2125.672 | 3.166067 | 310.4901
746 | 496 | 0.655 | 0.04 | 3.922 | [9 empty] | 744 | 73.9 | 0.658 | 3.9103 | 0.1539488 | 3.878% | 2125.797 | 3.156287 | 309.531
747 | 496.1 | 0.654 | 0.04 | 3.9282 | [9 empty] | 745 | 74 | 0.656 | 3.9161 | 0.1541772 | 3.884% | 2125.924 | 3.146506 | 308.5717
748 | 496.2 | 0.653 | 0.04 | 3.9344 | [9 empty] | 746 | 74.1 | 0.655 | 3.922 | 0.1544094 | 3.89% | 2126.054 | 3.141518 | 308.0826
749 | 496.3 | 0.651 | 0.04 | 3.9398 | [9 empty] | 747 | 74.2 | 0.654 | 3.9282 | 0.1546535 | 3.896% | 2126.19 | 3.136521 | 307.5925
750 | 496.4 | 0.65 | 0.04 | 3.9451 | [9 empty] | 748 | 74.3 | 0.653 | 3.9344 | 0.1548976 | 3.902% | 2126.326 | 3.131525 | 307.1025
751 | 496.5 | 0.649 | 0.04 | 3.9498 | [9 empty] | 749 | 74.4 | 0.651 | 3.9398 | 0.1551102 | 3.907% | 2126.444 | 3.121759 | 306.1449
752 | 496.6 | 0.648 | 0.04 | 3.9544 | [9 empty] | 750 | 74.5 | 0.65 | 3.9451 | 0.1553189 | 3.913% | 2126.56 | 3.116794 | 305.6579
753 | 496.7 | 0.646 | 0.04 | 3.9596 | [9 empty] | 751 | 74.6 | 0.649 | 3.9498 | 0.1555039 | 3.917% | 2126.664 | 3.111848 | 305.1729
754 | 496.8 | 0.645 | 0.04 | 3.9654 | [9 empty] | 752 | 74.7 | 0.648 | 3.9544 | 0.155685 | 3.922% | 2126.765 | 3.106905 | 304.6882
755 | 496.9 | 0.643 | 0.04 | 3.9724 | [9 empty] | 753 | 74.8 | 0.646 | 3.9596 | 0.1558898 | 3.927% | 2126.879 | 3.09715 | 303.7315
756 | 497 | 0.641 | 0.04 | 3.9797 | [9 empty] | 754 | 74.9 | 0.645 | 3.9654 | 0.1561181 | 3.933% | 2127.006 | 3.09217 | 303.2431
757 | 497.1 | 0.64 | 0.04 | 3.9866 | [9 empty] | 755 | 75 | 0.643 | 3.9724 | 0.1563937 | 3.94% | 2127.16 | 3.082359 | 302.281
758 | 497.2 | 0.64 | 0.04 | 3.9928 | [9 empty] | 756 | 75.1 | 0.641 | 3.9797 | 0.1566811 | 3.947% | 2127.32 | 3.07254 | 301.3181
759 | 497.3 | 0.638 | 0.04 | 3.9976 | [9 empty] | 757 | 75.2 | 0.64 | 3.9866 | 0.1569528 | 3.954% | 2127.472 | 3.067528 | 300.8266
760 | 497.4 | 0.637 | 0.04 | 4.002 | [9 empty] | 758 | 75.3 | 0.64 | 3.9928 | 0.1571969 | 3.96% | 2127.608 | 3.067332 | 300.8073
761 | 497.5 | 0.636 | 0.04 | 4.0059 | [9 empty] | 759 | 75.4 | 0.638 | 3.9976 | 0.1573858 | 3.965% | 2127.713 | 3.057595 | 299.8524
762 | 497.6 | 0.634 | 0.04 | 4.0096 | [9 empty] | 760 | 75.5 | 0.637 | 4.002 | 0.1575591 | 3.969% | 2127.81 | 3.052664 | 299.3688
763 | 497.7 | 0.632 | 0.04 | 4.0134 | [9 empty] | 761 | 75.6 | 0.636 | 4.0059 | 0.1577126 | 3.973% | 2127.896 | 3.047749 | 298.8868
764 | 497.8 | 0.631 | 0.04 | 4.0168 | [9 empty] | 762 | 75.7 | 0.634 | 4.0096 | 0.1578583 | 3.977% | 2127.977 | 3.038049 | 297.9355
765 | 497.9 | 0.63 | 0.04 | 4.0209 | [9 empty] | 763 | 75.8 | 0.632 | 4.0134 | 0.1580079 | 3.98% | 2128.061 | 3.028346 | 296.984
766 | 498 | 0.628 | 0.04 | 4.0247 | [9 empty] | 764 | 75.9 | 0.631 | 4.0168 | 0.1581417 | 3.984% | 2128.135 | 3.023448 | 296.5037
767 | 498.1 | 0.627 | 0.04 | 4.029 | [9 empty] | 765 | 76 | 0.63 | 4.0209 | 0.1583031 | 3.988% | 2128.226 | 3.018529 | 296.0213
768 | 498.2 | 0.626 | 0.04 | 4.0337 | [9 empty] | 766 | 76.1 | 0.628 | 4.0247 | 0.1584528 | 3.992% | 2128.309 | 3.008828 | 295.0699
769 | 498.3 | 0.625 | 0.04 | 4.0392 | [9 empty] | 767 | 76.2 | 0.627 | 4.029 | 0.158622 | 3.996% | 2128.404 | 3.003903 | 294.587
770 | 498.4 | 0.623 | 0.04 | 4.0453 | [9 empty] | 768 | 76.3 | 0.626 | 4.0337 | 0.1588071 | 4.001% | 2128.507 | 2.998967 | 294.1029
771 | 498.5 | 0.622 | 0.04 | 4.0513 | [9 empty] | 769 | 76.4 | 0.625 | 4.0392 | 0.1590236 | 4.006% | 2128.628 | 2.994006 | 293.6164
772 | 498.6 | 0.621 | 0.04 | 4.0576 | [9 empty] | 770 | 76.5 | 0.623 | 4.0453 | 0.1592638 | 4.012% | 2128.762 | 2.984237 | 292.6584
773 | 498.7 | 0.619 | 0.04 | 4.0634 | [9 empty] | 771 | 76.6 | 0.622 | 4.0513 | 0.1595 | 4.018% | 2128.894 | 2.979262 | 292.1705
774 | 498.8 | 0.617 | 0.03 | 4.0686 | [9 empty] | 772 | 76.7 | 0.621 | 4.0576 | 0.159748 | 4.024% | 2129.033 | 2.974279 | 291.6818
775 | 498.9 | 0.616 | 0.03 | 4.0737 | [9 empty] | 773 | 76.8 | 0.619 | 4.0634 | 0.1599764 | 4.03% | 2129.16 | 2.964522 | 290.7249
776 | 499 | 0.615 | 0.03 | 4.0787 | [9 empty] | 774 | 76.9 | 0.617 | 4.0686 | 0.1601811 | 4.035% | 2129.275 | 2.954785 | 289.77
777 | 499.1 | 0.614 | 0.03 | 4.0841 | [9 empty] | 775 | 77 | 0.616 | 4.0737 | 0.1603819 | 4.04% | 2129.387 | 2.949841 | 289.2851
778 | 499.1 | 0.614 | 0.03 | 4.0841 | [9 empty] | 776 | 77.1 | 0.615 | 4.0787 | 0.1605787 | 4.045% | 2129.497 | 2.9449 | 288.8006
779 | 499.2 | 0.611 | 0.03 | 4.09 | [9 empty] | 777 | 77.2 | 0.614 | 4.0841 | 0.1607913 | 4.051% | 2129.616 | 2.939947 | 288.3149
780 | 499.3 | 0.611 | 0.03 | 4.0957 | [9 empty] | 778 | 77.2 | 0.614 | 4.0841 | 0.1607913 | 4.051% | 2129.616 | 2.939947 | 288.3149
781 | 499.4 | 0.608 | 0.03 | 4.1012 | [9 empty] | 779 | 77.3 | 0.611 | 4.09 | 0.1610236 | 4.056% | 2129.746 | 2.925404 | 286.8887
782 | 499.5 | 0.607 | 0.03 | 4.1061 | [9 empty] | 780 | 77.4 | 0.611 | 4.0957 | 0.161248 | 4.062% | 2129.871 | 2.925232 | 286.8718
783 | 499.6 | 0.606 | 0.03 | 4.1107 | [9 empty] | 781 | 77.5 | 0.608 | 4.1012 | 0.1614646 | 4.068% | 2129.992 | 2.910703 | 285.447
784 | 499.7 | 0.605 | 0.03 | 4.1153 | [9 empty] | 782 | 77.6 | 0.607 | 4.1061 | 0.1616575 | 4.072% | 2130.1 | 2.905769 | 284.9631
785 | 499.8 | 0.604 | 0.03 | 4.1202 | [9 empty] | 783 | 77.7 | 0.606 | 4.1107 | 0.1618386 | 4.077% | 2130.202 | 2.900844 | 284.4801
786 | 499.9 | 0.602 | 0.03 | 4.1254 | [9 empty] | 784 | 77.8 | 0.605 | 4.1153 | 0.1620197 | 4.081% | 2130.303 | 2.895919 | 283.9972
787 | 500 | 0.6 | 0.03 | 4.1308 | [9 empty] | 785 | 77.9 | 0.604 | 4.1202 | 0.1622126 | 4.086% | 2130.411 | 2.890986 | 283.5134
788 | 500.1 | 0.6 | 0.03 | 4.1364 | [9 empty] | 786 | 78 | 0.602 | 4.1254 | 0.1624173 | 4.092% | 2130.525 | 2.881258 | 282.5594
789 | 500.2 | 0.598 | 0.03 | 4.1418 | [9 empty] | 787 | 78.1 | 0.6 | 4.1308 | 0.1626299 | 4.097% | 2130.644 | 2.871526 | 281.605
790 | 500.3 | 0.596 | 0.03 | 4.1466 | [9 empty] | 788 | 78.2 | 0.6 | 4.1364 | 0.1628504 | 4.102% | 2130.768 | 2.871359 | 281.5886
791 | 500.4 | 0.595 | 0.03 | 4.1514 | [9 empty] | 789 | 78.3 | 0.598 | 4.1418 | 0.163063 | 4.108% | 2130.887 | 2.861628 | 280.6343
792 | 500.5 | 0.594 | 0.03 | 4.1564 | [9 empty] | 790 | 78.4 | 0.596 | 4.1466 | 0.163252 | 4.113% | 2130.993 | 2.851916 | 279.6819
793 | 500.6 | 0.592 | 0.03 | 4.1614 | [9 empty] | 791 | 78.5 | 0.595 | 4.1514 | 0.1634409 | 4.117% | 2131.098 | 2.84699 | 279.1988
794 | 500.7 | 0.591 | 0.03 | 4.1671 | [9 empty] | 792 | 78.6 | 0.594 | 4.1564 | 0.1636378 | 4.122% | 2131.209 | 2.842058 | 278.7151
795 | 500.8 | 0.591 | 0.03 | 4.1723 | [9 empty] | 793 | 78.7 | 0.592 | 4.1614 | 0.1638346 | 4.127% | 2131.319 | 2.832342 | 277.7623
796 | 500.9 | 0.589 | 0.03 | 4.1778 | [9 empty] | 794 | 78.8 | 0.591 | 4.1671 | 0.1640591 | 4.133% | 2131.444 | 2.827391 | 277.2768
797 | 501 | 0.587 | 0.03 | 4.183 | [9 empty] | 795 | 78.9 | 0.591 | 4.1723 | 0.1642638 | 4.138% | 2131.559 | 2.827239 | 277.2618
798 | 501.1 | 0.586 | 0.03 | 4.1884 | [9 empty] | 796 | 79 | 0.589 | 4.1778 | 0.1644803 | 4.143% | 2131.68 | 2.817511 | 276.3078
799 | 501.2 | 0.585 | 0.03 | 4.1937 | [9 empty] | 797 | 79.1 | 0.587 | 4.183 | 0.164685 | 4.149% | 2131.795 | 2.807793 | 275.3548
800 | 501.3 | 0.584 | 0.03 | 4.1995 | [9 empty] | 798 | 79.2 | 0.586 | 4.1884 | 0.1648976 | 4.154% | 2131.914 | 2.802853 | 274.8703
801 | 501.4 | 0.583 | 0.03 | 4.2053 | [9 empty] | 799 | 79.3 | 0.585 | 4.1937 | 0.1651063 | 4.159% | 2132.031 | 2.797916 | 274.3862
802 | 501.5 | 0.582 | 0.03 | 4.2107 | [9 empty] | 800 | 79.4 | 0.584 | 4.1995 | 0.1653346 | 4.165% | 2132.159 | 2.792966 | 273.9008
803 | 501.6 | 0.58 | 0.03 | 4.2154 | [9 empty] | 801 | 79.5 | 0.583 | 4.2053 | 0.165563 | 4.171% | 2132.287 | 2.788016 | 273.4153
804 | 501.7 | 0.579 | 0.03 | 4.2198 | [9 empty] | 802 | 79.6 | 0.582 | 4.2107 | 0.1657756 | 4.176% | 2132.406 | 2.783078 | 272.9311
805 | 501.8 | 0.577 | 0.03 | 4.2243 | [9 empty] | 803 | 79.7 | 0.58 | 4.2154 | 0.1659606 | 4.181% | 2132.51 | 2.77338 | 271.98
806 | 501.9 | 0.576 | 0.03 | 4.2288 | [9 empty] | 804 | 79.8 | 0.579 | 4.2198 | 0.1661339 | 4.185% | 2132.607 | 2.768472 | 271.4987
807 | 502 | 0.575 | 0.03 | 4.2338 | [9 empty] | 805 | 79.9 | 0.577 | 4.2243 | 0.166311 | 4.19% | 2132.707 | 2.75878 | 270.5482
808 | 502.1 | 0.574 | 0.03 | 4.2392 | [9 empty] | 806 | 80 | 0.576 | 4.2288 | 0.1664882 | 4.194% | 2132.806 | 2.753871 | 270.0668
809 | 502.2 | 0.573 | 0.03 | 4.245 | [9 empty] | 807 | 80.1 | 0.575 | 4.2338 | 0.166685 | 4.199% | 2132.916 | 2.748948 | 269.584
810 | 502.3 | 0.571 | 0.03 | 4.2511 | [9 empty] | 808 | 80.2 | 0.574 | 4.2392 | 0.1668976 | 4.204% | 2133.036 | 2.744013 | 269.1001
811 | 502.4 | 0.57 | 0.03 | 4.2569 | [9 empty] | 809 | 80.3 | 0.573 | 4.245 | 0.167126 | 4.21% | 2133.164 | 2.739068 | 268.6151
812 | 502.5 | 0.569 | 0.03 | 4.2622 | [9 empty] | 810 | 80.4 | 0.571 | 4.2511 | 0.1673661 | 4.216% | 2133.298 | 2.729336 | 267.6606
813 | 502.6 | 0.567 | 0.03 | 4.2668 | [9 empty] | 811 | 80.5 | 0.57 | 4.2569 | 0.1675945 | 4.222% | 2133.426 | 2.724392 | 267.1758
814 | 502.7 | 0.566 | 0.03 | 4.2711 | [9 empty] | 812 | 80.6 | 0.569 | 4.2622 | 0.1678031 | 4.227% | 2133.544 | 2.719463 | 266.6925
815 | 502.8 | 0.564 | 0.03 | 4.2757 | [9 empty] | 813 | 80.7 | 0.567 | 4.2668 | 0.1679843 | 4.232% | 2133.645 | 2.709775 | 265.7424
816 | 502.9 | 0.563 | 0.03 | 4.2805 | [9 empty] | 814 | 80.8 | 0.566 | 4.2711 | 0.1681535 | 4.236% | 2133.74 | 2.704876 | 265.2619
817 | 503 | 0.562 | 0.03 | 4.2855 | [9 empty] | 815 | 80.9 | 0.564 | 4.2757 | 0.1683346 | 4.241% | 2133.842 | 2.695189 | 264.312
818 | 503.1 | 0.56 | 0.03 | 4.2914 | [9 empty] | 816 | 81 | 0.563 | 4.2805 | 0.1685236 | 4.245% | 2133.948 | 2.690277 | 263.8302
819 | 503.2 | 0.56 | 0.03 | 4.2977 | [9 empty] | 817 | 81.1 | 0.562 | 4.2855 | 0.1687205 | 4.25% | 2134.058 | 2.685359 | 263.348
820 | 503.3 | 0.558 | 0.03 | 4.3038 | [9 empty] | 818 | 81.2 | 0.56 | 4.2914 | 0.1689528 | 4.256% | 2134.189 | 2.675639 | 262.3948
821 | 503.4 | 0.557 | 0.03 | 4.3105 | [9 empty] | 819 | 81.3 | 0.56 | 4.2977 | 0.1692008 | 4.262% | 2134.328 | 2.675465 | 262.3776
822 | 503.5 | 0.556 | 0.03 | 4.3169 | [9 empty] | 820 | 81.4 | 0.558 | 4.3038 | 0.1694409 | 4.268% | 2134.463 | 2.665741 | 261.4241
823 | 503.6 | 0.554 | 0.03 | 4.3216 | [9 empty] | 821 | 81.5 | 0.557 | 4.3105 | 0.1697047 | 4.275% | 2134.611 | 2.660779 | 260.9374
824 | 503.7 | 0.553 | 0.03 | 4.3262 | [9 empty] | 822 | 81.6 | 0.556 | 4.3169 | 0.1699567 | 4.281% | 2134.753 | 2.655826 | 260.4517
825 | 503.8 | 0.552 | 0.03 | 4.3302 | [9 empty] | 823 | 81.7 | 0.554 | 4.3216 | 0.1701417 | 4.286% | 2134.857 | 2.646144 | 259.5022
826 | 503.9 | 0.551 | 0.03 | 4.3345 | [9 empty] | 824 | 81.8 | 0.553 | 4.3262 | 0.1703228 | 4.291% | 2134.959 | 2.641241 | 259.0214
827 | 504 | 0.549 | 0.03 | 4.3391 | [9 empty] | 825 | 81.9 | 0.552 | 4.3302 | 0.1704803 | 4.295% | 2135.047 | 2.636356 | 258.5423
828 | 504.1 | 0.547 | 0.03 | 4.3439 | [9 empty] | 826 | 82 | 0.551 | 4.3345 | 0.1706496 | 4.299% | 2135.142 | 2.631463 | 258.0624
829 | 504.2 | 0.546 | 0.03 | 4.3484 | [9 empty] | 827 | 82.1 | 0.549 | 4.3391 | 0.1708307 | 4.303% | 2135.244 | 2.621786 | 257.1135
830 | 504.3 | 0.545 | 0.03 | 4.3525 | [9 empty] | 828 | 82.2 | 0.547 | 4.3439 | 0.1710197 | 4.308% | 2135.35 | 2.612105 | 256.1641
831 | 504.4 | 0.544 | 0.03 | 4.3564 | [9 empty] | 829 | 82.3 | 0.546 | 4.3484 | 0.1711969 | 4.313% | 2135.45 | 2.607208 | 255.6838
832 | 504.5 | 0.543 | 0.03 | 4.3601 | [9 empty] | 830 | 82.4 | 0.545 | 4.3525 | 0.1713583 | 4.317% | 2135.541 | 2.602322 | 255.2047
833 | 504.5 | 0.542 | 0.03 | 4.3601 | [9 empty] | 831 | 82.5 | 0.544 | 4.3564 | 0.1715118 | 4.321% | 2135.627 | 2.597443 | 254.7261
834 | 504.6 | 0.542 | 0.03 | 4.3641 | [9 empty] | 832 | 82.6 | 0.543 | 4.3601 | 0.1716575 | 4.324% | 2135.709 | 2.592568 | 254.2481
835 | 504.7 | 0.54 | 0.03 | 4.3688 | [9 empty] | 833 | 82.6 | 0.542 | 4.3601 | 0.1716575 | 4.324% | 2135.709 | 2.587794 | 253.7799
836 | 504.8 | 0.539 | 0.03 | 4.3742 | [9 empty] | 834 | 82.7 | 0.542 | 4.3641 | 0.171815 | 4.328% | 2135.797 | 2.587687 | 253.7694
837 | 504.9 | 0.537 | 0.03 | 4.3807 | [9 empty] | 835 | 82.8 | 0.54 | 4.3688 | 0.172 | 4.333% | 2135.901 | 2.578012 | 252.8207
838 | 505 | 0.536 | 0.03 | 4.3878 | [9 empty] | 836 | 82.9 | 0.539 | 4.3742 | 0.1722126 | 4.338% | 2136.021 | 2.573094 | 252.3383
839 | 505.1 | 0.534 | 0.03 | 4.3944 | [9 empty] | 837 | 83 | 0.537 | 4.3807 | 0.1724685 | 4.345% | 2136.165 | 2.563374 | 251.3851
840 | 505.2 | 0.534 | 0.03 | 4.4006 | [9 empty] | 838 | 83.1 | 0.536 | 4.3878 | 0.172748 | 4.352% | 2136.322 | 2.558412 | 250.8985
841 | 505.3 | 0.532 | 0.03 | 4.4061 | [9 empty] | 839 | 83.2 | 0.534 | 4.3944 | 0.1730079 | 4.358% | 2136.468 | 2.548691 | 249.9452
842 | 505.4 | 0.53 | 0.03 | 4.4112 | [9 empty] | 840 | 83.3 | 0.534 | 4.4006 | 0.173252 | 4.364% | 2136.606 | 2.548527 | 249.9291
843 | 505.5 | 0.529 | 0.03 | 4.4164 | [9 empty] | 841 | 83.4 | 0.532 | 4.4061 | 0.1734685 | 4.37% | 2136.728 | 2.538837 | 248.9789
844 | 505.6 | 0.528 | 0.03 | 4.4217 | [9 empty] | 842 | 83.5 | 0.53 | 4.4112 | 0.1736693 | 4.375% | 2136.841 | 2.529159 | 248.0297
845 | 505.7 | 0.527 | 0.03 | 4.4268 | [9 empty] | 843 | 83.6 | 0.529 | 4.4164 | 0.173874 | 4.38% | 2136.956 | 2.524251 | 247.5484
846 | 505.8 | 0.526 | 0.03 | 4.4318 | [9 empty] | 844 | 83.7 | 0.528 | 4.4217 | 0.1740827 | 4.385% | 2137.073 | 2.519341 | 247.0669
847 | 505.9 | 0.524 | 0.03 | 4.4372 | [9 empty] | 845 | 83.8 | 0.527 | 4.4268 | 0.1742835 | 4.39% | 2137.186 | 2.514436 | 246.5859
848 | 506 | 0.523 | 0.03 | 4.4427 | [9 empty] | 846 | 83.9 | 0.526 | 4.4318 | 0.1744803 | 4.395% | 2137.297 | 2.509535 | 246.1052
849 | 506.1 | 0.522 | 0.03 | 4.4486 | [9 empty] | 847 | 84 | 0.524 | 4.4372 | 0.1746929 | 4.401% | 2137.417 | 2.499853 | 245.1557
850 | 506.2 | 0.521 | 0.03 | 4.4549 | [9 empty] | 848 | 84.1 | 0.523 | 4.4427 | 0.1749094 | 4.406% | 2137.539 | 2.49494 | 244.6739
851 | 506.3 | 0.52 | 0.03 | 4.461 | [9 empty] | 849 | 84.2 | 0.522 | 4.4486 | 0.1751417 | 4.412% | 2137.67 | 2.490017 | 244.1911
852 | 506.4 | 0.518 | 0.03 | 4.4665 | [9 empty] | 850 | 84.3 | 0.521 | 4.4549 | 0.1753898 | 4.418% | 2137.81 | 2.485084 | 243.7074
853 | 506.5 | 0.517 | 0.03 | 4.4723 | [9 empty] | 851 | 84.4 | 0.52 | 4.461 | 0.1756299 | 4.424% | 2137.945 | 2.480157 | 243.2242
854 | 506.6 | 0.516 | 0.03 | 4.4773 | [9 empty] | 852 | 84.5 | 0.518 | 4.4665 | 0.1758465 | 4.43% | 2138.067 | 2.470477 | 242.2749
855 | 506.7 | 0.515 | 0.03 | 4.4825 | [9 empty] | 853 | 84.6 | 0.517 | 4.4723 | 0.1760748 | 4.436% | 2138.196 | 2.46556 | 241.7927
856 | 506.8 | 0.515 | 0.03 | 4.4879 | [9 empty] | 854 | 84.7 | 0.516 | 4.4773 | 0.1762717 | 4.441% | 2138.307 | 2.460663 | 241.3124
857 | 506.9 | 0.513 | 0.03 | 4.4932 | [9 empty] | 855 | 84.8 | 0.515 | 4.4825 | 0.1764764 | 4.446% | 2138.422 | 2.455762 | 240.8318
858 | 507 | 0.512 | 0.03 | 4.4987 | [9 empty] | 856 | 84.9 | 0.515 | 4.4879 | 0.176689 | 4.451% | 2138.542 | 2.455624 | 240.8183
859 | 507.1 | 0.511 | 0.03 | 4.5039 | [9 empty] | 857 | 85 | 0.513 | 4.4932 | 0.1768976 | 4.456% | 2138.66 | 2.445953 | 239.8699
860 | 507.2 | 0.51 | 0.03 | 4.5087 | [9 empty] | 858 | 85.1 | 0.512 | 4.4987 | 0.1771142 | 4.462% | 2138.782 | 2.441046 | 239.3886
861 | 507.3 | 0.509 | 0.03 | 4.5134 | [9 empty] | 859 | 85.2 | 0.511 | 4.5039 | 0.1773189 | 4.467% | 2138.897 | 2.436147 | 238.9082
862 | 507.4 | 0.508 | 0.03 | 4.5179 | [9 empty] | 860 | 85.3 | 0.51 | 4.5087 | 0.1775079 | 4.472% | 2139.004 | 2.431258 | 238.4288
863 | 507.5 | 0.507 | 0.03 | 4.523 | [9 empty] | 861 | 85.4 | 0.509 | 4.5134 | 0.1776929 | 4.476% | 2139.108 | 2.426372 | 237.9496
864 | 507.6 | 0.506 | 0.03 | 4.5286 | [9 empty] | 862 | 85.5 | 0.508 | 4.5179 | 0.1778701 | 4.481% | 2139.208 | 2.421492 | 237.4711
865 | 507.7 | 0.505 | 0.03 | 4.5343 | [9 empty] | 863 | 85.6 | 0.507 | 4.523 | 0.1780709 | 4.486% | 2139.321 | 2.416598 | 236.991
866 | 507.8 | 0.505 | 0.03 | 4.5403 | [9 empty] | 864 | 85.7 | 0.506 | 4.5286 | 0.1782913 | 4.491% | 2139.446 | 2.411691 | 236.5099
867 | 507.9 | 0.503 | 0.03 | 4.5464 | [9 empty] | 865 | 85.8 | 0.505 | 4.5343 | 0.1785157 | 4.497% | 2139.572 | 2.406782 | 236.0285
868 | 508 | 0.502 | 0.03 | 4.5521 | [9 empty] | 866 | 85.9 | 0.505 | 4.5403 | 0.178752 | 4.503% | 2139.706 | 2.406632 | 236.0138
869 | 508.1 | 0.501 | 0.03 | 4.5574 | [9 empty] | 867 | 86 | 0.503 | 4.5464 | 0.1789921 | 4.509% | 2139.841 | 2.396949 | 235.0642
870 | 508.2 | 0.5 | 0.03 | 4.5622 | [9 empty] | 868 | 86.1 | 0.502 | 4.5521 | 0.1792165 | 4.515% | 2139.968 | 2.392042 | 234.583
871 | 508.3 | 0.499 | 0.03 | 4.5668 | [9 empty] | 869 | 86.2 | 0.501 | 4.5574 | 0.1794252 | 4.52% | 2140.086 | 2.387146 | 234.1028
872 | 508.4 | 0.498 | 0.03 | 4.5717 | [9 empty] | 870 | 86.3 | 0.5 | 4.5622 | 0.1796142 | 4.525% | 2140.192 | 2.382262 | 233.6239
873 | 508.5 | 0.497 | 0.03 | 4.5773 | [9 empty] | 871 | 86.4 | 0.499 | 4.5668 | 0.1797953 | 4.529% | 2140.295 | 2.377384 | 233.1455
874 | 508.6 | 0.496 | 0.03 | 4.5832 | [9 empty] | 872 | 86.5 | 0.498 | 4.5717 | 0.1799882 | 4.534% | 2140.404 | 2.372499 | 232.6664
875 | 508.7 | 0.495 | 0.03 | 4.589 | [9 empty] | 873 | 86.6 | 0.497 | 4.5773 | 0.1802087 | 4.54% | 2140.528 | 2.367597 | 232.1857
876 | 508.8 | 0.493 | 0.03 | 4.5947 | [9 empty] | 874 | 86.7 | 0.496 | 4.5832 | 0.1804409 | 4.546% | 2140.659 | 2.362689 | 231.7043
877 | 508.9 | 0.492 | 0.03 | 4.5997 | [9 empty] | 875 | 86.8 | 0.495 | 4.589 | 0.1806693 | 4.551% | 2140.788 | 2.357783 | 231.2232
878 | 509 | 0.491 | 0.03 | 4.6044 | [9 empty] | 876 | 86.9 | 0.493 | 4.5947 | 0.1808937 | 4.557% | 2140.915 | 2.348118 | 230.2753
879 | 509.1 | 0.49 | 0.03 | 4.6088 | [9 empty] | 877 | 87 | 0.492 | 4.5997 | 0.1810906 | 4.562% | 2141.026 | 2.343233 | 229.7963
880 | 509.2 | 0.489 | 0.03 | 4.6135 | [9 empty] | 878 | 87.1 | 0.491 | 4.6044 | 0.1812756 | 4.567% | 2141.131 | 2.338356 | 229.3181
881 | 509.3 | 0.488 | 0.03 | 4.6191 | [9 empty] | 879 | 87.2 | 0.49 | 4.6088 | 0.1814488 | 4.571% | 2141.229 | 2.333487 | 228.8405
882 | 509.4 | 0.486 | 0.03 | 4.6247 | [9 empty] | 880 | 87.3 | 0.489 | 4.6135 | 0.1816339 | 4.576% | 2141.334 | 2.328611 | 228.3624
883 | 509.5 | 0.485 | 0.03 | 4.6306 | [9 empty] | 881 | 87.4 | 0.488 | 4.6191 | 0.1818543 | 4.581% | 2141.458 | 2.323714 | 227.8821
884 | 509.6 | 0.485 | 0.03 | 4.637 | [9 empty] | 882 | 87.5 | 0.486 | 4.6247 | 0.1820748 | 4.587% | 2141.583 | 2.314056 | 226.935
885 | 509.7 | 0.483 | 0.03 | 4.6431 | [9 empty] | 883 | 87.6 | 0.485 | 4.6306 | 0.1823071 | 4.593% | 2141.714 | 2.309153 | 226.4541
886 | 509.8 | 0.482 | 0.03 | 4.6496 | [9 empty] | 884 | 87.7 | 0.485 | 4.637 | 0.1825591 | 4.599% | 2141.857 | 2.308999 | 226.4391
887 | 509.9 | 0.481 | 0.03 | 4.656 | [9 empty] | 885 | 87.8 | 0.483 | 4.6431 | 0.1827992 | 4.605% | 2141.993 | 2.299332 | 225.491
888 | 510 | 0.48 | 0.03 | 4.6612 | [9 empty] | 886 | 87.9 | 0.482 | 4.6496 | 0.1830551 | 4.611% | 2142.137 | 2.294416 | 225.0089
889 | 510.1 | 0.48 | 0.03 | 4.6658 | [9 empty] | 887 | 88 | 0.481 | 4.656 | 0.1833071 | 4.618% | 2142.28 | 2.289503 | 224.5272
890 | 510.2 | 0.479 | 0.03 | 4.6703 | [9 empty] | 888 | 88.1 | 0.48 | 4.6612 | 0.1835118 | 4.623% | 2142.396 | 2.28462 | 224.0482
891 | 510.3 | 0.478 | 0.03 | 4.6754 | [9 empty] | 889 | 88.2 | 0.48 | 4.6658 | 0.1836929 | 4.627% | 2142.498 | 2.284511 | 224.0375
892 | 510.4 | 0.476 | 0.03 | 4.6806 | [9 empty] | 890 | 88.3 | 0.479 | 4.6703 | 0.1838701 | 4.632% | 2142.598 | 2.279645 | 223.5603
893 | 510.5 | 0.475 | 0.03 | 4.6861 | [9 empty] | 891 | 88.4 | 0.478 | 4.6754 | 0.1840709 | 4.637% | 2142.712 | 2.274765 | 223.0818
894 | 510.6 | 0.474 | 0.03 | 4.6919 | [9 empty] | 892 | 88.5 | 0.476 | 4.6806 | 0.1842756 | 4.642% | 2142.828 | 2.265124 | 222.1364
895 | 510.7 | 0.473 | 0.03 | 4.698 | [9 empty] | 893 | 88.6 | 0.475 | 4.6861 | 0.1844921 | 4.648% | 2142.951 | 2.260236 | 221.657
896 | 510.8 | 0.473 | 0.03 | 4.7041 | [9 empty] | 894 | 88.7 | 0.474 | 4.6919 | 0.1847205 | 4.653% | 2143.08 | 2.255342 | 221.177
897 | 510.9 | 0.471 | 0.03 | 4.7099 | [9 empty] | 895 | 88.8 | 0.473 | 4.698 | 0.1849606 | 4.659% | 2143.216 | 2.250441 | 220.6964
898 | 511 | 0.471 | 0.03 | 4.7155 | [9 empty] | 896 | 88.9 | 0.473 | 4.7041 | 0.1852008 | 4.665% | 2143.352 | 2.250298 | 220.6824
899 | 511.1 | 0.47 | 0.03 | 4.721 | [9 empty] | 897 | 89 | 0.471 | 4.7099 | 0.1854291 | 4.671% | 2143.481 | 2.240648 | 219.736
900 | 511.2 | 0.469 | 0.03 | 4.7266 | [9 empty] | 898 | 89.1 | 0.471 | 4.7155 | 0.1856496 | 4.677% | 2143.606 | 2.240518 | 219.7232
901 | 511.3 | 0.468 | 0.03 | 4.7325 | [9 empty] | 899 | 89.2 | 0.47 | 4.721 | 0.1858661 | 4.682% | 2143.729 | 2.235633 | 219.2442
902 | 511.4 | 0.468 | 0.03 | 4.7387 | [9 empty] | 900 | 89.3 | 0.469 | 4.7266 | 0.1860866 | 4.688% | 2143.854 | 2.230746 | 218.7649
903 | 511.5 | 0.467 | 0.03 | 4.7446 | [9 empty] | 901 | 89.4 | 0.468 | 4.7325 | 0.1863189 | 4.694% | 2143.985 | 2.225853 | 218.2851
904 | 511.6 | 0.466 | 0.03 | 4.75 | [9 empty] | 902 | 89.5 | 0.468 | 4.7387 | 0.186563 | 4.7% | 2144.124 | 2.225709 | 218.271
905 | 511.7 | 0.465 | 0.03 | 4.7553 | [9 empty] | 903 | 89.6 | 0.467 | 4.7446 | 0.1867953 | 4.706% | 2144.255 | 2.220817 | 217.7912
906 | 511.8 | 0.464 | 0.03 | 4.7604 | [9 empty] | 904 | 89.7 | 0.466 | 4.75 | 0.1870079 | 4.711% | 2144.376 | 2.215937 | 217.3127
907 | 511.9 | 0.463 | 0.03 | 4.7653 | [9 empty] | 905 | 89.8 | 0.465 | 4.7553 | 0.1872165 | 4.716% | 2144.494 | 2.21106 | 216.8344
908 | 512 | 0.462 | 0.03 | 4.7704 | [9 empty] | 906 | 89.9 | 0.464 | 4.7604 | 0.1874173 | 4.721% | 2144.608 | 2.206188 | 216.3566
909 | 512.1 | 0.461 | 0.03 | 4.7755 | [9 empty] | 907 | 90 | 0.463 | 4.7653 | 0.1876102 | 4.726% | 2144.717 | 2.201321 | 215.8793
[14 empty] | 908 | 90.1 | 0.462 | 4.7704 | 0.187811 | 4.731% | 2144.831 | 2.19645 | 215.4016
[14 empty] | 909 | 90.2 | 0.461 | 4.7755 | 0.1880118 | 4.736% | 2144.945 | 2.191579 | 214.9239
[14 empty] | 0 | -421.9 | 0 | 0 | 0 | 0% | 2043.355 | 0 | 0
[14 empty] | 0 | -421.9 | 0 | 0 | 0 | 0% | 2043.355 | 0 | 0
[14 empty] | 0 | -421.9 | 0 | 0 | 0 | 0% | 2043.355 | 0 | 0
[14 empty] | 0 | -421.9 | 0 | 0 | 0 | 0% | 2043.355 | 0 | 0
[14 empty] | 0 | -421.9 | 0 | 0 | 0 | 0% | 2043.355 | 0 | 0
[14 empty] | 0 | -421.9 | 0 | 0 | 0 | 0% | 2043.355 | 0 | 0
[14 empty] | 0 | -421.9 | 0 | 0 | 0 | 0% | 2043.355 | 0 | 0
[14 empty] | 0 | -421.9 | 0 | 0 | 0 | 0% | 2043.355 | 0 | 0
[14 empty] | 0 | -421.9 | 0 | 0 | 0 | 0% | 2043.355 | 0 | 0
[14 empty] | 0 | -421.9 | 0 | 0 | 0 | 0% | 2043.355 | 0 | 0
[14 empty] | 0 | -421.9 | 0 | 0 | 0 | 0% | 2043.355 | 0 | 0
[14 empty] | 0 | -421.9 | 0 | 0 | 0 | 0% | 2043.355 | 0 | 0
[14 empty] | 0 | -421.9 | 0 | 0 | 0 | 0% | 2043.355 | 0 | 0
[14 empty] | 0 | -421.9 | 0 | 0 | 0 | 0% | 2043.355 | 0 | 0
[14 empty] | 0 | -421.9 | 0 | 0 | 0 | 0% | 2043.355 | 0 | 0
[14 empty] | 0 | -421.9 | 0 | 0 | 0 | 0% | 2043.355 | 0 | 0
[14 empty] | 0 | -421.9 | 0 | 0 | 0 | 0% | 2043.355 | 0 | 0
[14 empty] | 0 | -421.9 | 0 | 0 | 0 | 0% | 2043.355 | 0 | 0
[14 empty] | 0 | -421.9 | 0 | 0 | 0 | 0% | 2043.355 | 0 | 0
[14 empty] | 0 | -421.9 | 0 | 0 | 0 | 0% | 2043.355 | 0 | 0
[14 empty] | 0 | -421.9 | 0 | 0 | 0 | 0% | 2043.355 | 0 | 0
[14 empty] | 0 | -421.9 | 0 | 0 | 0 | 0% | 2043.355 | 0 | 0
[14 empty] | 0 | -421.9 | 0 | 0 | 0 | 0% | 2043.355 | 0 | 0
[14 empty] | 0 | -421.9 | 0 | 0 | 0 | 0% | 2043.355 | 0 | 0
[14 empty] | 0 | -421.9 | 0 | 0 | 0 | 0% | 2043.355 | 0 | 0
[14 empty] | 0 | -421.9 | 0 | 0 | 0 | 0% | 2043.355 | 0 | 0
[14 empty] | 0 | -421.9 | 0 | 0 | 0 | 0% | 2043.355 | 0 | 0
[14 empty] | 0 | -421.9 | 0 | 0 | 0 | 0% | 2043.355 | 0 | 0
[14 empty] | 0 | -421.9 | 0 | 0 | 0 | 0% | 2043.355 | 0 | 0
[14 empty] | 0 | -421.9 | 0 | 0 | 0 | 0% | 2043.355 | 0 | 0
[14 empty] | 0 | -421.9 | 0 | 0 | 0 | 0% | 2043.355 | 0 | 0
[14 empty] | 0 | -421.9 | 0 | 0 | 0 | 0% | 2043.355 | 0 | 0
[14 empty] | 0 | -421.9 | 0 | 0 | 0 | 0% | 2043.355 | 0 | 0
[14 empty] | 0 | -421.9 | 0 | 0 | 0 | 0% | 2043.355 | 0 | 0
[14 empty] | 0 | -421.9 | 0 | 0 | 0 | 0% | 2043.355 | 0 | 0
[14 empty] | 0 | -421.9 | 0 | 0 | 0 | 0% | 2043.355 | 0 | 0
[14 empty] | 0 | -421.9 | 0 | 0 | 0 | 0% | 2043.355 | 0 | 0
[14 empty] | 0 | -421.9 | 0 | 0 | 0 | 0% | 2043.355 | 0 | 0
[14 empty] | 0 | -421.9 | 0 | 0 | 0 | 0% | 2043.355 | 0 | 0
[14 empty] | 0 | -421.9 | 0 | 0 | 0 | 0% | 2043.355 | 0 | 0
[14 empty] | 0 | -421.9 | 0 | 0 | 0 | 0% | 2043.355 | 0 | 0
[14 empty] | 0 | -421.9 | 0 | 0 | 0 | 0% | 2043.355 | 0 | 0
[14 empty] | 0 | -421.9 | 0 | 0 | 0 | 0% | 2043.355 | 0 | 0
[14 empty] | 0 | -421.9 | 0 | 0 | 0 | 0% | 2043.355 | 0 | 0
[14 empty] | 0 | -421.9 | 0 | 0 | 0 | 0% | 2043.355 | 0 | 0
[14 empty] | 0 | -421.9 | 0 | 0 | 0 | 0% | 2043.355 | 0 | 0
[14 empty] | 0 | -421.9 | 0 | 0 | 0 | 0% | 2043.355 | 0 | 0
[14 empty] | 0 | -421.9 | 0 | 0 | 0 | 0% | 2043.355 | 0 | 0
[14 empty] | 0 | -421.9 | 0 | 0 | 0 | 0% | 2043.355 | 0 | 0
[14 empty] | 0 | -421.9 | 0 | 0 | 0 | 0% | 2043.355 | 0 | 0
[14 empty] | 0 | -421.9 | 0 | 0 | 0 | 0% | 2043.355 | 0 | 0
[14 empty] | 0 | -421.9 | 0 | 0 | 0 | 0% | 2043.355 | 0 | 0
[14 empty] | 0 | -421.9 | 0 | 0 | 0 | 0% | 2043.355 | 0 | 0
[14 empty] | 0 | -421.9 | 0 | 0 | 0 | 0% | 2043.355 | 0 | 0
[14 empty] | 0 | -421.9 | 0 | 0 | 0 | 0% | 2043.355 | 0 | 0
[14 empty] | 0 | -421.9 | 0 | 0 | 0 | 0% | 2043.355 | 0 | 0
[14 empty] | 0 | -421.9 | 0 | 0 | 0 | 0% | 2043.355 | 0 | 0
[14 empty] | 0 | -421.9 | 0 | 0 | 0 | 0% | 2043.355 | 0 | 0
[14 empty] | 0 | -421.9 | 0 | 0 | 0 | 0% | 2043.355 | 0 | 0
[14 empty] | 0 | -421.9 | 0 | 0 | 0 | 0% | 2043.355 | 0 | 0
[14 empty] | 0 | -421.9 | 0 | 0 | 0 | 0% | 2043.355 | 0 | 0
[14 empty] | 0 | -421.9 | 0 | 0 | 0 | 0% | 2043.355 | 0 | 0
[14 empty] | 0 | -421.9 | 0 | 0 | 0 | 0% | 2043.355 | 0 | 0
[14 empty] | 0 | -421.9 | 0 | 0 | 0 | 0% | 2043.355 | 0 | 0
[14 empty] | 0 | -421.9 | 0 | 0 | 0 | 0% | 2043.355 | 0 | 0
[14 empty] | 0 | -421.9 | 0 | 0 | 0 | 0% | 2043.355 | 0 | 0
[14 empty] | 0 | -421.9 | 0 | 0 | 0 | 0% | 2043.355 | 0 | 0
[14 empty] | 0 | -421.9 | 0 | 0 | 0 | 0% | 2043.355 | 0 | 0
[14 empty] | 0 | -421.9 | 0 | 0 | 0 | 0% | 2043.355 | 0 | 0
[14 empty] | 0 | -421.9 | 0 | 0 | 0 | 0% | 2043.355 | 0 | 0
[14 empty] | 0 | -421.9 | 0 | 0 | 0 | 0% | 2043.355 | 0 | 0
[14 empty] | 0 | -421.9 | 0 | 0 | 0 | 0% | 2043.355 | 0 | 0
[14 empty] | 0 | -421.9 | 0 | 0 | 0 | 0% | 2043.355 | 0 | 0
[14 empty] | 0 | -421.9 | 0 | 0 | 0 | 0% | 2043.355 | 0 | 0
[14 empty] | 0 | -421.9 | 0 | 0 | 0 | 0% | 2043.355 | 0 | 0
[14 empty] | 0 | -421.9 | 0 | 0 | 0 | 0% | 2043.355 | 0 | 0
[14 empty] | 0 | -421.9 | 0 | 0 | 0 | 0% | 2043.355 | 0 | 0
[14 empty] | 0 | -421.9 | 0 | 0 | 0 | 0% | 2043.355 | 0 | 0
[14 empty] | 0 | -421.9 | 0 | 0 | 0 | 0% | 2043.355 | 0 | 0
[14 empty] | 0 | -421.9 | 0 | 0 | 0 | 0% | 2043.355 | 0 | 0
[14 empty] | 0 | -421.9 | 0 | 0 | 0 | 0% | 2043.355 | 0 | 0
[14 empty] | 0 | -421.9 | 0 | 0 | 0 | 0% | 2043.355 | 0 | 0
[14 empty] | 0 | -421.9 | 0 | 0 | 0 | 0% | 2043.355 | 0 | 0
[14 empty] | 0 | -421.9 | 0 | 0 | 0 | 0% | 2043.355 | 0 | 0
[14 empty] | 0 | -421.9 | 0 | 0 | 0 | 0% | 2043.355 | 0 | 0
[14 empty] | 0 | -421.9 | 0 | 0 | 0 | 0% | 2043.355 | 0 | 0
[14 empty] | 0 | -421.9 | 0 | 0 | 0 | 0% | 2043.355 | 0 | 0
[14 empty] | 0 | -421.9 | 0 | 0 | 0 | 0% | 2043.355 | 0 | 0
[14 empty] | 0 | -421.9 | 0 | 0 | 0 | 0% | 2043.355 | 0 | 0
[14 empty] | 0 | -421.9 | 0 | 0 | 0 | 0% | 2043.355 | 0 | 0
[14 empty] | 0 | -421.9 | 0 | 0 | 0 | 0% | 2043.355 | 0 | 0
[14 empty] | 0 | -421.9 | 0 | 0 | 0 | 0% | 2043.355 | 0 | 0
[14 empty] | 0 | -421.9 | 0 | 0 | 0 | 0% | 2043.355 | 0 | 0
[14 empty] | 0 | -421.9 | 0 | 0 | 0 | 0% | 2043.355 | 0 | 0
[14 empty] | 0 | -421.9 | 0 | 0 | 0 | 0% | 2043.355 | 0 | 0
[14 empty] | 0 | -421.9 | 0 | 0 | 0 | 0% | 2043.355 | 0 | 0
[14 empty] | 0 | -421.9 | 0 | 0 | 0 | 0% | 2043.355 | 0 | 0
[14 empty] | 0 | -421.9 | 0 | 0 | 0 | 0% | 2043.355 | 0 | 0
[14 empty] | 0 | -421.9 | 0 | 0 | 0 | 0% | 2043.355 | 0 | 0
[14 empty] | 0 | -421.9 | 0 | 0 | 0 | 0% | 2043.355 | 0 | 0
[14 empty] | 0 | -421.9 | 0 | 0 | 0 | 0% | 2043.355 | 0 | 0
[14 empty] | 0 | -421.9 | 0 | 0 | 0 | 0% | 2043.355 | 0 | 0
[14 empty] | 0 | -421.9 | 0 | 0 | 0 | 0% | 2043.355 | 0 | 0

## 3PORCENTAJES
PROYECTO |  |  | EVALUACIÓN DEL MEJORAMIENTO DE UN SUELO ARCILLOSO TIPO CH MEZCLADO CON CENIZAS DE FIBRA DE FIQUE.CASO DE ESTUDIO GIRÓN, SANTANDER | COMPACTACIÓN ESTÁTICA- COMPRESIÓN INCONFINADA Resultados
ESTUDIANTE |  |  | Luisa Fernanda Barros Torres
ESTUDIANTE |  |  | Luisa Fernanda Cañizares Carrillo
DIRECTOR |  |  | José Alberto Rondón
CO-DIRECTOR |  |  | Luz Marina Torrado Gómez
| % Ceniza | Fuerza máxima qu [kN] | Esfuerzo máximo [kN/m2]
| 0% | 1.644 | 798.467
| 1% | 1.093 | 531.2098
| 3% | 1.074 | 514.8411